## 1
ИСПЫТАТЕЛЬНАЯ ЛАБОРАТОРИЯ
Испытательная лаборатория ООО «ИнжГео»
Адрес места осуществления деятельности лаборатории: г. Москва, просп. Вернадского, д. 51, стр. 1
Юр. адрес: 117279, г. Москва, ул. Миклухо-Маклая, 36 а, этаж 5, пом. XXIII к. 76-84
Телефон +7(910)4557682, E-mail: slg85@mail.ru
Протокол испытаний № 13-63/38 от 06-12-2022
| Объект: |  |  | Наименование объекта: Переход трубопровода через р. Енисей
| Заказчик: |  |  | Наименование и адрес заказчика: ООО Регионстрой
| Наименование выработки и ее №: |  |  | BH-004
| Глубина отбора монолита, м: |  |  | 4.7
| Лабораторный номер пробы: |  |  | 1073
РЕЗУЛЬТАТЫ ЛАБОРАТОРНОГО ОПРЕДЕЛЕНИЯ ПАРАМЕТРОВ ПЕРЕУПЛОТНЕНИЯ ПО ГОСТ 58326-2018
| Площадь образца, см2 | Плотность частиц грунта, г/см3 | Влажность грунта, % | Плотность сухого грунта, г/см3 | Плотность грунта природная, г/см3 | Степень влажности, д.е. | Коэффициент пористости, д.е. | Влажность на границе текучести, % | Влажность на границе раската, % | Число пластичности | Показатель текучести
| 13.85 | 2.7 | 0.5043344 | 1.9 | 1.92 | 0.986043 | 1.1 |  |  |  | 2.6
Метод Казагранде
Метод Казагранде
| Нагрузка, МПа | Относительная дефоормация, д.е. | Коэффициент пористости грунта, д.е. | [8 empty] | CAS_1_X | CAS_1_Y | first_line_x | first_line_y | second_line_x | second_line_y | third_line_x | third_line_y | point_X_GG | point_Y_GG | perp_GG_X | perp_GG_Y | CAS_B_X | CAS_B_Y
| 0.0125 | 0 | 1.060676 | [8 empty] | 0.0125 | 1.373715 | 0.5617519 | 0.9486132 | 0.5617519 | 0.9486132 | 0.5617519 | 0.9486132 | 0.9700115 | 0.9345846 | 0.9700115 | 0.9345846 | 0.0125 | 1.144069
| 0.025 | 0.01872552 | 1.047569 | [8 empty] | 6.4 | 0.7441875 | 0.4 | 0.9486132 | 0.4 | 0.9573346 | 0.4 | 0.9660561 | 0.9700115 | 0.9345846 | 0.9700115 | 0 | 4.00625 | 0.8477067
| 0.05 | 0.02496735 | 1.034461 | [8 empty] | 8 | 0.7216694 | 8 | 0.9486132 | 8 | 0.8803988 | 8 | 0.8121843 | 0.9700115 | 0.9345846 | 0.9700115 | 0 | 8 | 0.8121843
| 0.1 | 0.03120919 | 1.024246
| 0.2 | 0.03607327 | 1.001659
| 0.4 | 0.04682921 | 0.9660561
| 0.8 | 0.06378282 | 0.9218574
| 1.6 | 0.08482982 | 0.8690218 |  | Давление предуплотнения σp, МПа |  |  |  |  | 0.9700115
| 3.2 | 0.1099896 | 0.8091761 |  | Бытовое (эффективное) давление σ0, МПа |  |  |  |  | 0.05
| 6.4 | 0.1384876 | 0.7441875 |  | Коэффициент переуплотнения OCR |  |  |  |  | 19.40023
| 8 | 0.1694345 | 0.7216694 |  | Давление переуплотнения POP, МПа |  |  |  |  | 0.9200115
Метод Беккера
Метод Беккера
| Нагрузка, МПа | Работа на единицу объёма ΔА, кДж/м3 | Суммарная работа А, кДж/м3 | [8 empty] | high_line_x | high_line_y | low_line_x | low_line_y | Sigma_Beccer | Y_Beccer
| 0 | 0 | 0 | [8 empty] | 0.95 | 1.8 | 0 | 0 | 0.95 | 1.8
| 0.0125 | 0.1170345 | 0.1170345 | [8 empty] | 8 | 344.4976 | 0.95 | 1.8 | 0.95 | 1.8
| 0.025 | 0.1170345 | 0.2340689
| 0.05 | 0.2340689 | 0.4681379
| 0.1 | 0.3648059 | 0.8329438
| 0.2 | 1.613392 | 2.446335
| 0.4 | 5.086081 | 7.532417
| 0.8 | 12.6282 | 20.16062 |  | Давление предуплотнения σp, МПа |  |  |  |  | 0.95
| 1.6 | 30.19176 | 50.35237 |  | Бытовое (эффективное) давление σ0, МПа |  |  |  |  | 0.05
| 3.2 | 68.3951 | 118.7475 |  | Коэффициент переуплотнения OCR |  |  |  |  | 19
| 6.4 | 148.5453 | 267.2928 |  | Давление переуплотнения POP, МПа |  |  |  |  | 0.9
| 8 | 77.20483 | 344.4976
| Руководитель лаборатории: |  |  | Семиколенова Л.Г.
Результат относится только к объектам, прошедшим испытания,
Сведения и материалы для испытаний были предоставлены заказчиком,
Воспроизведение отчета испытаний не в полном объеме без письменного разрешения ООО «ИнжГео» ЗАПРЕЩАЕТСЯ
Страница 1 Всего страниц 1