## 1
ИСПЫТАТЕЛЬНАЯ ЛАБОРАТОРИЯ
Испытательная лаборатория ООО «ИнжГео»
Адрес места осуществления деятельности лаборатории: г. Москва, просп. Вернадского, д. 51, стр. 1
Юр. адрес: 117279, г. Москва, ул. Миклухо-Маклая, 36 а, этаж 5, пом. XXIII к. 76-84
Телефон +7(910)4557682, E-mail: slg85@mail.ru
Протокол испытаний № 13-63/41 от 09-12-2022
| Объект: |  |  | Наименование объекта: Переход трубопровода через р. Енисей
| Заказчик: |  |  | Наименование и адрес заказчика: ООО Регионстрой
| Наименование выработки и ее №: |  |  | BH-007
| Глубина отбора монолита, м: |  |  | 2.9
| Лабораторный номер пробы: |  |  | 1076
РЕЗУЛЬТАТЫ ЛАБОРАТОРНОГО ОПРЕДЕЛЕНИЯ ПАРАМЕТРОВ ПЕРЕУПЛОТНЕНИЯ ПО ГОСТ 58326-2018
| Площадь образца, см2 | Плотность частиц грунта, г/см3 | Влажность грунта, % | Плотность сухого грунта, г/см3 | Плотность грунта природная, г/см3 | Степень влажности, д.е. | Коэффициент пористости, д.е. | Влажность на границе текучести, % | Влажность на границе раската, % | Число пластичности | Показатель текучести
| 13.85 | 2.71 | 0.473392464 | 1.9 | 1.92 | 0.986043 | 1.1 |  |  |  | 2.488
Метод Казагранде
Метод Казагранде
| Нагрузка, МПа | Относительная дефоормация, д.е. | Коэффициент пористости грунта, д.е. | [8 empty] | CAS_1_X | CAS_1_Y | first_line_x | first_line_y | second_line_x | second_line_y | third_line_x | third_line_y | point_X_GG | point_Y_GG | perp_GG_X | perp_GG_Y | CAS_B_X | CAS_B_Y
| 0.0125 | 0 | 1.062934 | [8 empty] | 0.0125 | 1.400642 | 0.6619793 | 0.9476604 | 0.6619793 | 0.9476604 | 0.6619793 | 0.9476604 | 1.229299 | 0.9291434 | 1.229299 | 0.9291434 | 0.0125 | 1.185164
| 0.025 | 0.01765051 | 1.050579 | [8 empty] | 6.4 | 0.7596091 | 0.8 | 0.9476604 | 0.8 | 0.941995 | 0.8 | 0.9363296 | 1.229299 | 0.9291434 | 1.229299 | 0 | 4.00625 | 0.8399402
| 0.05 | 0.02353401 | 1.038223 | [8 empty] | 8 | 0.7366794 | 8 | 0.9476604 | 8 | 0.8731108 | 8 | 0.7985612 | 1.229299 | 0.9291434 | 1.229299 | 0 | 8 | 0.7985612
| 0.1 | 0.02941751 | 1.03231
| 0.2 | 0.03223321 | 1.006807
| 0.4 | 0.04437754 | 0.977802
| 0.8 | 0.05818953 | 0.9363296
| 1.6 | 0.0779383 | 0.8845153 |  | Давление предуплотнения σp, МПа |  |  |  |  | 1.229299
| 3.2 | 0.1026118 | 0.8252837 |  | Бытовое (эффективное) давление σ0, МПа |  |  |  |  | 0.05
| 6.4 | 0.1308173 | 0.7596091 |  | Коэффициент переуплотнения OCR |  |  |  |  | 24.58598
| 8 | 0.1620909 | 0.7366794 |  | Давление переуплотнения POP, МПа |  |  |  |  | 1.179299
Метод Беккера
Метод Беккера
| Нагрузка, МПа | Работа на единицу объёма ΔА, кДж/м3 | Суммарная работа А, кДж/м3 | [8 empty] | high_line_x | high_line_y | low_line_x | low_line_y | Sigma_Beccer | Y_Beccer
| 0 | 0 | 0 | [8 empty] | 1.1 | 2.5 | 0 | 0 | 1.1 | 2.5
| 0.0125 | 0.1103157 | 0.1103157 | [8 empty] | 8 | 344.4976 | 1.1 | 2.5 | 1.1 | 2.5
| 0.025 | 0.1103157 | 0.2206313
| 0.05 | 0.2206313 | 0.4412627
| 0.1 | 0.2111772 | 0.6524399
| 0.2 | 1.82165 | 2.474089
| 0.4 | 4.143599 | 6.617689
| 0.8 | 11.84926 | 18.46695 |  | Давление предуплотнения σp, МПа |  |  |  |  | 1.1
| 1.6 | 29.60815 | 48.07509 |  | Бытовое (эффективное) давление σ0, МПа |  |  |  |  | 0.05
| 3.2 | 67.69332 | 115.7684 |  | Коэффициент переуплотнения OCR |  |  |  |  | 22
| 6.4 | 150.1134 | 265.8818 |  | Давление переуплотнения POP, МПа |  |  |  |  | 1.05
| 8 | 78.61581 | 344.4976
| Руководитель лаборатории: |  |  | Семиколенова Л.Г.
Результат относится только к объектам, прошедшим испытания,
Сведения и материалы для испытаний были предоставлены заказчиком,
Воспроизведение отчета испытаний не в полном объеме без письменного разрешения ООО «ИнжГео» ЗАПРЕЩАЕТСЯ
Страница 1 Всего страниц 1