## 1
Общество с ограниченной ответственностью "Инженерная геология" (ООО "ИнжГео") | [10 empty] | Общество с ограниченной ответственностью "Инженерная геология" (ООО "ИнжГео")
Юр. адрес: 117279, г. Москва, ул. Миклухо-Маклая, 36 а, этаж 5, пом. XXIII к. 76-84 | [10 empty] | Юр. адрес: 117279, г. Москва, ул. Миклухо-Маклая, 36 а, этаж 5, пом. XXIII к. 76-84
Телефон/факс +7 (495) 132-30-00, Адрес электронной почты inbox@inj-geo.ru | [10 empty] | Телефон/факс +7 (495) 132-30-00, Адрес электронной почты inbox@inj-geo.ru
Испытательная лаборатория ООО «ИнжГео» | [10 empty] | Испытательная лаборатория ООО «ИнжГео»
Адрес места осуществления деятельности лаборатории: г. Москва, просп. Вернадского, д. 51, стр. 1 | [10 empty] | Адрес места осуществления деятельности лаборатории: г. Москва, просп. Вернадского, д. 51, стр. 1
Телефон +7(910)4557682, E-mail: slg85@mail.ru | [10 empty] | Телефон +7(910)4557682, E-mail: slg85@mail.ru
Протокол испытаний № 20-523/22 |  |  |  |  | от 29.04.2022 | [5 empty] | Протокол испытаний № 19-523-22 от 29-04-2022
Наименование и адрес заказчика: ООО "Регионстрой" | [10 empty] | Наименование и адрес заказчика: Переход трубопровода через р. Енисей
Наименование объекта: Переход трубопровода через р. Енисей | [10 empty] | Наименование объекта: ООО Регионстрой
Наименование используемого метода/методики: ГОСТ 12248.4-2020 | [10 empty] | Наименование используемого метода/методики: ГОСТ 12248.3-2020
Условия проведения испытания: температура окружающей среды (18 - 25)0С, влажность воздуха (40 - 75)% | [10 empty] | Условия проведения испытания: температура окружающей среды (18 - 25)0С, влажность воздуха (40 - 75)%
Дата получение объекта подлежащего испытаниям: 07.04.2022 | [10 empty] | Дата получение объекта подлежащего испытаниям: 07.04.2022
Дата испытания: 07.04.2022-29.04.2022 | [10 empty] | Дата испытания: 07.04.2022-29.04.2022
Испытание грунтов методом компрессионного сжатия | [10 empty] | Испытание грунтов методом одноплоскостного среза
Лабораторный номер: |  | 52341 |  |  |  | We, д.е. = | 0.242728496 |  |  |  | Лабораторный номер: |  | 52330 |  |  |  | We, д.е. = | 0.268988716
Номер скважины: |  | BH-103 |  |  |  | ρ, г/см3 = | 1.82 |  |  |  | Номер скважины: |  | BH-101 |  |  |  | ρ, г/см3 = | 1.8
Глубина отбора, м: |  | 0.4 |  |  |  | ρs, г/см3 = | 2.69 |  |  |  | Глубина отбора, м: |  | 0.9 |  |  |  | ρs, г/см3 = | 2.74
Наименование грунта: |  | супесь текуч. |  |  |  | e, д.е. = | 0.83678 |  |  |  | Наименование грунта: |  | Суглинок щебенистый, мягкопластичный, легкий пылеватый |  |  |  | e, д.е. = | 0.9316828
[6 empty] | IL, д.е. = | 2.712 |  |  |  | Схема проведения опыта: |  | КД |  |  |  | IL, д.е. = | 0.8
Результаты испытаний | [10 empty] | Результаты испытаний
Данные компрессионных испытаний
Верт. давление Р, Мпа | Относит. деформ. e, д.е. | Коэф. пористости е, д.е. | Коэф. сжимаемости m0, Мпа-1
|  |  |  | sigma | otn_vert | koef_e | m0
0 |  | 0
0 | 0 | 0 | 0
0 | 0 | 0 | 0
0 | 0 | 0 | 0 | q_zg |  | e_a
|  |  |  | e_zg |  | e_max |  | q_max
0 | 0 | 0 | 0 | Перпендикуляр Y
|  |  |  | 0 | 0
0 | 0 | 0 | 0 | 0 | 0
|  |  |  | Перпендикуляр Y |  | Линия тренда
|  |  |  | 0 | 0 | 0 | 0
|  |  |  | 0 | 0 | 0 | 0
[12 empty] | Нормальное напряжение σ, МПа | Касательное напряжение t, МПа | tg ϕ | Угол внутреннего трения ϕ, град. | Удельное сцепление C, МПа
|  |  |  | Одометрический модуль деформации Eoed (0,1-0,2), Мпа = | #N/A
[14 empty] | #DIV/0! | #DIV/0! | #DIV/0!
|  |  |  | Касательный модуль деформации E, Мпа = | #DIV/0!
Эффективные значения угла внутреннего трения и удельного сцепления ϕ', С'
[12 empty] | ϕ', град. = | 20
[12 empty] | С', МПа = | 0.04
| Начальник исп. лаборатории: | [5 empty] | Семиколенова Л.Г. |  |  |  |  | Начальник исп. лаборатории: |  |  |  |  | Семиколенова Л.Г.
Лист 1 , всего листов 1 | [10 empty] | Лист 2 , всего листов 2
Частичное воспроизведение протокола испытаний без письменного разрешения ООО «ИнжГео» ЗАПРЕЩАЕТСЯ | [10 empty] | Частичное воспроизведение протокола испытаний без письменного разрешения ООО «ИнжГео» ЗАПРЕЩАЕТСЯ
|  |  |  | второй график |  | первый график
|  |  |  | dev | eps | sigma |  | dev1 | eps1 | dev2 | eps2 | dev3 | eps3