## 1
Общество с ограниченной ответственностью "Инженерная геология" (ООО "ИнжГео") | [10 empty] | Общество с ограниченной ответственностью "Инженерная геология" (ООО "ИнжГео")
Юр. адрес: 117279, г. Москва, ул. Миклухо-Маклая, 36 а, этаж 5, пом. XXIII к. 76-84 | [10 empty] | Юр. адрес: 117279, г. Москва, ул. Миклухо-Маклая, 36 а, этаж 5, пом. XXIII к. 76-84 | [8 empty] | нагр |  |  | X0 | Y0 | R |  | нагр |  |  |  | X0 | Y0 | R | нагр |  |  |  | X0 | Y0 | R |  | нагр |  |  |  | X0 | Y0 | R
Телефон/факс +7 (495) 132-30-00, Адрес электронной почты inbox@inj-geo.ru | [10 empty] | Телефон/факс +7 (495) 132-30-00, Адрес электронной почты inbox@inj-geo.ru | [12 empty] | 0 | [7 empty] | 0 | [6 empty] | 0 | [7 empty] | 0
[20 empty] | девиатор | [6 empty] | девиатор | [6 empty] | девиатор | [7 empty] | девиатор
Испытательная лаборатория ООО «ИнжГео» | [10 empty] | Испытательная лаборатория ООО «ИнжГео» | [8 empty] | x0 | Угол | X | Y |  |  |  | x0 |  | Угол | X | Y |  |  | x0 |  | Угол | X | Y |  |  |  | x0 |  | Угол | X | Y
Адрес места осуществления деятельности лаборатории: г. Москва, просп. Вернадского, д. 51, стр. 1 | [10 empty] | Адрес места осуществления деятельности лаборатории: г. Москва, просп. Вернадского, д. 51, стр. 1 | [9 empty] | 0 | [7 empty] | 0 | [6 empty] | 0 | [7 empty] | 0
Телефон +7(910)4557682, E-mail: slg85@mail.ru | [10 empty] | Телефон +7(910)4557682, E-mail: slg85@mail.ru | [9 empty] | 5 | [7 empty] | 5 | [6 empty] | 5 | [7 empty] | 5
[21 empty] | 10 | [7 empty] | 10 | [6 empty] | 10 | [7 empty] | 10
Протокол испытаний № 13-63/22 от 20-11-2022 | [20 empty] | 15 | [7 empty] | 15 | [6 empty] | 15 | [7 empty] | 15
Наименование и адрес заказчика: ООО Регионстрой | [20 empty] | 20 | [7 empty] | 20 | [6 empty] | 20 | [7 empty] | 20
Наименование объекта: Переход трубопровода через р. Енисей | [20 empty] | 25 | [7 empty] | 25 | [6 empty] | 25 | [7 empty] | 25
Наименование используемого метода/методики: ГОСТ 12248.4-2020 | [20 empty] | 30 | [7 empty] | 30 | [6 empty] | 30 | [7 empty] | 30
Условия проведения испытания: температура окружающей среды (18 - 25)0С, влажность воздуха (40 - 75)% | [20 empty] | 35 | [7 empty] | 35 | [6 empty] | 35 | [7 empty] | 35
Дата получение объекта подлежащего испытаниям: 24.10.2022 | [20 empty] | 40 | [7 empty] | 40 | [6 empty] | 40 | [7 empty] | 40
Дата испытания: 25.10.2022-19.11.2022 | [20 empty] | 45 | [7 empty] | 45 | [6 empty] | 45 | [7 empty] | 45
Испытание грунтов методом трехосного сжатия | [10 empty] | Испытание грунтов методом трехосного сжатия | [9 empty] | 50 | [7 empty] | 50 | [6 empty] | 50 | [7 empty] | 50
Лабораторный номер: |  | 1057 | [5 empty] | We, % = | 0.406669122 |  | Лабораторный номер: | [6 empty] | We, % = |  |  | 55 | [7 empty] | 55 | [6 empty] | 55 | [7 empty] | 55
Номер скважины: |  | BH-001 | [5 empty] | ρ, г/см3 = | 1.9 |  | Номер скважины: | [6 empty] | ρ, г/см3 = |  |  | 60 | [7 empty] | 60 | [6 empty] | 60 | [7 empty] | 60
Глубина отбора, м: |  | 1.7 | [5 empty] | ρs, г/см3 = | 2.7 |  | Глубина отбора, м: | [6 empty] | ρs, г/см3 = |  |  | 65 | [7 empty] | 65 | [6 empty] | 65 | [7 empty] | 65
Наименование грунта: |  | Суглинок, после оттаивания текучий, легкий песчанистый | [5 empty] | e, д.е. = | 1.1 |  | Наименование грунта: | [6 empty] | e, д.е. = |  |  | 70 | [7 empty] | 70 | [6 empty] | 70 | [7 empty] | 70
Схема проведения опыта: |  | КД | [5 empty] | IL, д.е. = | 1.082 |  | Схема проведения опыта: | [6 empty] | IL, д.е. = |  |  | 75 | [7 empty] | 75 | [6 empty] | 75 | [7 empty] | 75
Результаты испытаний | [10 empty] | Результаты испытаний | [9 empty] | 80 | [7 empty] | 80 | [6 empty] | 80 | [7 empty] | 80
[21 empty] | 85 | [7 empty] | 85 | [6 empty] | 85 | [7 empty] | 85
[21 empty] | 90 | [7 empty] | 90 | [6 empty] | 90 | [7 empty] | 90
[21 empty] | 95 | [7 empty] | 95 | [6 empty] | 95 | [7 empty] | 95
[21 empty] | 100 | [7 empty] | 100 | [6 empty] | 100 | [7 empty] | 100
[21 empty] | 105 | [7 empty] | 105 | [6 empty] | 105 | [7 empty] | 105
[21 empty] | 110 | [7 empty] | 110 | [6 empty] | 110 | [7 empty] | 110
[21 empty] | 115 | [7 empty] | 115 | [6 empty] | 115 | [7 empty] | 115
[21 empty] | 120 | [7 empty] | 120 | [6 empty] | 120 | [7 empty] | 120
[21 empty] | 125 | [7 empty] | 125 | [6 empty] | 125 | [7 empty] | 125
[21 empty] | 130 | [7 empty] | 130 | [6 empty] | 130 | [7 empty] | 130
[21 empty] | 135 | [7 empty] | 135 | [6 empty] | 135 | [7 empty] | 135
[21 empty] | 140 | [7 empty] | 140 | [6 empty] | 140 | [7 empty] | 140
[21 empty] | 145 | [7 empty] | 145 | [6 empty] | 145 | [7 empty] | 145
[21 empty] | 150 | [7 empty] | 150 | [6 empty] | 150 | [7 empty] | 150
[21 empty] | 155 | [7 empty] | 155 | [6 empty] | 155 | [7 empty] | 155
[21 empty] | 160 | [7 empty] | 160 | [6 empty] | 160 | [7 empty] | 160
[21 empty] | 165 | [7 empty] | 165 | [6 empty] | 165 | [7 empty] | 165
[21 empty] | 170 | [7 empty] | 170 | [6 empty] | 170 | [7 empty] | 170
[21 empty] | 175 | [7 empty] | 175 | [6 empty] | 175 | [7 empty] | 175
[21 empty] | 180 | [7 empty] | 180 | [6 empty] | 180 | [7 empty] | 180
[13 empty] | Давление в камере, Мпа σ3 | Вертикальная нагрузка, Мпа σ1 | Поровое давление, Мпа u
[13 empty] | 0.05 | 0.1448248 |  |  |  |  | 1 | [6 empty] | σ3,кПа | σ1,кПа | u, кПа |  |  |  | 4
[13 empty] | 0.15 | 0.3487854 | [26 empty] | δ3, Мпа | δ1-δ3, МПа | δ1, МПа | δ1, КПа
[13 empty] | 0.25 | 0.5527461 | [20 empty] | С, МПа:
φ, град:
E, Мпа
[26 empty] | x | 0
[26 empty] | y |  |  |  | С, кПа | φ,°
Эффективные значения угла внутреннего трения и удельного сцепления ϕ', С'
[13 empty] | ϕ', град. = | 20
[13 empty] | С', МПа = | 0.015
|  | K0, д.е. | 0.6579799 | Эффективное напряжение, Мпа: |  |  |  |  | 0.03289899
|  | Модуль деформации E0, МПа: |  | Точки нахождения модуля Е0, Мпа (полное напряжение): |  |  |  |  | 0.03289899 | 0.05263839
|  | Модуль деформации E50, МПа: |  | qmax Давление при разрушении образца, Мпа (девиатор): |  |  |  |  | 0.07895758
|  | Коэф. Поперечной деформации, ϑ: |  | 0,5 qmax, Мпа (девиатор): |  |  |  |  | 0.03947879
| Начальник исп. лаборатории: | [6 empty] | Семиколенова Л.Г. |  |  |  |  | Начальник исп. лаборатории: |  |  |  |  | Семиколенова Л.Г.
Лист 1 , всего листов 2 | [11 empty] | Лист 2 , всего листов 2
Частичное воспроизведение протокола испытаний без письменного разрешения ООО «ИнжГео» ЗАПРЕЩАЕТСЯ | [11 empty] | Частичное воспроизведение протокола испытаний без письменного разрешения ООО «ИнжГео» ЗАПРЕЩАЕТСЯ
E0 |  |  | E50 |  | Деформация |  |  |  | Первая прочность |  |  | Вторая прочность |  |  | Третья прочность
devE0 | epsE0 |  | dev50 | epsE50 | dev | eps | ev |  | dev1 | eps1 | ev1 | dev1 | eps1 | ev2 | dev1 | eps1 | ev3
0.0197394 | 0.0006575116 |  | 0.03947879 | 0.001972535 | 0 | 0 | 0 |  | 0 | 0 | 0 | 0 | 0 | 0 | 0 | 0 | 0
[5 empty] | 0.0197394 | 0.0006575116 | 0 |  | 0.02465444 | 0.0008212299 | 0 | 0.05864171 | 0.0006260681 | 0 | 0.075 | 0.0005551602 | 0
Секущая модуля Е0 |  |  | Линия Q max |  | 0.03509255 | 0.001450088 | 0 |  | 0.0370062 | 0.001454072 | 0 | 0.09939272 | 0.001591699 | 0 | 0.1513731 | 0.001680726 | 0
| 0 |  |  | 0 | 0.03947879 | 0.001972535 | -0.008615401 |  | 0.04741239 | 0.002368932 | -0.008564424 | 0.1051707 | 0.002169391 | -0.008857403 | 0.162457 | 0.002170733 | -0.008850837
[5 empty] | 0.04227479 | 0.002900177 | -0.008754472 |  | 0.05047925 | 0.002908145 | -0.008564424 | 0.1119419 | 0.002892522 | -0.008857403 | 0.1692184 | 0.002894311 | -0.008850837
[5 empty] | 0.04576045 | 0.003625221 | -0.008673637 |  | 0.05185682 | 0.003635181 | -0.008564424 | 0.1166195 | 0.003615652 | -0.008857403 | 0.1818896 | 0.003617889 | -0.008850837
|  |  | Линия 0,5 Q max |  | 0.04735386 | 0.004350265 | -0.008750995 |  | 0.05549366 | 0.004362217 | -0.008564424 | 0.1205547 | 0.004338783 | -0.008857403 | 0.1880404 | 0.004341467 | -0.008850837
|  |  |  | 0 | 0.04986576 | 0.005075309 | -0.009601816 |  | 0.05827371 | 0.005089253 | -0.009521237 | 0.1301789 | 0.005061913 | -0.009907715 | 0.1986763 | 0.005065045 | -0.009769382
[5 empty] | 0.05248004 | 0.005800354 | -0.009734009 |  | 0.06003741 | 0.005816289 | -0.009521237 | 0.1334896 | 0.005785044 | -0.009907715 | 0.2027895 | 0.005788623 | -0.009769382
[5 empty] | 0.05359791 | 0.006525398 | -0.009651992 |  | 0.06268419 | 0.006543325 | -0.009521237 | 0.1359723 | 0.006508174 | -0.009907715 | 0.2083296 | 0.0065122 | -0.009769382
[5 empty] | 0.05537789 | 0.007250442 | -0.01051087 |  | 0.06505408 | 0.007270362 | -0.009521237 | 0.1419812 | 0.007231305 | -0.009907715 | 0.212904 | 0.007235778 | -0.009769382
[5 empty] | 0.05773923 | 0.007975486 | -0.01033858 |  | 0.06789095 | 0.007997398 | -0.01035798 | 0.14459 | 0.007954435 | -0.01048906 | 0.2175614 | 0.007959356 | -0.01055153
Коэфф. Точки |  |  |  |  | 0.05889519 | 0.00870053 | -0.01036259 |  | 0.06820075 | 0.008724434 | -0.01035798 | 0.1527448 | 0.008677565 | -0.01048906 | 0.230042 | 0.008682934 | -0.01055153
[5 empty] | 0.05955751 | 0.009425575 | -0.01035528 |  | 0.07139659 | 0.00945147 | -0.01035798 | 0.1508362 | 0.009400696 | -0.01048906 | 0.2297356 | 0.009406512 | -0.01055153
[5 empty] | 0.06046026 | 0.01015062 | -0.0105046 |  | 0.07260657 | 0.01017851 | -0.01035798 | 0.1556231 | 0.01012383 | -0.01048906 | 0.2332927 | 0.01013009 | -0.01055153
[5 empty] | 0.06216821 | 0.01087566 | -0.01098847 |  | 0.07321956 | 0.01090554 | -0.0109609 | 0.1592623 | 0.01084696 | -0.01103517 | 0.2394903 | 0.01085367 | -0.01099136
[5 empty] | 0.06429552 | 0.01160071 | -0.0109052 |  | 0.07497671 | 0.01163258 | -0.0109609 | 0.160337 | 0.01157009 | -0.01103517 | 0.2458979 | 0.01157725 | -0.01099136
[5 empty] | 0.06517669 | 0.01232575 | -0.01104654 |  | 0.07586603 | 0.01235961 | -0.0109609 | 0.1620738 | 0.01229322 | -0.01103517 | 0.2493968 | 0.01230082 | -0.01099136
[5 empty] | 0.06562599 | 0.0130508 | -0.01097423 |  | 0.07695416 | 0.01308665 | -0.0109609 | 0.1680849 | 0.01301635 | -0.01103517 | 0.2505552 | 0.0130244 | -0.01099136
[5 empty] | 0.06614588 | 0.01377584 | -0.01132811 |  | 0.07834544 | 0.01381369 | -0.01121531 | 0.1660837 | 0.01373948 | -0.01130848 | 0.2543711 | 0.01374798 | -0.01147178
[5 empty] | 0.06629657 | 0.01450088 | -0.01137808 |  | 0.07888758 | 0.01454072 | -0.01121531 | 0.1674404 | 0.01446261 | -0.01130848 | 0.2557267 | 0.01447156 | -0.01147178
[5 empty] | 0.06701411 | 0.01522593 | -0.01132129 |  | 0.07941783 | 0.01526776 | -0.01121531 | 0.1728749 | 0.01518574 | -0.01130848 | 0.2571172 | 0.01519513 | -0.01147178
[5 empty] | 0.06826669 | 0.01595097 | -0.01143942 |  | 0.08282396 | 0.0159948 | -0.01121531 | 0.1741174 | 0.01590887 | -0.01130848 | 0.2604206 | 0.01591871 | -0.01145391
[5 empty] | 0.06966216 | 0.01667602 | -0.01151209 |  | 0.08302657 | 0.01672183 | -0.01139148 | 0.1738538 | 0.016632 | -0.01146329 | 0.2689888 | 0.01664229 | -0.01145391
[5 empty] | 0.06943509 | 0.01740106 | -0.01147327 |  | 0.08191728 | 0.01744887 | -0.01139148 | 0.1731265 | 0.01735513 | -0.01146329 | 0.2637926 | 0.01736587 | -0.01145391
[5 empty] | 0.06927595 | 0.01812611 | -0.01138306 |  | 0.08408251 | 0.0181759 | -0.01139148 | 0.1763314 | 0.01807826 | -0.01146329 | 0.2724586 | 0.01808945 | -0.01145391
[5 empty] | 0.07126062 | 0.01885115 | -0.01132026 |  | 0.08342515 | 0.01890294 | -0.01139148 | 0.1750238 | 0.01880139 | -0.01146329 | 0.26997 | 0.01881302 | -0.01145391
[5 empty] | 0.07063517 | 0.01957619 | -0.01161428 |  | 0.08569891 | 0.01962998 | -0.01161305 | 0.1821439 | 0.01952452 | -0.01169338 | 0.2682198 | 0.0195366 | -0.01172482
[5 empty] | 0.07096974 | 0.02030124 | -0.01175187 |  | 0.08419054 | 0.02035701 | -0.01161305 | 0.1828944 | 0.02024765 | -0.01169338 | 0.2701209 | 0.02026018 | -0.01172482
[5 empty] | 0.07075412 | 0.02102628 | -0.01156298 |  | 0.08508505 | 0.02108405 | -0.01161305 | 0.1775698 | 0.02097078 | -0.01169338 | 0.2722051 | 0.02098376 | -0.01172482
[5 empty] | 0.07138334 | 0.02175133 | -0.01175303 |  | 0.08669607 | 0.02181108 | -0.01161305 | 0.1807968 | 0.02169391 | -0.01169338 | 0.2765488 | 0.02170733 | -0.01172482
[5 empty] | 0.07317561 | 0.02247637 | -0.01166832 |  | 0.08607025 | 0.02253812 | -0.01154025 | 0.1800223 | 0.02241704 | -0.01159125 | 0.2760142 | 0.02243091 | -0.01166238
[5 empty] | 0.07323481 | 0.02320141 | -0.01163443 |  | 0.08812621 | 0.02326516 | -0.01154025 | 0.1816923 | 0.02314017 | -0.01159125 | 0.2755054 | 0.02315449 | -0.01166238
[5 empty] | 0.0721333 | 0.02392646 | -0.01166832 |  | 0.08683672 | 0.02399219 | -0.01154025 | 0.1868248 | 0.02386331 | -0.01159125 | 0.277672 | 0.02387807 | -0.01166238
[5 empty] | 0.07245057 | 0.0246515 | -0.01157835 |  | 0.08879574 | 0.02471923 | -0.01154025 | 0.1850384 | 0.02458644 | -0.01159125 | 0.2816805 | 0.02460165 | -0.01166238
[5 empty] | 0.07323044 | 0.02537655 | -0.01167403 |  | 0.08932047 | 0.02544627 | -0.01172576 | 0.1842664 | 0.02530957 | -0.01170149 | 0.2815835 | 0.02532522 | -0.01157225
[5 empty] | 0.07474297 | 0.02610159 | -0.01168099 |  | 0.08947947 | 0.0261733 | -0.01172576 | 0.1884118 | 0.0260327 | -0.01170149 | 0.284072 | 0.0260488 | -0.01157225
[5 empty] | 0.07314558 | 0.02682664 | -0.01154066 |  | 0.08958906 | 0.02690034 | -0.01172576 | 0.183402 | 0.02675583 | -0.01170149 | 0.2822183 | 0.02677238 | -0.01157225
[5 empty] | 0.07460831 | 0.02755168 | -0.01167171 |  | 0.08809163 | 0.02762737 | -0.01172576 | 0.1879322 | 0.02747896 | -0.01170149 | 0.2824713 | 0.02749596 | -0.01157225
[5 empty] | 0.07532977 | 0.02827672 | -0.01170315 |  | 0.08843212 | 0.02835441 | -0.01162567 | 0.1895904 | 0.02820209 | -0.01155268 | 0.2816266 | 0.02821954 | -0.01151336
[5 empty] | 0.07532594 | 0.02900177 | -0.0117125 |  | 0.09067884 | 0.02908145 | -0.01162567 | 0.188292 | 0.02892522 | -0.01155268 | 0.2831149 | 0.02894311 | -0.01151336
[5 empty] | 0.07587581 | 0.02972681 | -0.01169147 |  | 0.09049122 | 0.02980848 | -0.01162567 | 0.1889039 | 0.02964835 | -0.01155268 | 0.2853345 | 0.02966669 | -0.01151336
[5 empty] | 0.074939 | 0.03045186 | -0.01173236 |  | 0.09070066 | 0.03053552 | -0.01159532 | 0.1901792 | 0.03037148 | -0.01159582 | 0.2852713 | 0.03039027 | -0.01151336
[5 empty] | 0.07448919 | 0.0311769 | -0.01142357 |  | 0.09125336 | 0.03126255 | -0.01159532 | 0.1894329 | 0.03109461 | -0.01159582 | 0.2849104 | 0.03111385 | -0.0115514
[5 empty] | 0.07623483 | 0.03190195 | -0.01143502 |  | 0.09074315 | 0.03198959 | -0.01159532 | 0.1890066 | 0.03181774 | -0.01159582 | 0.2927915 | 0.03183742 | -0.0115514
[5 empty] | 0.07535717 | 0.03262699 | -0.01141441 |  | 0.09221117 | 0.03271663 | -0.01159532 | 0.1917354 | 0.03254087 | -0.01159582 | 0.2933058 | 0.032561 | -0.0115514
[5 empty] | 0.07505724 | 0.03335203 | -0.01144075 |  | 0.09035394 | 0.03344366 | -0.01159532 | 0.1908295 | 0.033264 | -0.01159582 | 0.2903227 | 0.03328458 | -0.0115514
[5 empty] | 0.07531664 | 0.03407708 | -0.01137664 |  | 0.09227558 | 0.0341707 | -0.01138673 | 0.1926072 | 0.03398713 | -0.01154222 | 0.2917548 | 0.03400816 | -0.01148015
[5 empty] | 0.07762703 | 0.03480212 | -0.01148598 |  | 0.09179755 | 0.03489774 | -0.01138673 | 0.1913532 | 0.03471026 | -0.01154222 | 0.2935427 | 0.03473174 | -0.01148015
[5 empty] | 0.07615502 | 0.03552717 | -0.01132881 |  | 0.09083969 | 0.03562477 | -0.01138673 | 0.1945407 | 0.03543339 | -0.01154222 | 0.28948 | 0.03545531 | -0.01148015
[5 empty] | 0.07742685 | 0.03625221 | -0.01141423 |  | 0.09227427 | 0.03635181 | -0.01138673 | 0.1949319 | 0.03615652 | -0.01154222 | 0.2911017 | 0.03617889 | -0.01148015
[5 empty] | 0.07661573 | 0.03697725 | -0.01147863 |  | 0.09237838 | 0.03707884 | -0.01152563 | 0.1923435 | 0.03687965 | -0.01130336 | 0.297829 | 0.03690247 | -0.01152732
[5 empty] | 0.07657632 | 0.0377023 | -0.01135194 |  | 0.09328678 | 0.03780588 | -0.01152563 | 0.1939344 | 0.03760278 | -0.01130336 | 0.2995143 | 0.03762605 | -0.01152732
[5 empty] | 0.07788599 | 0.03842734 | -0.01136564 |  | 0.09275876 | 0.03853292 | -0.01152563 | 0.1917472 | 0.03832591 | -0.01130336 | 0.3009539 | 0.03834963 | -0.01152732
[5 empty] | 0.07692603 | 0.03915239 | -0.01139805 |  | 0.09200486 | 0.03925995 | -0.01152563 | 0.1924373 | 0.03904904 | -0.01130336 | 0.2988604 | 0.0390732 | -0.01152732
[5 empty] | 0.07670765 | 0.03987743 | -0.01130984 |  | 0.09446352 | 0.03998699 | -0.0112971 | 0.1965328 | 0.03977218 | -0.01139644 | 0.3011722 | 0.03979678 | -0.01123111
[5 empty] | 0.07773238 | 0.04060248 | -0.01121144 |  | 0.09374744 | 0.04071402 | -0.0112971 | 0.193553 | 0.04049531 | -0.01139644 | 0.2991765 | 0.04052036 | -0.01123111
[5 empty] | 0.07842961 | 0.04132752 | -0.01139014 |  | 0.09316326 | 0.04144106 | -0.0112971 | 0.1951212 | 0.04121844 | -0.01139644 | 0.295003 | 0.04124394 | -0.01123111
[5 empty] | 0.07875353 | 0.04205256 | -0.01121144 |  | 0.09481084 | 0.0421681 | -0.0112971 | 0.1933762 | 0.04194157 | -0.01120952 | 0.3032148 | 0.04196751 | -0.01123111
[5 empty] | 0.07736888 | 0.04277761 | -0.01127583 |  | 0.09494021 | 0.04289513 | -0.01132827 | 0.1981679 | 0.0426647 | -0.01120952 | 0.3004588 | 0.04269109 | -0.01111877
[5 empty] | 0.07883243 | 0.04350265 | -0.01110566 |  | 0.09456961 | 0.04362217 | -0.01132827 | 0.2000275 | 0.04338783 | -0.01120952 | 0.2963995 | 0.04341467 | -0.01111877
[5 empty] | 0.07771748 | 0.0442277 | -0.01120306 |  | 0.09408697 | 0.04434921 | -0.01132827 | 0.1947415 | 0.04411096 | -0.01120952 | 0.3002354 | 0.04413825 | -0.01111877
[5 empty] | 0.07948972 | 0.04495274 | -0.01122235 |  | 0.09481957 | 0.04507624 | -0.01132827 | 0.1962098 | 0.04483409 | -0.01120952 | 0.3018377 | 0.04486183 | -0.01111877
[5 empty] | 0.07925931 | 0.04567779 | -0.01120113 |  | 0.09393974 | 0.04580328 | -0.01115694 | 0.2003028 | 0.04555722 | -0.01102808 | 0.3003192 | 0.0455854 | -0.01110857
[5 empty] | 0.07773612 | 0.04640283 | -0.0110772 |  | 0.0957067 | 0.04653031 | -0.01115694 | 0.1977617 | 0.04628035 | -0.01102808 | 0.3053874 | 0.04630898 | -0.01110857
[5 empty] | 0.07813403 | 0.04712787 | -0.01115871 |  | 0.09432758 | 0.04725735 | -0.01115694 | 0.2003165 | 0.04700348 | -0.01102808 | 0.3071129 | 0.04703256 | -0.01110857
[5 empty] | 0.07873556 | 0.04785292 | -0.01107273 |  | 0.0938618 | 0.04798439 | -0.01115694 | 0.1968214 | 0.04772661 | -0.01102808 | 0.3032818 | 0.04775614 | -0.01110857
[5 empty] | 0.07967492 | 0.04857796 | -0.01098384 |  | 0.0937753 | 0.04871142 | -0.01107338 | 0.1967869 | 0.04844974 | -0.01096657 | 0.3011254 | 0.04847971 | -0.01106948
[5 empty] | 0.07964405 | 0.04930301 | -0.01104229 |  | 0.09438687 | 0.04943846 | -0.01107338 | 0.1957877 | 0.04917287 | -0.01096657 | 0.2992087 | 0.04920329 | -0.01106948
[5 empty] | 0.08005103 | 0.05002805 | -0.01097502 |  | 0.09427807 | 0.05016549 | -0.01107338 | 0.200205 | 0.049896 | -0.01096657 | 0.3077561 | 0.04992687 | -0.01106948
[5 empty] | 0.07895758 | 0.05075309 | -0.01109192 |  | 0.09518596 | 0.05089253 | -0.01094197 | 0.1987854 | 0.05061913 | -0.01096657 | 0.3027461 | 0.05065045 | -0.01106948
[5 empty] | 0.0778946 | 0.05147814 | -0.01095801 |  | 0.09482478 | 0.05161957 | -0.01094197 | 0.1992388 | 0.05134226 | -0.01076006 | 0.2976609 | 0.05137403 | -0.01085941
[5 empty] | 0.07846309 | 0.05220318 | -0.01102247 |  | 0.09349162 | 0.0523466 | -0.01094197 | 0.1974128 | 0.05206539 | -0.01076006 | 0.2984185 | 0.0520976 | -0.01085941
[5 empty] | 0.07987291 | 0.05292823 | -0.01093725 |  | 0.09475685 | 0.05307364 | -0.01094197 | 0.2011455 | 0.05278852 | -0.01076006 | 0.3051679 | 0.05282118 | -0.01085941
[5 empty] | 0.07985373 | 0.05365327 | -0.0108433 |  | 0.09605504 | 0.05380068 | -0.01094197 | 0.1984753 | 0.05351165 | -0.01076006 | 0.2992844 | 0.05354476 | -0.01085941
[5 empty] | 0.07996047 | 0.05437832 | -0.01064636 |  | 0.09592403 | 0.05452771 | -0.0106542 | 0.1958208 | 0.05423478 | -0.01069791 | 0.2990075 | 0.05426834 | -0.01070077
[5 empty] | 0.0780809 | 0.05510336 | -0.01063251 |  | 0.09532017 | 0.05525475 | -0.0106542 | 0.1993166 | 0.05495791 | -0.01069791 | 0.3034509 | 0.05499192 | -0.01070077
[5 empty] | 0.07829527 | 0.0558284 | -0.01056005 |  | 0.09480846 | 0.05598178 | -0.0106542 | 0.1989934 | 0.05568105 | -0.01069791 | 0.3052119 | 0.05571549 | -0.01070077
[5 empty] | 0.07852427 | 0.05655345 | -0.01065915 |  | 0.09599443 | 0.05670882 | -0.0106542 | 0.1970497 | 0.05640418 | -0.01069791 | 0.2998776 | 0.05643907 | -0.01048923
[5 empty] | 0.07845553 | 0.05727849 | -0.01036555 |  | 0.09443828 | 0.05743586 | -0.01044544 | 0.1949501 | 0.05712731 | -0.01054905 | 0.299044 | 0.05716265 | -0.01048923
[5 empty] | 0.07910479 | 0.05800354 | -0.01043581 |  | 0.09353956 | 0.05816289 | -0.01044544 | 0.1954794 | 0.05785044 | -0.01054905 | 0.3008314 | 0.05788623 | -0.01048923
[5 empty] | 0.07805186 | 0.05872858 | -0.01032628 |  | 0.09399074 | 0.05888993 | -0.01044544 | 0.2012075 | 0.05857357 | -0.01054905 | 0.2968583 | 0.0586098 | -0.01048923
[5 empty] | 0.07931069 | 0.05945363 | -0.01026015 |  | 0.09443318 | 0.05961696 | -0.01044544 | 0.1982928 | 0.0592967 | -0.01054905 | 0.3004666 | 0.05933338 | -0.01048923
[5 empty] | 0.0777115 | 0.06017867 | -0.009743938 |  | 0.09550156 | 0.060344 | -0.01036807 | 0.1960254 | 0.06001983 | -0.0101978 | 0.2966133 | 0.06005696 | -0.01013469
[5 empty] | 0.07763226 | 0.06090371 | -0.009784871 |  | 0.0934193 | 0.06107104 | -0.01036807 | 0.1941966 | 0.06074296 | -0.0101978 | 0.30248 | 0.06078054 | -0.01013469
[5 empty] | 0.07866939 | 0.06162876 | -0.009817032 |  | 0.09346374 | 0.06179807 | -0.01036807 | 0.2000904 | 0.06146609 | -0.0101978 | 0.3012775 | 0.06150412 | -0.01013469
[5 empty] | 0.07819991 | 0.0623538 | -0.00965525 |  | 0.09312684 | 0.06252511 | -0.01036807 | 0.1965677 | 0.06218922 | -0.009974823 | 0.2988456 | 0.06222769 | -0.01013469
[5 empty] | 0.07853523 | 0.06307885 | -0.009312603 |  | 0.09485331 | 0.06325215 | -0.009927107 | 0.196569 | 0.06291235 | -0.009974823 | 0.3028742 | 0.06295127 | -0.009562056
[5 empty] | 0.07826598 | 0.06380389 | -0.009312603 |  | 0.09349683 | 0.06397918 | -0.009927107 | 0.1948263 | 0.06363548 | -0.009974823 | 0.2963426 | 0.06367485 | -0.009562056
[5 empty] | 0.07812474 | 0.06452893 | -0.009390293 |  | 0.09219381 | 0.06470622 | -0.009927107 | 0.1969804 | 0.06435861 | -0.009974823 | 0.2990103 | 0.06439843 | -0.009562056
[5 empty] | 0.07730423 | 0.06525398 | -0.009309795 |  | 0.09439826 | 0.06543325 | -0.009927107 | 0.1936257 | 0.06508174 | -0.009974823 | 0.2923988 | 0.065122 | -0.009562056
[5 empty] | 0.07854566 | 0.06597902 | -0.008545542 |  | 0.09397225 | 0.06616029 | -0.009693234 | 0.1940267 | 0.06580487 | -0.009478623 | 0.2930578 | 0.06584558 | -0.00906259
[5 empty] | 0.07759549 | 0.06670407 | -0.008559202 |  | 0.09192545 | 0.06688733 | -0.009693234 | 0.1957598 | 0.066528 | -0.009478623 | 0.2964859 | 0.06656916 | -0.00906259
[5 empty] | 0.07798699 | 0.06742911 | -0.008583108 |  | 0.09373427 | 0.06761436 | -0.009693234 | 0.1933454 | 0.06725113 | -0.009478623 | 0.2911525 | 0.06729274 | -0.00906259
[5 empty] | 0.07785603 | 0.06815416 | -0.00787891 |  | 0.09312248 | 0.0683414 | -0.009693234 | 0.1939874 | 0.06797426 | -0.009478623 | 0.2944882 | 0.06801632 | -0.00906259
[5 empty] | 0.07802884 | 0.0688792 | -0.007978603 |  | 0.09222206 | 0.06906843 | -0.00915541 | 0.1958552 | 0.06869739 | -0.009044519 | 0.2971477 | 0.06873989 | -0.008496469
[5 empty] | 0.07595879 | 0.06960424 | -0.007945372 |  | 0.09322606 | 0.06979547 | -0.00915541 | 0.1920789 | 0.06942052 | -0.009044519 | 0.2951591 | 0.06946347 | -0.008496469
[5 empty] | 0.07756134 | 0.07032929 | -0.007922427 |  | 0.09319954 | 0.07052251 | -0.00915541 | 0.1915255 | 0.07014365 | -0.009044519 | 0.2914748 | 0.07018705 | -0.008496469
[5 empty] | 0.07751453 | 0.07105433 | -0.007889196 |  | 0.09172083 | 0.07124954 | -0.00915541 | 0.1921978 | 0.07086678 | -0.009044519 | 0.2902301 | 0.07091063 | -0.007849736
[5 empty] | 0.07607685 | 0.07177938 | -0.007134749 |  | 0.09279357 | 0.07197658 | -0.008696806 | 0.1952212 | 0.07158992 | -0.008710956 | 0.296736 | 0.07163421 | -0.007849736
[5 empty] | 0.07546933 | 0.07250442 | -0.007006787 |  | 0.0914246 | 0.07270362 | -0.008696806 | 0.1935139 | 0.07231305 | -0.008710956 | 0.2968194 | 0.07235778 | -0.007849736
[5 empty] | 0.07507853 | 0.07322946 | -0.007134042 |  | 0.0907202 | 0.07343065 | -0.008696806 | 0.1915988 | 0.07303618 | -0.008710956 | 0.2884455 | 0.07308136 | -0.007849736
[5 empty] | 0.07680718 | 0.07395451 | -0.007028703 |  | 0.09249903 | 0.07415769 | -0.008696806 | 0.1910454 | 0.07375931 | -0.008710956 | 0.294358 | 0.07380494 | -0.007849736
[5 empty] | 0.07593234 | 0.07467955 | -0.006246767 |  | 0.09233838 | 0.07488472 | -0.008227708 | 0.193824 | 0.07448244 | -0.008045513 | 0.2903085 | 0.07452852 | -0.007240771
[5 empty] | 0.07560001 | 0.0754046 | -0.006233687 |  | 0.08965555 | 0.07561176 | -0.008227708 | 0.1934276 | 0.07520557 | -0.008045513 | 0.2931659 | 0.07525209 | -0.007240771
[5 empty] | 0.07597027 | 0.07612964 | -0.00618012 |  | 0.09104013 | 0.0763388 | -0.008227708 | 0.18851 | 0.0759287 | -0.008045513 | 0.2913207 | 0.07597567 | -0.007240771
[5 empty] | 0.07561318 | 0.07685469 | -0.006209395 |  | 0.08933047 | 0.07706583 | -0.008227708 | 0.1869246 | 0.07665183 | -0.008045513 | 0.284199 | 0.07669925 | -0.006471378
[5 empty] | 0.07435978 | 0.07757973 | -0.005441113 |  | 0.08999223 | 0.07779287 | -0.007595487 | 0.1907594 | 0.07737496 | -0.007398087 | 0.2917093 | 0.07742283 | -0.006471378
[5 empty] | 0.07579167 | 0.07830477 | -0.005458958 |  | 0.08927878 | 0.0785199 | -0.007595487 | 0.1864612 | 0.07809809 | -0.007398087 | 0.2891566 | 0.07814641 | -0.006471378
[5 empty] | 0.07477582 | 0.07902982 | -0.005354592 |  | 0.08959983 | 0.07924694 | -0.007595487 | 0.1880504 | 0.07882122 | -0.007398087 | 0.2808152 | 0.07886998 | -0.006471378
[5 empty] | 0.07479312 | 0.07975486 | -0.004515747 |  | 0.08899778 | 0.07997398 | -0.007595487 | 0.1870685 | 0.07954435 | -0.007398087 | 0.2843793 | 0.07959356 | -0.006471378
[5 empty] | 0.07454142 | 0.08047991 | -0.004478471 |  | 0.0897059 | 0.08070101 | -0.006977861 | 0.1857841 | 0.08026748 | -0.006814223 | 0.2803372 | 0.08031714 | -0.005644235
[5 empty] | 0.07507126 | 0.08120495 | -0.004446135 |  | 0.08893668 | 0.08142805 | -0.006977861 | 0.1839296 | 0.08099061 | -0.006814223 | 0.2858646 | 0.08104072 | -0.005644235
[5 empty] | 0.07338683 | 0.08193 | -0.004487902 |  | 0.08934969 | 0.08215509 | -0.006977861 | 0.1851379 | 0.08171374 | -0.006814223 | 0.280494 | 0.08176429 | -0.005644235
[5 empty] | 0.07463092 | 0.08265504 | -0.00452922 |  | 0.08887368 | 0.08288212 | -0.006229257 | 0.1888939 | 0.08243687 | -0.006814223 | 0.2827025 | 0.08248787 | -0.005644235
[5 empty] | 0.07392172 | 0.08338008 | -0.003562235 |  | 0.0892298 | 0.08360916 | -0.006229257 | 0.1873103 | 0.08316 | -0.005993742 | 0.2852254 | 0.08321145 | -0.004747388
[5 empty] | 0.07407176 | 0.08410513 | -0.003562591 |  | 0.08756412 | 0.08433619 | -0.006229257 | 0.1838708 | 0.08388313 | -0.005993742 | 0.2855373 | 0.08393503 | -0.004747388
[5 empty] | 0.07310132 | 0.08483017 | -0.00355014 |  | 0.08914327 | 0.08506323 | -0.006229257 | 0.1874536 | 0.08460626 | -0.005993742 | 0.2755436 | 0.08465861 | -0.004747388
[5 empty] | 0.07261681 | 0.08555522 | -0.003528438 |  | 0.0890721 | 0.08579027 | -0.006229257 | 0.1839782 | 0.08532939 | -0.004578167 | 0.2821067 | 0.08538218 | -0.004747388
[5 empty] | 0.07203519 | 0.08628026 | -0.002507667 |  | 0.08733322 | 0.0865173 | -0.004956017 | 0.1812783 | 0.08605252 | -0.004578167 | 0.2784374 | 0.08610576 | -0.003545766
[5 empty] | 0.07333057 | 0.0870053 | -0.002515649 |  | 0.08662757 | 0.08724434 | -0.004956017 | 0.1807835 | 0.08677565 | -0.004578167 | 0.2732517 | 0.08682934 | -0.003545766
[5 empty] | 0.072503 | 0.08773035 | -0.002486713 |  | 0.08738846 | 0.08797137 | -0.004956017 | 0.1801942 | 0.08749879 | -0.004578167 | 0.2744699 | 0.08755292 | -0.003545766
[5 empty] | 0.07218227 | 0.08845539 | -0.002503676 |  | 0.08565926 | 0.08869841 | -0.004956017 | 0.1835554 | 0.08822192 | -0.004578167 | 0.2786936 | 0.0882765 | -0.003545766
[5 empty] | 0.0709419 | 0.08918044 | -0.001314963 |  | 0.08622882 | 0.08942545 | -0.00291525 | 0.1785134 | 0.08894505 | -0.002579365 | 0.2774544 | 0.08900007 | -0.001930434
[5 empty] | 0.07078472 | 0.08990548 | -0.001306955 |  | 0.08566938 | 0.09015248 | -0.00291525 | 0.1822136 | 0.08966818 | -0.002579365 | 0.2756622 | 0.08972365 | -0.001930434
[5 empty] | 0.07193246 | 0.09063053 | -0.001312862 |  | 0.08660817 | 0.09087952 | -0.00291525 | 0.1782078 | 0.09039131 | -0.002579365 | 0.2732725 | 0.09044723 | -0.001930434
[5 empty] | 0.07114543 | 0.09135557 | -0.001322445 |  | 0.08442186 | 0.09160656 | -0.00291525 | 0.1806416 | 0.09111444 | -0.002579365 | 0.2686756 | 0.09117081 | -0.001930434
[5 empty] | 0.06997355 | 0.09208061 | 3.901982e-05 |  | 0.08476274 | 0.09233359 | -0.0003602587 | 0.175381 | 0.09183757 | -8.664961e-05 | 0.2667335 | 0.09189438 | -1.299191e-05
[5 empty] | 0.07061068 | 0.09280566 | 3.92771e-05 |  | 0.0833597 | 0.09306063 | -0.0003602587 | 0.1769354 | 0.0925607 | -8.664961e-05 | 0.2724744 | 0.09261796 | -1.299191e-05
[5 empty] | 0.0699429 | 0.0935307 | 3.86651e-05 |  | 0.08450975 | 0.09378766 | -0.0003602587 | 0.1789969 | 0.09328383 | -8.664961e-05 | 0.2685851 | 0.09334154 | -1.299191e-05
[5 empty] | 0.07079597 | 0.09425575 | 3.90588e-05 |  | 0.08345494 | 0.0945147 | -0.0003602587 | 0.1786347 | 0.09400696 | -8.664961e-05 | 0.2664641 | 0.09406512 | -1.299191e-05
[5 empty] | 0.06915476 | 0.09498079 | 0.001581475 |  | 0.08356542 | 0.09524174 | 0.002453754 | 0.1731725 | 0.09473009 | 0.002675717 | 0.2695116 | 0.0947887 | 0.002105732
[5 empty] | 0.06821689 | 0.09570584 | 0.001581946 |  | 0.08438056 | 0.09596877 | 0.002453754 | 0.1770039 | 0.09545322 | 0.002675717 | 0.2657985 | 0.09551227 | 0.002105732
[5 empty] | 0.06906665 | 0.09643088 | 0.001574878 |  | 0.08321357 | 0.09669581 | 0.002453754 | 0.1710572 | 0.09617635 | 0.002675717 | 0.2671443 | 0.09623585 | 0.002105732
[5 empty] | 0.06842152 | 0.09715592 | 0.001567183 |  | 0.08265117 | 0.09742284 | 0.002453754 | 0.1709828 | 0.09689948 | 0.002675717 | 0.2646477 | 0.09695943 | 0.004354445
[5 empty] | 0.06910924 | 0.09788097 | 0.003282559 |  | 0.08099904 | 0.09814988 | 0.005403428 | 0.1746842 | 0.09762261 | 0.005397888 | 0.256751 | 0.09768301 | 0.004354445
[5 empty] | 0.06723379 | 0.09860601 | 0.003266783 |  | 0.08175891 | 0.09887692 | 0.005403428 | 0.1687786 | 0.09834574 | 0.005397888 | 0.2558526 | 0.09840659 | 0.004354445
[5 empty] | 0.06814258 | 0.09933106 | 0.003297679 |  | 0.08099698 | 0.09960395 | 0.005403428 | 0.1733944 | 0.09906887 | 0.005397888 | 0.2572752 | 0.09913016 | 0.004354445
[5 empty] | 0.06684461 | 0.1000561 | 0.005246452 |  | 0.08180744 | 0.100331 | 0.005403428 | 0.1671988 | 0.099792 | 0.005397888 | 0.2572452 | 0.09985374 | 0.004354445
[5 empty] | 0.06763891 | 0.1007811 | 0.005337593 |  | 0.07993776 | 0.101058 | 0.008217035 | 0.1723295 | 0.1005151 | 0.008162281 | 0.2556457 | 0.1005773 | 0.006817299
[5 empty] | 0.06648391 | 0.1015062 | 0.005272946 |  | 0.07996122 | 0.1017851 | 0.008217035 | 0.167132 | 0.1012383 | 0.008162281 | 0.2561026 | 0.1013009 | 0.006817299
[5 empty] | 0.06624466 | 0.1022312 | 0.005306859 |  | 0.07949461 | 0.1025121 | 0.008217035 | 0.1675664 | 0.1019614 | 0.008162281 | 0.2520831 | 0.1020245 | 0.006817299
[5 empty] | 0.06579201 | 0.1029563 | 0.00525546 |  | 0.07965921 | 0.1032391 | 0.008217035 | 0.1686824 | 0.1026845 | 0.008162281 | 0.2553251 | 0.1027481 | 0.009886154
[5 empty] | 0.06630736 | 0.1036813 | 0.008133905 |  | 0.08029572 | 0.1039662 | 0.01148179 | 0.163452 | 0.1034077 | 0.01143301 | 0.2581322 | 0.1034716 | 0.009886154
[5 empty] | 0.06660783 | 0.1044064 | 0.008208079 |  | 0.07955425 | 0.1046932 | 0.01148179 | 0.16275 | 0.1041308 | 0.01143301 | 0.2561382 | 0.1041952 | 0.009886154
[5 empty] | 0.06641037 | 0.1051314 | 0.008070327 |  | 0.07977836 | 0.1054202 | 0.01148179 | 0.1633663 | 0.1048539 | 0.01143301 | 0.2490764 | 0.1049188 | 0.009886154
[5 empty] | 0.06604415 | 0.1058565 | 0.008208894 |  | 0.0792911 | 0.1061473 | 0.01148179 | 0.1646337 | 0.105577 | 0.01143301 | 0.2528423 | 0.1056424 | 0.009886154
[5 empty] | 0.06520794 | 0.1065815 | 0.01182306 |  | 0.07709969 | 0.1068743 | 0.01506619 | 0.1659226 | 0.1063002 | 0.0151921 | 0.2451041 | 0.1063659 | 0.01355387
[5 empty] | 0.0638481 | 0.1073065 | 0.01171997 |  | 0.07794724 | 0.1076014 | 0.01506619 | 0.1621662 | 0.1070233 | 0.0151921 | 0.2433243 | 0.1070895 | 0.01355387
[5 empty] | 0.06439411 | 0.1080316 | 0.01173637 |  | 0.07762997 | 0.1083284 | 0.01506619 | 0.1631409 | 0.1077464 | 0.0151921 | 0.2472186 | 0.1078131 | 0.01355387
[5 empty] | 0.06342312 | 0.1087566 | 0.01169419 |  | 0.0773658 | 0.1090554 | 0.01506619 | 0.161684 | 0.1084696 | 0.0151921 | 0.2463386 | 0.1085367 | 0.01355387
[5 empty] | 0.06402702 | 0.1094817 | 0.01560505 |  | 0.07669894 | 0.1097825 | 0.01869921 | 0.1613568 | 0.1091927 | 0.01889201 | 0.2455681 | 0.1092603 | 0.01715346
[5 empty] | 0.06417603 | 0.1102067 | 0.015633 |  | 0.07559569 | 0.1105095 | 0.01869921 | 0.1608517 | 0.1099158 | 0.01889201 | 0.2415026 | 0.1099838 | 0.01715346
[5 empty] | 0.06257562 | 0.1109318 | 0.01546999 |  | 0.07546034 | 0.1112365 | 0.01869921 | 0.1590581 | 0.110639 | 0.01889201 | 0.2422476 | 0.1107074 | 0.01715346
[5 empty] | 0.06272524 | 0.1116568 | 0.0155088 |  | 0.0764626 | 0.1119636 | 0.01869921 | 0.1597222 | 0.1113621 | 0.01889201 | 0.2426129 | 0.111431 | 0.01715346
[5 empty] | 0.06263 | 0.1123819 | 0.01928068 |  | 0.07579681 | 0.1126906 | 0.0224387 | 0.1584867 | 0.1120852 | 0.0224261 | 0.2414265 | 0.1121546 | 0.02089579
[5 empty] | 0.06352435 | 0.1131069 | 0.01938181 |  | 0.07451536 | 0.1134176 | 0.0224387 | 0.154935 | 0.1128084 | 0.0224261 | 0.2426196 | 0.1128781 | 0.02089579
[5 empty] | 0.06241155 | 0.1138319 | 0.01935459 |  | 0.0750214 | 0.1141447 | 0.0224387 | 0.1580123 | 0.1135315 | 0.0224261 | 0.2413419 | 0.1136017 | 0.02089579
[5 empty] | 0.0616634 | 0.114557 | 0.01930402 |  | 0.07375249 | 0.1148717 | 0.0224387 | 0.1536862 | 0.1142546 | 0.0224261 | 0.2397091 | 0.1143253 | 0.0244624
[5 empty] | 0.06214981 | 0.115282 | 0.02283314 |  | 0.07470004 | 0.1155987 | 0.02572958 | 0.1548703 | 0.1149777 | 0.02570907 | 0.2387009 | 0.1150489 | 0.0244624
[5 empty] | 0.06136703 | 0.1160071 | 0.02265149 |  | 0.07440189 | 0.1163258 | 0.02572958 | 0.1567459 | 0.1157009 | 0.02570907 | 0.2331622 | 0.1157725 | 0.0244624
[5 empty] | 0.0614283 | 0.1167321 | 0.02260835 |  | 0.07395655 | 0.1170528 | 0.02572958 | 0.1571188 | 0.116424 | 0.02570907 | 0.2397724 | 0.116496 | 0.0244624
[5 empty] | 0.06047436 | 0.1174572 | 0.02548904 |  | 0.07477484 | 0.1177799 | 0.02838719 | 0.1566072 | 0.1171471 | 0.02570907 | 0.2338985 | 0.1172196 | 0.0244624
[5 empty] | 0.0604667 | 0.1181822 | 0.0254865 |  | 0.07449473 | 0.1185069 | 0.02838719 | 0.1507832 | 0.1178703 | 0.02810312 | 0.2348674 | 0.1179432 | 0.02667865
[5 empty] | 0.06098815 | 0.1189073 | 0.02519174 |  | 0.07218696 | 0.1192339 | 0.02838719 | 0.1502866 | 0.1185934 | 0.02810312 | 0.2303246 | 0.1186668 | 0.02667865
[5 empty] | 0.06146583 | 0.1196323 | 0.0256288 |  | 0.07365444 | 0.119961 | 0.02838719 | 0.1540985 | 0.1193165 | 0.02810312 | 0.2305805 | 0.1193903 | 0.02667865
[5 empty] | 0.0603293 | 0.1203573 | 0.02552461 |  | 0.07309684 | 0.120688 | 0.02838719 | 0.1532468 | 0.1200397 | 0.02810312 | 0.2294913 | 0.1201139 | 0.02667865
[5 empty] | 0.06040483 | 0.1210824 | 0.02765611 |  | 0.07365097 | 0.121415 | 0.03027502 | 0.1496844 | 0.1207628 | 0.03004718 | 0.2277907 | 0.1208375 | 0.02863713
[5 empty] | 0.06023761 | 0.1218074 | 0.02760362 |  | 0.07142259 | 0.1221421 | 0.03027502 | 0.154947 | 0.1214859 | 0.03004718 | 0.2299935 | 0.1215611 | 0.02863713
[5 empty] | 0.06039702 | 0.1225325 | 0.02790477 |  | 0.07289531 | 0.1228691 | 0.03027502 | 0.1520247 | 0.122209 | 0.03004718 | 0.23277 | 0.1222847 | 0.02863713
[5 empty] | 0.05934729 | 0.1232575 | 0.02770308 |  | 0.07210408 | 0.1235961 | 0.03027502 | 0.1513397 | 0.1229322 | 0.03004718 | 0.2306423 | 0.1230082 | 0.02863713
[5 empty] | 0.05977793 | 0.1239826 | 0.02919368 |  | 0.07274363 | 0.1243232 | 0.03205752 | 0.1519824 | 0.1236553 | 0.03212813 | 0.2306816 | 0.1237318 | 0.03055073
[5 empty] | 0.05993003 | 0.1247076 | 0.02958207 |  | 0.07071318 | 0.1250502 | 0.03205752 | 0.1486574 | 0.1243784 | 0.03212813 | 0.2320673 | 0.1244554 | 0.03055073
[5 empty] | 0.0598976 | 0.1254326 | 0.02914072 |  | 0.07292587 | 0.1257773 | 0.03205752 | 0.1488566 | 0.1251016 | 0.03212813 | 0.2242582 | 0.125179 | 0.03055073
[5 empty] | 0.05877507 | 0.1261577 | 0.02933197 |  | 0.07173014 | 0.1265043 | 0.03205752 | 0.1503493 | 0.1258247 | 0.03365598 | 0.2314482 | 0.1259025 | 0.03055073
[5 empty] | 0.05929234 | 0.1268827 | 0.03095353 |  | 0.07091578 | 0.1272313 | 0.03349428 | 0.1513037 | 0.1265478 | 0.03365598 | 0.2268703 | 0.1266261 | 0.03195045
[5 empty] | 0.05900743 | 0.1276078 | 0.03131973 |  | 0.07207081 | 0.1279584 | 0.03349428 | 0.1468712 | 0.127271 | 0.03365598 | 0.2252221 | 0.1273497 | 0.03195045
[5 empty] | 0.05867007 | 0.1283328 | 0.03073318 |  | 0.07201406 | 0.1286854 | 0.03349428 | 0.1485256 | 0.1279941 | 0.03365598 | 0.2312201 | 0.1280733 | 0.03195045
[5 empty] | 0.05933909 | 0.1290579 | 0.03130732 |  | 0.07054431 | 0.1294124 | 0.03349428 | 0.1480611 | 0.1287172 | 0.03365598 | 0.2295412 | 0.1287969 | 0.03376339
[5 empty] | 0.05906228 | 0.1297829 | 0.03223622 |  | 0.07200665 | 0.1301395 | 0.0351626 | 0.147843 | 0.1294404 | 0.03480956 | 0.2310192 | 0.1295204 | 0.03376339
[5 empty] | 0.05820137 | 0.130508 | 0.03197262 |  | 0.07048644 | 0.1308665 | 0.0351626 | 0.147573 | 0.1301635 | 0.03480956 | 0.2234165 | 0.130244 | 0.03376339
[5 empty] | 0.05865703 | 0.131233 | 0.03238088 |  | 0.06962465 | 0.1315935 | 0.0351626 | 0.1495468 | 0.1308866 | 0.03480956 | 0.2238747 | 0.1309676 | 0.03376339
[5 empty] | 0.05956392 | 0.131958 | 0.03204656 |  | 0.07035949 | 0.1323206 | 0.03642963 | 0.1506325 | 0.1316097 | 0.03480956 | 0.2261982 | 0.1316912 | 0.03376339
[5 empty] | 0.05939264 | 0.1326831 | 0.03388645 |  | 0.06923106 | 0.1330476 | 0.03642963 | 0.1452983 | 0.1323329 | 0.03667802 | 0.2264432 | 0.1324147 | 0.03481327
[5 empty] | 0.05784516 | 0.1334081 | 0.03350418 |  | 0.07015429 | 0.1337747 | 0.03642963 | 0.1499132 | 0.133056 | 0.03667802 | 0.2262759 | 0.1331383 | 0.03481327
[5 empty] | 0.05906307 | 0.1341332 | 0.03366318 |  | 0.06985498 | 0.1345017 | 0.03642963 | 0.1466286 | 0.1337791 | 0.03667802 | 0.2215741 | 0.1338619 | 0.03481327
[5 empty] | 0.05873187 | 0.1348582 | 0.03353124 |  | 0.06995771 | 0.1352287 | 0.03642963 | 0.1479022 | 0.1345023 | 0.03667802 | 0.2268437 | 0.1345855 | 0.03481327
[5 empty] | 0.05858824 | 0.1355833 | 0.03541557 |  | 0.06994588 | 0.1359558 | 0.03764983 | 0.1482364 | 0.1352254 | 0.03733747 | 0.2238396 | 0.1353091 | 0.03615937
[5 empty] | 0.05848618 | 0.1363083 | 0.03499743 |  | 0.06988001 | 0.1366828 | 0.03764983 | 0.1444908 | 0.1359485 | 0.03733747 | 0.2227032 | 0.1360326 | 0.03615937
[5 empty] | 0.05736995 | 0.1370334 | 0.03506068 |  | 0.0695928 | 0.1374098 | 0.03764983 | 0.1458002 | 0.1366717 | 0.03733747 | 0.2229119 | 0.1367562 | 0.03615937
[5 empty] | 0.05786159 | 0.1377584 | 0.03582258 |  | 0.06976743 | 0.1381369 | 0.03764983 | 0.1462923 | 0.1373948 | 0.03733747 | 0.2248424 | 0.1374798 | 0.03615937
[5 empty] | 0.05745826 | 0.1384834 | 0.03599926 |  | 0.07065465 | 0.1388639 | 0.03870326 | 0.145762 | 0.1381179 | 0.03846263 | 0.2242417 | 0.1382034 | 0.03741606
[5 empty] | 0.05826048 | 0.1392085 | 0.03600287 |  | 0.06973014 | 0.1395909 | 0.03870326 | 0.1477917 | 0.138841 | 0.03846263 | 0.2224837 | 0.1389269 | 0.03741606
[5 empty] | 0.05820534 | 0.1399335 | 0.03591994 |  | 0.06973444 | 0.140318 | 0.03870326 | 0.1436534 | 0.1395642 | 0.03846263 | 0.2231108 | 0.1396505 | 0.03741606
[5 empty] | 0.05783897 | 0.1406586 | 0.03613628 |  | 0.06859929 | 0.141045 | 0.03870326 | 0.1466303 | 0.1402873 | 0.03846263 | 0.2239505 | 0.1403741 | 0.03741606
[5 empty] | 0.05736156 | 0.1413836 | 0.03668954 |  | 0.06851216 | 0.1417721 | 0.03935863 | 0.1433848 | 0.1410104 | 0.03859763 | 0.2258059 | 0.1410977 | 0.03759891
[5 empty] | 0.05780743 | 0.1421087 | 0.03651347 |  | 0.06942454 | 0.1424991 | 0.03935863 | 0.1468372 | 0.1417336 | 0.03859763 | 0.2178294 | 0.1418213 | 0.03759891
[5 empty] | 0.05796998 | 0.1428337 | 0.03631538 |  | 0.06837496 | 0.1432261 | 0.03935863 | 0.1454897 | 0.1424567 | 0.03859763 | 0.2215779 | 0.1425448 | 0.03759891
[5 empty] | 0.05852975 | 0.1435588 | 0.03657152 |  | 0.07054603 | 0.1439532 | 0.03926215 | 0.1434223 | 0.1431798 | 0.03906865 | 0.2238918 | 0.1432684 | 0.03812268
[5 empty] | 0.05841704 | 0.1442838 | 0.03667749 |  | 0.06944298 | 0.1446802 | 0.03926215 | 0.1438559 | 0.143903 | 0.03906865 | 0.2197747 | 0.143992 | 0.03812268