## 1
Общество с ограниченной ответственностью "Инженерная геология" (ООО "ИнжГео") | [10 empty] | Общество с ограниченной ответственностью "Инженерная геология" (ООО "ИнжГео")
Юр. адрес: 117279, г. Москва, ул. Миклухо-Маклая, 36 а, этаж 5, пом. XXIII к. 76-84 | [10 empty] | Юр. адрес: 117279, г. Москва, ул. Миклухо-Маклая, 36 а, этаж 5, пом. XXIII к. 76-84 | [8 empty] | нагр |  |  | X0 | Y0 | R |  | нагр |  |  |  | X0 | Y0 | R | нагр |  |  |  | X0 | Y0 | R |  | нагр |  |  |  | X0 | Y0 | R
Телефон/факс +7 (495) 132-30-00, Адрес электронной почты inbox@inj-geo.ru | [10 empty] | Телефон/факс +7 (495) 132-30-00, Адрес электронной почты inbox@inj-geo.ru | [12 empty] | 0 | [7 empty] | 0 | [6 empty] | 0 | [7 empty] | 0
[20 empty] | девиатор | [6 empty] | девиатор | [6 empty] | девиатор | [7 empty] | девиатор
Испытательная лаборатория ООО «ИнжГео» | [10 empty] | Испытательная лаборатория ООО «ИнжГео» | [8 empty] | x0 | Угол | X | Y |  |  |  | x0 |  | Угол | X | Y |  |  | x0 |  | Угол | X | Y |  |  |  | x0 |  | Угол | X | Y
Адрес места осуществления деятельности лаборатории: г. Москва, просп. Вернадского, д. 51, стр. 1 | [10 empty] | Адрес места осуществления деятельности лаборатории: г. Москва, просп. Вернадского, д. 51, стр. 1 | [9 empty] | 0 | [7 empty] | 0 | [6 empty] | 0 | [7 empty] | 0
Телефон +7(910)4557682, E-mail: slg85@mail.ru | [10 empty] | Телефон +7(910)4557682, E-mail: slg85@mail.ru | [9 empty] | 5 | [7 empty] | 5 | [6 empty] | 5 | [7 empty] | 5
[21 empty] | 10 | [7 empty] | 10 | [6 empty] | 10 | [7 empty] | 10
Протокол испытаний № 13-63/23 от 21-11-2022 | [20 empty] | 15 | [7 empty] | 15 | [6 empty] | 15 | [7 empty] | 15
Наименование и адрес заказчика: ООО Регионстрой | [20 empty] | 20 | [7 empty] | 20 | [6 empty] | 20 | [7 empty] | 20
Наименование объекта: Переход трубопровода через р. Енисей | [20 empty] | 25 | [7 empty] | 25 | [6 empty] | 25 | [7 empty] | 25
Наименование используемого метода/методики: ГОСТ 12248.4-2020 | [20 empty] | 30 | [7 empty] | 30 | [6 empty] | 30 | [7 empty] | 30
Условия проведения испытания: температура окружающей среды (18 - 25)0С, влажность воздуха (40 - 75)% | [20 empty] | 35 | [7 empty] | 35 | [6 empty] | 35 | [7 empty] | 35
Дата получение объекта подлежащего испытаниям: 25.10.2022 | [20 empty] | 40 | [7 empty] | 40 | [6 empty] | 40 | [7 empty] | 40
Дата испытания: 25.10.2022-19.11.2023 | [20 empty] | 45 | [7 empty] | 45 | [6 empty] | 45 | [7 empty] | 45
Испытание грунтов методом трехосного сжатия | [10 empty] | Испытание грунтов методом трехосного сжатия | [9 empty] | 50 | [7 empty] | 50 | [6 empty] | 50 | [7 empty] | 50
Лабораторный номер: |  | 1058 | [5 empty] | We, % = | 0.322890956 |  | Лабораторный номер: | [6 empty] | We, % = |  |  | 55 | [7 empty] | 55 | [6 empty] | 55 | [7 empty] | 55
Номер скважины: |  | BH-032 | [5 empty] | ρ, г/см3 = | 1.9 |  | Номер скважины: | [6 empty] | ρ, г/см3 = |  |  | 60 | [7 empty] | 60 | [6 empty] | 60 | [7 empty] | 60
Глубина отбора, м: |  | 0.9 | [5 empty] | ρs, г/см3 = | 2.72 |  | Глубина отбора, м: | [6 empty] | ρs, г/см3 = |  |  | 65 | [7 empty] | 65 | [6 empty] | 65 | [7 empty] | 65
Наименование грунта: |  | Суглинок, после оттаивания текучепластичный, легкий песчанистый | [5 empty] | e, д.е. = | 1.1 |  | Наименование грунта: | [6 empty] | e, д.е. = |  |  | 70 | [7 empty] | 70 | [6 empty] | 70 | [7 empty] | 70
Схема проведения опыта: |  | КД | [5 empty] | IL, д.е. = | 0.892 |  | Схема проведения опыта: | [6 empty] | IL, д.е. = |  |  | 75 | [7 empty] | 75 | [6 empty] | 75 | [7 empty] | 75
Результаты испытаний | [10 empty] | Результаты испытаний | [9 empty] | 80 | [7 empty] | 80 | [6 empty] | 80 | [7 empty] | 80
[21 empty] | 85 | [7 empty] | 85 | [6 empty] | 85 | [7 empty] | 85
[21 empty] | 90 | [7 empty] | 90 | [6 empty] | 90 | [7 empty] | 90
[21 empty] | 95 | [7 empty] | 95 | [6 empty] | 95 | [7 empty] | 95
[21 empty] | 100 | [7 empty] | 100 | [6 empty] | 100 | [7 empty] | 100
[21 empty] | 105 | [7 empty] | 105 | [6 empty] | 105 | [7 empty] | 105
[21 empty] | 110 | [7 empty] | 110 | [6 empty] | 110 | [7 empty] | 110
[21 empty] | 115 | [7 empty] | 115 | [6 empty] | 115 | [7 empty] | 115
[21 empty] | 120 | [7 empty] | 120 | [6 empty] | 120 | [7 empty] | 120
[21 empty] | 125 | [7 empty] | 125 | [6 empty] | 125 | [7 empty] | 125
[21 empty] | 130 | [7 empty] | 130 | [6 empty] | 130 | [7 empty] | 130
[21 empty] | 135 | [7 empty] | 135 | [6 empty] | 135 | [7 empty] | 135
[21 empty] | 140 | [7 empty] | 140 | [6 empty] | 140 | [7 empty] | 140
[21 empty] | 145 | [7 empty] | 145 | [6 empty] | 145 | [7 empty] | 145
[21 empty] | 150 | [7 empty] | 150 | [6 empty] | 150 | [7 empty] | 150
[21 empty] | 155 | [7 empty] | 155 | [6 empty] | 155 | [7 empty] | 155
[21 empty] | 160 | [7 empty] | 160 | [6 empty] | 160 | [7 empty] | 160
[21 empty] | 165 | [7 empty] | 165 | [6 empty] | 165 | [7 empty] | 165
[21 empty] | 170 | [7 empty] | 170 | [6 empty] | 170 | [7 empty] | 170
[21 empty] | 175 | [7 empty] | 175 | [6 empty] | 175 | [7 empty] | 175
[21 empty] | 180 | [7 empty] | 180 | [6 empty] | 180 | [7 empty] | 180
[13 empty] | Давление в камере, Мпа σ3 | Вертикальная нагрузка, Мпа σ1 | Поровое давление, Мпа u
[13 empty] | 0.05 | 0.1495028 |  |  |  |  | 1 | [6 empty] | σ3,кПа | σ1,кПа | u, кПа |  |  |  | 4
[13 empty] | 0.15 | 0.361208 | [26 empty] | δ3, Мпа | δ1-δ3, МПа | δ1, МПа | δ1, КПа
[13 empty] | 0.25 | 0.5729131 | [20 empty] | С, МПа:
φ, град:
E, Мпа
[26 empty] | x | 0
[26 empty] | y |  |  |  | С, кПа | φ,°
Эффективные значения угла внутреннего трения и удельного сцепления ϕ', С'
[13 empty] | ϕ', град. = | 21
[13 empty] | С', МПа = | 0.015
|  | K0, д.е. | 0.6416321 | Эффективное напряжение, Мпа: |  |  |  |  | 0.0320816
|  | Модуль деформации E0, МПа: |  | Точки нахождения модуля Е0, Мпа (полное напряжение): |  |  |  |  | 0.0320816 | 0.05133056
|  | Модуль деформации E50, МПа: |  | qmax Давление при разрушении образца, Мпа (девиатор): |  |  |  |  | 0.07823771
|  | Коэф. Поперечной деформации, ϑ: |  | 0,5 qmax, Мпа (девиатор): |  |  |  |  | 0.03911886
| Начальник исп. лаборатории: | [6 empty] | Семиколенова Л.Г. |  |  |  |  | Начальник исп. лаборатории: |  |  |  |  | Семиколенова Л.Г.
Лист 1 , всего листов 2 | [11 empty] | Лист 2 , всего листов 2
Частичное воспроизведение протокола испытаний без письменного разрешения ООО «ИнжГео» ЗАПРЕЩАЕТСЯ | [11 empty] | Частичное воспроизведение протокола испытаний без письменного разрешения ООО «ИнжГео» ЗАПРЕЩАЕТСЯ
E0 |  |  | E50 |  | Деформация |  |  |  | Первая прочность |  |  | Вторая прочность |  |  | Третья прочность
devE0 | epsE0 |  | dev50 | epsE50 | dev | eps | ev |  | dev1 | eps1 | ev1 | dev1 | eps1 | ev2 | dev1 | eps1 | ev3
0.01924896 | 0.0006204924 |  | 0.03911886 | 0.001861477 | 0 | 0 | 0 |  | 0 | 0 | 0 | 0 | 0 | 0 | 0 | 0 | 0
[5 empty] | 0.01924896 | 0.0006204924 | 0 |  | 0.02039808 | 0.0006575344 | 0 | 0.05808219 | 0.0006000916 | 0 | 0.07588458 | 0.0005204569 | 0
Секущая модуля Е0 |  |  | Линия Q max |  | 0.03489641 | 0.001448972 | 0 |  | 0.03743817 | 0.001454057 | 0 | 0.105604 | 0.001610635 | 0 | 0.1614565 | 0.001634667 | 0
| 0 |  |  | 0 | 0.03911886 | 0.001861477 | -0.008763246 |  | 0.04975142 | 0.002367429 | -0.008620714 | 0.1137988 | 0.002169677 | -0.008839819 | 0.170517 | 0.002170039 | -0.008808094
[5 empty] | 0.04289364 | 0.002897945 | -0.008658548 |  | 0.05163184 | 0.002908114 | -0.008620714 | 0.120711 | 0.002892902 | -0.008839819 | 0.1844326 | 0.002893386 | -0.008808094
[5 empty] | 0.04558008 | 0.003622431 | -0.00880687 |  | 0.05553402 | 0.003635143 | -0.008620714 | 0.1252948 | 0.003616128 | -0.008839819 | 0.1898221 | 0.003616732 | -0.008808094
|  |  | Линия 0,5 Q max |  | 0.0477279 | 0.004346917 | -0.008718749 |  | 0.0592298 | 0.004362172 | -0.008620714 | 0.132296 | 0.004339354 | -0.008839819 | 0.2008902 | 0.004340078 | -0.008808094
|  |  |  | 0 | 0.04906333 | 0.005071403 | -0.009826577 |  | 0.06074054 | 0.0050892 | -0.009555856 | 0.137506 | 0.005062579 | -0.0098729 | 0.2121467 | 0.005063425 | -0.009798304
[5 empty] | 0.05138582 | 0.005795889 | -0.00982264 |  | 0.06406887 | 0.005816229 | -0.009555856 | 0.1392533 | 0.005785805 | -0.0098729 | 0.2198224 | 0.005786771 | -0.009798304
[5 empty] | 0.0542257 | 0.006520375 | -0.009761624 |  | 0.06620333 | 0.006543257 | -0.009555856 | 0.1454957 | 0.006509031 | -0.0098729 | 0.2273853 | 0.006510117 | -0.009798304
[5 empty] | 0.05500637 | 0.007244861 | -0.009807878 |  | 0.06883375 | 0.007270286 | -0.009555856 | 0.154023 | 0.007232256 | -0.0098729 | 0.2286287 | 0.007233464 | -0.009798304
[5 empty] | 0.05594031 | 0.007969347 | -0.01043436 |  | 0.07078743 | 0.007997315 | -0.01036733 | 0.1580544 | 0.007955482 | -0.01048622 | 0.2344598 | 0.00795681 | -0.01063834
Коэфф. Точки |  |  |  |  | 0.05759467 | 0.008693834 | -0.01043857 |  | 0.07242147 | 0.008724343 | -0.01036733 | 0.157521 | 0.008678707 | -0.01048622 | 0.2446219 | 0.008680157 | -0.01063834
[5 empty] | 0.06045702 | 0.00941832 | -0.01048274 |  | 0.0731014 | 0.009451372 | -0.01036733 | 0.1608632 | 0.009401933 | -0.01048622 | 0.2477239 | 0.009403503 | -0.01063834
[5 empty] | 0.06045606 | 0.01014281 | -0.01101721 |  | 0.07671587 | 0.0101784 | -0.01036733 | 0.1631235 | 0.01012516 | -0.01048622 | 0.2496749 | 0.01012685 | -0.01063834
[5 empty] | 0.06198929 | 0.01086729 | -0.01105444 |  | 0.07695416 | 0.01090543 | -0.01080511 | 0.1688922 | 0.01084838 | -0.01113279 | 0.2591378 | 0.0108502 | -0.01101984
[5 empty] | 0.06392272 | 0.01159178 | -0.01086173 |  | 0.07821553 | 0.01163246 | -0.01080511 | 0.1723937 | 0.01157161 | -0.01113279 | 0.2594627 | 0.01157354 | -0.01101984
[5 empty] | 0.06386908 | 0.01231626 | -0.01104021 |  | 0.0791784 | 0.01235949 | -0.01080511 | 0.1734906 | 0.01229484 | -0.01113279 | 0.2672143 | 0.01229689 | -0.01101984
[5 empty] | 0.06486758 | 0.01304075 | -0.0109778 |  | 0.08179111 | 0.01308651 | -0.01080511 | 0.1800943 | 0.01301806 | -0.01139986 | 0.269259 | 0.01302023 | -0.01101984
[5 empty] | 0.06615208 | 0.01376524 | -0.01144065 |  | 0.08269589 | 0.01381354 | -0.01124453 | 0.1790418 | 0.01374129 | -0.01139986 | 0.2770897 | 0.01374358 | -0.01131611
[5 empty] | 0.06688684 | 0.01448972 | -0.01130891 |  | 0.08459907 | 0.01454057 | -0.01124453 | 0.1793769 | 0.01446451 | -0.01139986 | 0.280406 | 0.01446693 | -0.01131611
[5 empty] | 0.06774236 | 0.01521421 | -0.01127257 |  | 0.08420255 | 0.0152676 | -0.01124453 | 0.182843 | 0.01518774 | -0.01139986 | 0.2813306 | 0.01519027 | -0.01131611
[5 empty] | 0.06739683 | 0.01593869 | -0.01127598 |  | 0.08675677 | 0.01599463 | -0.01124453 | 0.182619 | 0.01591096 | -0.01139986 | 0.2774655 | 0.01591362 | -0.01131611
[5 empty] | 0.0678988 | 0.01666318 | -0.01134554 |  | 0.08720774 | 0.01672166 | -0.01147097 | 0.1865282 | 0.01663419 | -0.01158598 | 0.2834667 | 0.01663697 | -0.0115186
[5 empty] | 0.06950184 | 0.01738767 | -0.01154484 |  | 0.0874873 | 0.01744869 | -0.01147097 | 0.1879651 | 0.01735741 | -0.01158598 | 0.281898 | 0.01736031 | -0.0115186
[5 empty] | 0.06999203 | 0.01811215 | -0.01139479 |  | 0.08718688 | 0.01817572 | -0.01147097 | 0.185565 | 0.01808064 | -0.01158598 | 0.2870638 | 0.01808366 | -0.0115186
[5 empty] | 0.06921696 | 0.01883664 | -0.01146695 |  | 0.08935304 | 0.01890274 | -0.01151178 | 0.1887396 | 0.01880387 | -0.01170444 | 0.288698 | 0.01880701 | -0.0115186
[5 empty] | 0.06939054 | 0.01956113 | -0.01177058 |  | 0.08766884 | 0.01962977 | -0.01151178 | 0.1918407 | 0.01952709 | -0.01170444 | 0.288849 | 0.01953035 | -0.01168366
[5 empty] | 0.0706531 | 0.02028561 | -0.01162639 |  | 0.08901903 | 0.0203568 | -0.01151178 | 0.1896619 | 0.02025032 | -0.01170444 | 0.2972378 | 0.0202537 | -0.01168366
[5 empty] | 0.07071119 | 0.0210101 | -0.01177996 |  | 0.0913285 | 0.02108383 | -0.01151178 | 0.1904559 | 0.02097354 | -0.01170444 | 0.2941077 | 0.02097705 | -0.01168366
[5 empty] | 0.07184471 | 0.02173458 | -0.01172721 |  | 0.08966643 | 0.02181086 | -0.01151178 | 0.192101 | 0.02169677 | -0.01170444 | 0.2975999 | 0.02170039 | -0.01168366
[5 empty] | 0.07236739 | 0.02245907 | -0.01154858 |  | 0.09031546 | 0.02253789 | -0.01169396 | 0.1918352 | 0.02241999 | -0.01166116 | 0.2933676 | 0.02242374 | -0.01170659
[5 empty] | 0.07261215 | 0.02318356 | -0.01148713 |  | 0.09123917 | 0.02326492 | -0.01169396 | 0.1969262 | 0.02314322 | -0.01166116 | 0.2929814 | 0.02314708 | -0.01170659
[5 empty] | 0.07145312 | 0.02390804 | -0.01154046 |  | 0.09305741 | 0.02399194 | -0.01169396 | 0.1943236 | 0.02386645 | -0.01166116 | 0.2959684 | 0.02387043 | -0.01170659
[5 empty] | 0.07193365 | 0.02463253 | -0.01162972 |  | 0.09284502 | 0.02471897 | -0.01169396 | 0.1980929 | 0.02458967 | -0.01166116 | 0.2967975 | 0.02459378 | -0.01170659
[5 empty] | 0.07285036 | 0.02535701 | -0.01163227 |  | 0.09111331 | 0.025446 | -0.0116922 | 0.1966242 | 0.0253129 | -0.01158251 | 0.2990898 | 0.02531712 | -0.01162772
[5 empty] | 0.07230307 | 0.0260815 | -0.01156465 |  | 0.09334677 | 0.02617303 | -0.0116922 | 0.1978067 | 0.02603612 | -0.01158251 | 0.2978316 | 0.02604047 | -0.01162772
[5 empty] | 0.07371745 | 0.02680599 | -0.01174068 |  | 0.09369337 | 0.02690006 | -0.0116922 | 0.195598 | 0.02675935 | -0.01158251 | 0.3035637 | 0.02676382 | -0.01162772
[5 empty] | 0.074022 | 0.02753047 | -0.01159729 |  | 0.09261261 | 0.02762709 | -0.0116922 | 0.1957692 | 0.02748257 | -0.01158251 | 0.3008125 | 0.02748716 | -0.01162772
[5 empty] | 0.07392881 | 0.02825496 | -0.0115682 |  | 0.09416298 | 0.02835412 | -0.01157997 | 0.1961323 | 0.0282058 | -0.01157013 | 0.3089028 | 0.02821051 | -0.01168894
[5 empty] | 0.07383853 | 0.02897945 | -0.01171871 |  | 0.09477468 | 0.02908114 | -0.01157997 | 0.2035883 | 0.02892902 | -0.01157013 | 0.3083183 | 0.02893386 | -0.01168894
[5 empty] | 0.07359153 | 0.02970393 | -0.01159971 |  | 0.09481666 | 0.02980817 | -0.01157997 | 0.2016486 | 0.02965225 | -0.01157013 | 0.3074239 | 0.0296572 | -0.01168894
[5 empty] | 0.07377347 | 0.03042842 | -0.01163821 |  | 0.09615185 | 0.0305352 | -0.01157997 | 0.2003504 | 0.03037548 | -0.01147765 | 0.3136408 | 0.03038055 | -0.01168894
[5 empty] | 0.07526381 | 0.0311529 | -0.01152922 |  | 0.0947716 | 0.03126223 | -0.01166733 | 0.2036767 | 0.0310987 | -0.01147765 | 0.3070466 | 0.03110389 | -0.01164264
[5 empty] | 0.07518888 | 0.03187739 | -0.01165149 |  | 0.09445148 | 0.03198926 | -0.01166733 | 0.2031849 | 0.03182193 | -0.01147765 | 0.3084643 | 0.03182724 | -0.01164264
[5 empty] | 0.07606152 | 0.03260188 | -0.01175629 |  | 0.09598401 | 0.03271629 | -0.01166733 | 0.2018589 | 0.03254515 | -0.01147765 | 0.3106415 | 0.03255059 | -0.01164264
[5 empty] | 0.07631691 | 0.03332636 | -0.01140477 |  | 0.09723565 | 0.03344332 | -0.01152011 | 0.2020305 | 0.03326838 | -0.01147765 | 0.3084698 | 0.03327393 | -0.01164264
[5 empty] | 0.07545563 | 0.03405085 | -0.01152035 |  | 0.094727 | 0.03417034 | -0.01152011 | 0.2017217 | 0.0339916 | -0.01147381 | 0.3125054 | 0.03399728 | -0.01160152
[5 empty] | 0.07511247 | 0.03477533 | -0.01142652 |  | 0.09681042 | 0.03489737 | -0.01152011 | 0.2034506 | 0.03471483 | -0.01147381 | 0.3159019 | 0.03472063 | -0.01160152
[5 empty] | 0.07627447 | 0.03549982 | -0.01152264 |  | 0.09557758 | 0.0356244 | -0.01152011 | 0.208008 | 0.03543806 | -0.01147381 | 0.3145377 | 0.03544397 | -0.01160152
[5 empty] | 0.07524432 | 0.03622431 | -0.01139218 |  | 0.09679799 | 0.03635143 | -0.01152011 | 0.2037647 | 0.03616128 | -0.01147381 | 0.3186175 | 0.03616732 | -0.01160152
[5 empty] | 0.07627547 | 0.03694879 | -0.01145373 |  | 0.09849767 | 0.03707846 | -0.01135373 | 0.2060119 | 0.03688451 | -0.01134661 | 0.3130038 | 0.03689067 | -0.01136325
[5 empty] | 0.07625866 | 0.03767328 | -0.01137197 |  | 0.096495 | 0.03780549 | -0.01135373 | 0.207316 | 0.03760773 | -0.01134661 | 0.3207652 | 0.03761401 | -0.01136325
[5 empty] | 0.07681065 | 0.03839776 | -0.01127544 |  | 0.09643832 | 0.03853252 | -0.01135373 | 0.2061364 | 0.03833096 | -0.01134661 | 0.3186473 | 0.03833736 | -0.01136325
[5 empty] | 0.07738885 | 0.03912225 | -0.01133563 |  | 0.09863135 | 0.03925954 | -0.01135373 | 0.2047537 | 0.03905418 | -0.01134661 | 0.3188753 | 0.0390607 | -0.01136325
[5 empty] | 0.07650895 | 0.03984674 | -0.01145801 |  | 0.09786164 | 0.03998657 | -0.01141388 | 0.2079659 | 0.03977741 | -0.01126039 | 0.3126503 | 0.03978405 | -0.0113241
[5 empty] | 0.07684245 | 0.04057122 | -0.01140678 |  | 0.09733131 | 0.0407136 | -0.01141388 | 0.2086894 | 0.04050063 | -0.01126039 | 0.3145691 | 0.0405074 | -0.0113241
[5 empty] | 0.07685124 | 0.04129571 | -0.01128154 |  | 0.09956165 | 0.04144063 | -0.01141388 | 0.2083517 | 0.04122386 | -0.01126039 | 0.3227196 | 0.04123074 | -0.0113241
[5 empty] | 0.07776078 | 0.0420202 | -0.0114102 |  | 0.09786802 | 0.04216766 | -0.01141388 | 0.2056924 | 0.04194709 | -0.01126039 | 0.3211078 | 0.04195409 | -0.0113241
[5 empty] | 0.07792924 | 0.04274468 | -0.01130788 |  | 0.09864122 | 0.04289469 | -0.01134859 | 0.2119202 | 0.04267031 | -0.01133401 | 0.3218534 | 0.04267744 | -0.01112102
[5 empty] | 0.07778221 | 0.04346917 | -0.01137096 |  | 0.09773958 | 0.04362172 | -0.01134859 | 0.2080269 | 0.04339354 | -0.01133401 | 0.3180001 | 0.04340078 | -0.01112102
[5 empty] | 0.0782524 | 0.04419365 | -0.01123578 |  | 0.09765892 | 0.04434874 | -0.01134859 | 0.2069847 | 0.04411676 | -0.01133401 | 0.3260976 | 0.04412413 | -0.01112102
[5 empty] | 0.07850579 | 0.04491814 | -0.01129323 |  | 0.0993397 | 0.04507577 | -0.01134859 | 0.2109608 | 0.04483999 | -0.0111477 | 0.3182285 | 0.04484748 | -0.01112102
[5 empty] | 0.07839874 | 0.04564263 | -0.01121097 |  | 0.09970012 | 0.0458028 | -0.01117769 | 0.2069891 | 0.04556321 | -0.0111477 | 0.3265502 | 0.04557082 | -0.01115867
[5 empty] | 0.07845879 | 0.04636711 | -0.01121434 |  | 0.09981105 | 0.04652983 | -0.01117769 | 0.210562 | 0.04628644 | -0.0111477 | 0.3195724 | 0.04629417 | -0.01115867
[5 empty] | 0.07703405 | 0.0470916 | -0.01115823 |  | 0.09900034 | 0.04725686 | -0.01117769 | 0.2090998 | 0.04700967 | -0.0111477 | 0.3193609 | 0.04701751 | -0.01115867
[5 empty] | 0.07856308 | 0.04781608 | -0.0109901 |  | 0.1004916 | 0.04798389 | -0.01117769 | 0.207576 | 0.04773289 | -0.0111477 | 0.3211729 | 0.04774086 | -0.01115867
[5 empty] | 0.07847483 | 0.04854057 | -0.01092291 |  | 0.09810376 | 0.04871092 | -0.01111919 | 0.2130304 | 0.04845612 | -0.01101255 | 0.3220898 | 0.04846421 | -0.01107758
[5 empty] | 0.07838831 | 0.04926506 | -0.01103085 |  | 0.09900472 | 0.04943794 | -0.01111919 | 0.210266 | 0.04917934 | -0.01101255 | 0.3282384 | 0.04918755 | -0.01107758
[5 empty] | 0.07711222 | 0.04998954 | -0.01092401 |  | 0.09978976 | 0.05016497 | -0.01111919 | 0.2115925 | 0.04990257 | -0.01101255 | 0.3225503 | 0.0499109 | -0.01107758
[5 empty] | 0.07823771 | 0.05071403 | -0.01110685 |  | 0.0986945 | 0.050892 | -0.01111919 | 0.211208 | 0.05062579 | -0.01101255 | 0.3229131 | 0.05063425 | -0.01107758
[5 empty] | 0.07904291 | 0.05143852 | -0.0108895 |  | 0.09950283 | 0.05161903 | -0.0107979 | 0.213628 | 0.05134902 | -0.01086528 | 0.3250328 | 0.05135759 | -0.01080189
[5 empty] | 0.0780472 | 0.052163 | -0.01091123 |  | 0.09971132 | 0.05234606 | -0.0107979 | 0.2092085 | 0.05207224 | -0.01086528 | 0.3235817 | 0.05208094 | -0.01080189
[5 empty] | 0.07842194 | 0.05288749 | -0.01095684 |  | 0.0988495 | 0.05307309 | -0.0107979 | 0.2142294 | 0.05279547 | -0.01086528 | 0.3213512 | 0.05280429 | -0.01080189
[5 empty] | 0.07761925 | 0.05361197 | -0.01092535 |  | 0.1008919 | 0.05380012 | -0.0107979 | 0.213774 | 0.0535187 | -0.01086528 | 0.3276788 | 0.05352763 | -0.01080189
[5 empty] | 0.07797761 | 0.05433646 | -0.01074534 |  | 0.1006365 | 0.05452715 | -0.01065055 | 0.2135498 | 0.05424192 | -0.01063645 | 0.3280726 | 0.05425098 | -0.01077937
[5 empty] | 0.07733591 | 0.05506095 | -0.0107281 |  | 0.09957924 | 0.05525417 | -0.01065055 | 0.2102366 | 0.05496515 | -0.01063645 | 0.32019 | 0.05497432 | -0.01077937
[5 empty] | 0.07708371 | 0.05578543 | -0.01083693 |  | 0.09812435 | 0.0559812 | -0.01065055 | 0.2097193 | 0.05568837 | -0.01063645 | 0.3169165 | 0.05569767 | -0.01077937
[5 empty] | 0.07791461 | 0.05650992 | -0.01084555 |  | 0.100423 | 0.05670823 | -0.01065055 | 0.2133662 | 0.0564116 | -0.01063645 | 0.3199079 | 0.05642102 | -0.01077937
[5 empty] | 0.07731754 | 0.0572344 | -0.01043904 |  | 0.1000691 | 0.05743526 | -0.01056066 | 0.2141065 | 0.05713482 | -0.01033617 | 0.3187502 | 0.05714436 | -0.01045427
[5 empty] | 0.07722015 | 0.05795889 | -0.01039825 |  | 0.09772273 | 0.05816229 | -0.01056066 | 0.210287 | 0.05785805 | -0.01033617 | 0.3206513 | 0.05786771 | -0.01045427
[5 empty] | 0.07688521 | 0.05868338 | -0.01046832 |  | 0.1003187 | 0.05888932 | -0.01056066 | 0.2071735 | 0.05858128 | -0.01033617 | 0.3252647 | 0.05859106 | -0.01045427
[5 empty] | 0.07882914 | 0.05940786 | -0.01006791 |  | 0.09913427 | 0.05961635 | -0.01014398 | 0.2091927 | 0.0593045 | -0.01033617 | 0.3165429 | 0.0593144 | -0.01045427
[5 empty] | 0.07669114 | 0.06013235 | -0.01019373 |  | 0.0981663 | 0.06034337 | -0.01014398 | 0.209178 | 0.06002773 | -0.009954935 | 0.3195023 | 0.06003775 | -0.01009325
[5 empty] | 0.07822467 | 0.06085683 | -0.01021606 |  | 0.09985409 | 0.0610704 | -0.01014398 | 0.2059836 | 0.06075095 | -0.009954935 | 0.3178138 | 0.0607611 | -0.01009325
[5 empty] | 0.07790847 | 0.06158132 | -0.0102465 |  | 0.09766725 | 0.06179743 | -0.01014398 | 0.2091351 | 0.06147418 | -0.009954935 | 0.3247071 | 0.06148444 | -0.01009325
[5 empty] | 0.07737893 | 0.06230581 | -0.01016431 |  | 0.09758507 | 0.06252446 | -0.01014398 | 0.2082467 | 0.0621974 | -0.009954935 | 0.3189831 | 0.06220779 | -0.01009325
[5 empty] | 0.07771974 | 0.06303029 | -0.01004149 |  | 0.09914248 | 0.06325149 | -0.009852954 | 0.2119707 | 0.06292063 | -0.009295781 | 0.3196737 | 0.06293114 | -0.009644995
[5 empty] | 0.07751897 | 0.06375478 | -0.009937005 |  | 0.09874825 | 0.06397852 | -0.009852954 | 0.2073613 | 0.06364385 | -0.009295781 | 0.3128373 | 0.06365448 | -0.009644995
[5 empty] | 0.07676761 | 0.06447927 | -0.009877299 |  | 0.09935477 | 0.06470555 | -0.009852954 | 0.2111941 | 0.06436708 | -0.009295781 | 0.3224625 | 0.06437783 | -0.009644995
[5 empty] | 0.07799701 | 0.06520375 | -0.01000467 |  | 0.09771993 | 0.06543257 | -0.009852954 | 0.2107148 | 0.06509031 | -0.009295781 | 0.3161042 | 0.06510117 | -0.009644995
[5 empty] | 0.07618051 | 0.06592824 | -0.009434117 |  | 0.09710171 | 0.0661596 | -0.009521343 | 0.2042564 | 0.06581353 | -0.008846001 | 0.3164844 | 0.06582452 | -0.009248893
[5 empty] | 0.07607122 | 0.06665272 | -0.009423677 |  | 0.09776279 | 0.06688663 | -0.009521343 | 0.2095417 | 0.06653676 | -0.008846001 | 0.32013 | 0.06654787 | -0.009248893
[5 empty] | 0.07704398 | 0.06737721 | -0.009548959 |  | 0.09667702 | 0.06761366 | -0.009521343 | 0.206318 | 0.06725998 | -0.008846001 | 0.3197894 | 0.06727121 | -0.009248893
[5 empty] | 0.0763067 | 0.0681017 | -0.009457845 |  | 0.09691338 | 0.06834069 | -0.009521343 | 0.2069721 | 0.06798321 | -0.008846001 | 0.3106142 | 0.06799456 | -0.009248893
[5 empty] | 0.07594644 | 0.06882618 | -0.009015946 |  | 0.09737914 | 0.06906772 | -0.0090098 | 0.2060485 | 0.06870643 | -0.008177564 | 0.3092903 | 0.06871791 | -0.008749251
[5 empty] | 0.07516126 | 0.06955067 | -0.008987951 |  | 0.09661962 | 0.06979475 | -0.0090098 | 0.2065738 | 0.06942966 | -0.008177564 | 0.3196859 | 0.06944125 | -0.008749251
[5 empty] | 0.07624373 | 0.07027515 | -0.009045746 |  | 0.097236 | 0.07052177 | -0.0090098 | 0.2077271 | 0.07015288 | -0.008177564 | 0.3124087 | 0.0701646 | -0.008749251
[5 empty] | 0.07489206 | 0.07099964 | -0.008987951 |  | 0.0957661 | 0.0712488 | -0.0090098 | 0.2079821 | 0.07087611 | -0.008177564 | 0.3088481 | 0.07088795 | -0.008749251
[5 empty] | 0.07471528 | 0.07172413 | -0.008622545 |  | 0.09551001 | 0.07197583 | -0.0084217 | 0.2050403 | 0.07159934 | -0.007389842 | 0.3161319 | 0.07161129 | -0.008091583
[5 empty] | 0.07508455 | 0.07244861 | -0.008619981 |  | 0.09679906 | 0.07270286 | -0.0084217 | 0.201107 | 0.07232256 | -0.007389842 | 0.3066541 | 0.07233464 | -0.008091583
[5 empty] | 0.07577203 | 0.0731731 | -0.008559313 |  | 0.0962864 | 0.07342989 | -0.0084217 | 0.204383 | 0.07304579 | -0.007389842 | 0.3052069 | 0.07305798 | -0.008091583
[5 empty] | 0.07487812 | 0.07389759 | -0.008025629 |  | 0.09521808 | 0.07415692 | -0.0084217 | 0.2014689 | 0.07376901 | -0.007389842 | 0.3104182 | 0.07378133 | -0.008091583
[5 empty] | 0.0759869 | 0.07462207 | -0.007929375 |  | 0.096826 | 0.07488395 | -0.007773112 | 0.2047932 | 0.07449224 | -0.006604076 | 0.3076627 | 0.07450468 | -0.007446704
[5 empty] | 0.07407485 | 0.07534656 | -0.008023242 |  | 0.09456265 | 0.07561097 | -0.007773112 | 0.200325 | 0.07521546 | -0.006604076 | 0.3113308 | 0.07522802 | -0.007446704
[5 empty] | 0.07509156 | 0.07607104 | -0.008016879 |  | 0.09502978 | 0.076338 | -0.007773112 | 0.2048963 | 0.07593869 | -0.006604076 | 0.3121355 | 0.07595137 | -0.007446704
[5 empty] | 0.07429133 | 0.07679553 | -0.007980286 |  | 0.09511651 | 0.07706503 | -0.007773112 | 0.2004996 | 0.07666192 | -0.006604076 | 0.3120391 | 0.07667472 | -0.007446704
[5 empty] | 0.07534338 | 0.07752002 | -0.007261291 |  | 0.09417412 | 0.07779206 | -0.007179675 | 0.2028411 | 0.07738514 | -0.005720031 | 0.3046443 | 0.07739806 | -0.006626381
[5 empty] | 0.07330981 | 0.0782445 | -0.007224203 |  | 0.09331925 | 0.07851909 | -0.007179675 | 0.199361 | 0.07810837 | -0.005720031 | 0.3027665 | 0.07812141 | -0.006626381
[5 empty] | 0.07438905 | 0.07896899 | -0.007271472 |  | 0.09533392 | 0.07924612 | -0.007179675 | 0.2030545 | 0.07883159 | -0.005720031 | 0.308662 | 0.07884476 | -0.006626381
[5 empty] | 0.07424602 | 0.07969347 | -0.007200932 |  | 0.09532595 | 0.07997315 | -0.007179675 | 0.2013933 | 0.07955482 | -0.005720031 | 0.3098251 | 0.0795681 | -0.006626381
[5 empty] | 0.07276008 | 0.08041796 | -0.006531886 |  | 0.09458393 | 0.08070017 | -0.006406237 | 0.2003274 | 0.08027804 | -0.004888375 | 0.3047244 | 0.08029145 | -0.005871968
[5 empty] | 0.07322021 | 0.08114245 | -0.006474434 |  | 0.09308284 | 0.0814272 | -0.006406237 | 0.1977657 | 0.08100127 | -0.004888375 | 0.2977545 | 0.08101479 | -0.005871968
[5 empty] | 0.07403659 | 0.08186693 | -0.006463988 |  | 0.09347686 | 0.08215423 | -0.006406237 | 0.1987222 | 0.08172449 | -0.004888375 | 0.3068747 | 0.08173814 | -0.005871968
[5 empty] | 0.07310397 | 0.08259142 | -0.006527968 |  | 0.09396945 | 0.08288126 | -0.006406237 | 0.1998843 | 0.08244772 | -0.004888375 | 0.3011321 | 0.08246149 | -0.005871968
[5 empty] | 0.07269947 | 0.0833159 | -0.005716043 |  | 0.09214681 | 0.08360829 | -0.005661863 | 0.196431 | 0.08317095 | -0.003964311 | 0.3037788 | 0.08318483 | -0.00500556
[5 empty] | 0.0723121 | 0.08404039 | -0.005644898 |  | 0.09129697 | 0.08433532 | -0.005661863 | 0.1947687 | 0.08389417 | -0.003964311 | 0.3053994 | 0.08390818 | -0.00500556
[5 empty] | 0.07194151 | 0.08476488 | -0.005732548 |  | 0.09112906 | 0.08506235 | -0.005661863 | 0.1977362 | 0.0846174 | -0.003964311 | 0.3043115 | 0.08463153 | -0.00500556
[5 empty] | 0.072758 | 0.08548936 | -0.005735394 |  | 0.09079976 | 0.08578937 | -0.005661863 | 0.1933001 | 0.08534062 | -0.003964311 | 0.2946624 | 0.08535487 | -0.00500556
[5 empty] | 0.07166007 | 0.08621385 | -0.004447419 |  | 0.09076517 | 0.0865164 | -0.004339654 | 0.1937006 | 0.08606385 | -0.00285738 | 0.2958293 | 0.08607822 | -0.003750505
[5 empty] | 0.07266439 | 0.08693834 | -0.004471009 |  | 0.09115218 | 0.08724343 | -0.004339654 | 0.194168 | 0.08678707 | -0.00285738 | 0.2925115 | 0.08680157 | -0.003750505
[5 empty] | 0.07094432 | 0.08766282 | -0.004423384 |  | 0.09262301 | 0.08797046 | -0.004339654 | 0.1958718 | 0.0875103 | -0.00285738 | 0.2983229 | 0.08752491 | -0.003750505
[5 empty] | 0.07107359 | 0.08838731 | -0.002510084 |  | 0.08987398 | 0.08869749 | -0.004339654 | 0.1943186 | 0.08823353 | -0.00285738 | 0.2900728 | 0.08824826 | -0.003750505
[5 empty] | 0.07110948 | 0.08911179 | -0.002524713 |  | 0.08964045 | 0.08942452 | -0.00255303 | 0.1928136 | 0.08895675 | -0.001477024 | 0.2934451 | 0.0889716 | -0.002049366
[5 empty] | 0.07104341 | 0.08983628 | -0.002522191 |  | 0.08966257 | 0.09015155 | -0.00255303 | 0.1942939 | 0.08967998 | -0.001477024 | 0.2970931 | 0.08969495 | -0.002049366
[5 empty] | 0.07096963 | 0.09056077 | -0.00251185 |  | 0.08872304 | 0.09087858 | -0.00255303 | 0.1917979 | 0.0904032 | -0.001477024 | 0.2907909 | 0.0904183 | -0.002049366
[5 empty] | 0.06960952 | 0.09128525 | -0.002505292 |  | 0.08874171 | 0.0916056 | -0.0002820633 | 0.1867478 | 0.09112643 | -0.001477024 | 0.2938308 | 0.09114164 | -0.002049366
[5 empty] | 0.06953746 | 0.09200974 | -0.0001489839 |  | 0.08782039 | 0.09233263 | -0.0002820633 | 0.1917034 | 0.09184965 | 6.595904e-05 | 0.2855739 | 0.09186499 | -2.358359e-05
[5 empty] | 0.07009219 | 0.09273422 | -0.0001484524 |  | 0.08788283 | 0.09305966 | -0.0002820633 | 0.187056 | 0.09257288 | 6.595904e-05 | 0.2859377 | 0.09258834 | -2.358359e-05
[5 empty] | 0.07000058 | 0.09345871 | -0.0001471533 |  | 0.08803691 | 0.09378669 | -0.0002820633 | 0.1855586 | 0.0932961 | 6.595904e-05 | 0.2813519 | 0.09331168 | -2.358359e-05
[5 empty] | 0.0685406 | 0.0941832 | -0.0001463856 |  | 0.08730344 | 0.09451372 | -0.0002820633 | 0.1894469 | 0.09401933 | 6.595904e-05 | 0.2899974 | 0.09403503 | -2.358359e-05
[5 empty] | 0.06984267 | 0.09490768 | 0.002421648 |  | 0.08750784 | 0.09524075 | 0.002219744 | 0.186902 | 0.09474256 | 0.001815792 | 0.2889886 | 0.09475838 | 0.002252264
[5 empty] | 0.06940622 | 0.09563217 | 0.002456702 |  | 0.08769687 | 0.09596778 | 0.002219744 | 0.1829963 | 0.09546578 | 0.001815792 | 0.2815921 | 0.09548172 | 0.002252264
[5 empty] | 0.06786956 | 0.09635666 | 0.0024253 |  | 0.08620213 | 0.0966948 | 0.002219744 | 0.1822202 | 0.09618901 | 0.001815792 | 0.2767331 | 0.09620507 | 0.002252264
[5 empty] | 0.06714414 | 0.09708114 | 0.002446478 |  | 0.08688854 | 0.09742183 | 0.002219744 | 0.1829214 | 0.09691223 | 0.001815792 | 0.2853251 | 0.09692841 | 0.002252264
[5 empty] | 0.06782279 | 0.09780563 | 0.005191945 |  | 0.08565546 | 0.09814886 | 0.004785141 | 0.185858 | 0.09763546 | 0.003731439 | 0.2780708 | 0.09765176 | 0.004589362
[5 empty] | 0.06718889 | 0.09853011 | 0.005133139 |  | 0.0862813 | 0.09887589 | 0.004785141 | 0.1840819 | 0.09835868 | 0.003731439 | 0.2818527 | 0.09837511 | 0.004589362
[5 empty] | 0.06692133 | 0.0992546 | 0.005203294 |  | 0.08521777 | 0.09960292 | 0.004785141 | 0.1841516 | 0.09908191 | 0.003731439 | 0.2727326 | 0.09909845 | 0.004589362
[5 empty] | 0.06774078 | 0.09997909 | 0.005196072 |  | 0.08407361 | 0.1003299 | 0.007424593 | 0.1785899 | 0.09980514 | 0.003731439 | 0.2746195 | 0.0998218 | 0.004589362
[5 empty] | 0.06652452 | 0.1007036 | 0.007895245 |  | 0.08430211 | 0.101057 | 0.007424593 | 0.1810008 | 0.1005284 | 0.005899857 | 0.2799662 | 0.1005451 | 0.007090821
[5 empty] | 0.06626212 | 0.1014281 | 0.007895245 |  | 0.08398314 | 0.101784 | 0.007424593 | 0.1785117 | 0.1012516 | 0.005899857 | 0.2704381 | 0.1012685 | 0.007090821
[5 empty] | 0.06616124 | 0.1021525 | 0.007878665 |  | 0.08448859 | 0.102511 | 0.007424593 | 0.180022 | 0.1019748 | 0.005899857 | 0.2695478 | 0.1019918 | 0.007090821
[5 empty] | 0.0657416 | 0.102877 | 0.01100373 |  | 0.08281642 | 0.1032381 | 0.007424593 | 0.1753185 | 0.102698 | 0.005899857 | 0.2765139 | 0.1027152 | 0.007090821
[5 empty] | 0.06628556 | 0.1036015 | 0.0108758 |  | 0.08464203 | 0.1039651 | 0.01064374 | 0.1793504 | 0.1034213 | 0.008887164 | 0.266516 | 0.1034385 | 0.01031455
[5 empty] | 0.06559538 | 0.104326 | 0.01100701 |  | 0.08289914 | 0.1046921 | 0.01064374 | 0.1764393 | 0.1041445 | 0.008887164 | 0.2651655 | 0.1041619 | 0.01031455
[5 empty] | 0.06502196 | 0.1050505 | 0.01096109 |  | 0.08190403 | 0.1054191 | 0.01064374 | 0.1754199 | 0.1048677 | 0.008887164 | 0.267331 | 0.1048852 | 0.01031455
[5 empty] | 0.06502002 | 0.105775 | 0.01083863 |  | 0.08275032 | 0.1061462 | 0.01064374 | 0.1725808 | 0.1055909 | 0.008887164 | 0.266737 | 0.1056086 | 0.01031455
[5 empty] | 0.0638291 | 0.1064995 | 0.01464427 |  | 0.08120027 | 0.1068732 | 0.014163 | 0.1761302 | 0.1063142 | 0.01254962 | 0.2631475 | 0.1063319 | 0.01373975
[5 empty] | 0.06351951 | 0.1072239 | 0.01468659 |  | 0.08238186 | 0.1076002 | 0.014163 | 0.1732962 | 0.1070374 | 0.01254962 | 0.2652833 | 0.1070553 | 0.01373975
[5 empty] | 0.06378695 | 0.1079484 | 0.01460633 |  | 0.08229625 | 0.1083273 | 0.014163 | 0.1700887 | 0.1077606 | 0.01254962 | 0.2679746 | 0.1077786 | 0.01373975
[5 empty] | 0.0627715 | 0.1086729 | 0.01471432 |  | 0.08181891 | 0.1090543 | 0.014163 | 0.171529 | 0.1084838 | 0.01254962 | 0.2577474 | 0.108502 | 0.01373975
[5 empty] | 0.06416681 | 0.1093974 | 0.01828495 |  | 0.08125441 | 0.1097813 | 0.01793546 | 0.1731917 | 0.1092071 | 0.01644127 | 0.2591253 | 0.1092253 | 0.01761931
[5 empty] | 0.06241776 | 0.1101219 | 0.01831053 |  | 0.07944563 | 0.1105083 | 0.01793546 | 0.1713328 | 0.1099303 | 0.01644127 | 0.2564784 | 0.1099486 | 0.01761931
[5 empty] | 0.06262586 | 0.1108464 | 0.01821006 |  | 0.08057238 | 0.1112354 | 0.01793546 | 0.1667771 | 0.1106535 | 0.01644127 | 0.2578779 | 0.110672 | 0.01761931
[5 empty] | 0.06339474 | 0.1115709 | 0.02193514 |  | 0.07856351 | 0.1119624 | 0.01793546 | 0.1716534 | 0.1113767 | 0.01644127 | 0.2534995 | 0.1113953 | 0.01761931
[5 empty] | 0.06236274 | 0.1122953 | 0.02209933 |  | 0.07905176 | 0.1126894 | 0.02176277 | 0.1668563 | 0.1121 | 0.01996594 | 0.2596517 | 0.1121187 | 0.02135322
[5 empty] | 0.06231092 | 0.1130198 | 0.02181912 |  | 0.07811419 | 0.1134165 | 0.02176277 | 0.1644756 | 0.1128232 | 0.01996594 | 0.2546767 | 0.112842 | 0.02135322
[5 empty] | 0.06249122 | 0.1137443 | 0.02208619 |  | 0.07916966 | 0.1141435 | 0.02176277 | 0.1655748 | 0.1135464 | 0.01996594 | 0.2516178 | 0.1135654 | 0.02135322
[5 empty] | 0.06240676 | 0.1144688 | 0.02191763 |  | 0.07718955 | 0.1148705 | 0.02176277 | 0.1672279 | 0.1142696 | 0.01996594 | 0.2531376 | 0.1142887 | 0.02135322
[5 empty] | 0.06123874 | 0.1151933 | 0.02561637 |  | 0.07803217 | 0.1155975 | 0.02487333 | 0.1657755 | 0.1149929 | 0.02367171 | 0.2575041 | 0.1150121 | 0.0243468
[5 empty] | 0.06085878 | 0.1159178 | 0.02552455 |  | 0.07704388 | 0.1163246 | 0.02487333 | 0.1624023 | 0.1157161 | 0.02367171 | 0.2563727 | 0.1157354 | 0.0243468
[5 empty] | 0.0609463 | 0.1166423 | 0.02544803 |  | 0.0787367 | 0.1170516 | 0.02487333 | 0.1620551 | 0.1164393 | 0.02367171 | 0.2522816 | 0.1164588 | 0.0243468
[5 empty] | 0.06133229 | 0.1173668 | 0.02546333 |  | 0.07637904 | 0.1177786 | 0.02487333 | 0.163246 | 0.1171626 | 0.02367171 | 0.2485512 | 0.1171821 | 0.0243468
[5 empty] | 0.06121047 | 0.1180912 | 0.0278834 |  | 0.07796952 | 0.1185057 | 0.02748849 | 0.1630251 | 0.1178858 | 0.02598537 | 0.2490305 | 0.1179055 | 0.02721194
[5 empty] | 0.06108379 | 0.1188157 | 0.02790586 |  | 0.07768228 | 0.1192327 | 0.02748849 | 0.1601808 | 0.118609 | 0.02598537 | 0.2470678 | 0.1186288 | 0.02721194
[5 empty] | 0.06000266 | 0.1195402 | 0.02785254 |  | 0.07633793 | 0.1199597 | 0.02748849 | 0.1612257 | 0.1193322 | 0.02598537 | 0.2501528 | 0.1193522 | 0.02721194
[5 empty] | 0.05973158 | 0.1202647 | 0.0281921 |  | 0.07721582 | 0.1206867 | 0.02748849 | 0.1649592 | 0.1200555 | 0.02598537 | 0.2498536 | 0.1200755 | 0.02721194
[5 empty] | 0.05960299 | 0.1209892 | 0.02972375 |  | 0.07636825 | 0.1214138 | 0.02928719 | 0.160056 | 0.1207787 | 0.02813673 | 0.2464349 | 0.1207988 | 0.02898435
[5 empty] | 0.06066017 | 0.1217137 | 0.03006091 |  | 0.07651894 | 0.1221408 | 0.02928719 | 0.1609257 | 0.1215019 | 0.02813673 | 0.2505261 | 0.1215222 | 0.02898435
[5 empty] | 0.05911756 | 0.1224382 | 0.02977746 |  | 0.07718579 | 0.1228678 | 0.02928719 | 0.1591498 | 0.1222251 | 0.02813673 | 0.2490014 | 0.1222455 | 0.02898435
[5 empty] | 0.05985235 | 0.1231626 | 0.02958352 |  | 0.07659382 | 0.1235949 | 0.02928719 | 0.1583114 | 0.1229484 | 0.02813673 | 0.2429703 | 0.1229689 | 0.02898435
[5 empty] | 0.0588653 | 0.1238871 | 0.03131363 |  | 0.07607959 | 0.1243219 | 0.03134282 | 0.1622885 | 0.1236716 | 0.02988255 | 0.2471081 | 0.1236922 | 0.03075191
[5 empty] | 0.0588323 | 0.1246116 | 0.03157102 |  | 0.07534204 | 0.1250489 | 0.03134282 | 0.1611432 | 0.1243948 | 0.02988255 | 0.2494603 | 0.1244156 | 0.03075191
[5 empty] | 0.05932073 | 0.1253361 | 0.03114099 |  | 0.07545974 | 0.1257759 | 0.03134282 | 0.1599106 | 0.125118 | 0.02988255 | 0.2445966 | 0.1251389 | 0.03075191
[5 empty] | 0.059791 | 0.1260606 | 0.03295955 |  | 0.07527861 | 0.126503 | 0.03322517 | 0.1577872 | 0.1258413 | 0.02988255 | 0.2388602 | 0.1258623 | 0.03075191
[5 empty] | 0.05949705 | 0.1267851 | 0.03308884 |  | 0.07568739 | 0.12723 | 0.03322517 | 0.1614531 | 0.1265645 | 0.03111086 | 0.2402944 | 0.1265856 | 0.03224178
[5 empty] | 0.05886939 | 0.1275096 | 0.03336401 |  | 0.07393811 | 0.127957 | 0.03322517 | 0.1563163 | 0.1272877 | 0.03111086 | 0.2392699 | 0.127309 | 0.03224178
[5 empty] | 0.05883558 | 0.128234 | 0.03295624 |  | 0.07385388 | 0.1286841 | 0.03322517 | 0.1563472 | 0.1280109 | 0.03111086 | 0.2455423 | 0.1280323 | 0.03224178
[5 empty] | 0.05805159 | 0.1289585 | 0.03341042 |  | 0.07347396 | 0.1294111 | 0.03322517 | 0.1581103 | 0.1287342 | 0.03111086 | 0.2385333 | 0.1287557 | 0.03224178
[5 empty] | 0.05885702 | 0.129683 | 0.03486943 |  | 0.0755736 | 0.1301381 | 0.0347429 | 0.1601542 | 0.1294574 | 0.03272453 | 0.2459948 | 0.129479 | 0.03379181
[5 empty] | 0.05820697 | 0.1304075 | 0.03454631 |  | 0.07326118 | 0.1308651 | 0.0347429 | 0.1600797 | 0.1301806 | 0.03272453 | 0.2401013 | 0.1302023 | 0.03379181
[5 empty] | 0.05758861 | 0.131132 | 0.03485901 |  | 0.07303054 | 0.1315922 | 0.0347429 | 0.1551891 | 0.1309038 | 0.03272453 | 0.2359971 | 0.1309257 | 0.03379181
[5 empty] | 0.05856347 | 0.1318565 | 0.03498409 |  | 0.07291621 | 0.1323192 | 0.0347429 | 0.1584222 | 0.1316271 | 0.03272453 | 0.2351973 | 0.131649 | 0.03379181
[5 empty] | 0.05885459 | 0.132581 | 0.03586818 |  | 0.07475144 | 0.1330462 | 0.03608862 | 0.1559227 | 0.1323503 | 0.03457542 | 0.2416123 | 0.1323724 | 0.03525992
[5 empty] | 0.05767184 | 0.1333054 | 0.03583936 |  | 0.07319719 | 0.1337733 | 0.03608862 | 0.1541427 | 0.1330735 | 0.03457542 | 0.2426506 | 0.1330957 | 0.03525992
[5 empty] | 0.05834912 | 0.1340299 | 0.03579251 |  | 0.07464316 | 0.1345003 | 0.03608862 | 0.15449 | 0.1337967 | 0.03457542 | 0.2357833 | 0.1338191 | 0.03525992
[5 empty] | 0.05818442 | 0.1347544 | 0.03574207 |  | 0.07375734 | 0.1352273 | 0.03608862 | 0.1571441 | 0.13452 | 0.03457542 | 0.2350515 | 0.1345424 | 0.03525992
[5 empty] | 0.05805156 | 0.1354789 | 0.03759069 |  | 0.07292825 | 0.1359543 | 0.03726156 | 0.1532919 | 0.1352432 | 0.03560386 | 0.2414198 | 0.1352658 | 0.03629143
[5 empty] | 0.05823787 | 0.1362034 | 0.03760562 |  | 0.0734387 | 0.1366814 | 0.03726156 | 0.1575885 | 0.1359664 | 0.03560386 | 0.2426761 | 0.1359891 | 0.03629143
[5 empty] | 0.05843797 | 0.1369279 | 0.03737422 |  | 0.07415209 | 0.1374084 | 0.03726156 | 0.1533401 | 0.1366896 | 0.03560386 | 0.2341492 | 0.1367125 | 0.03629143
[5 empty] | 0.05674333 | 0.1376524 | 0.03763175 |  | 0.07265429 | 0.1381354 | 0.03726156 | 0.1527442 | 0.1374129 | 0.03560386 | 0.2378399 | 0.1374358 | 0.03629143
[5 empty] | 0.05760884 | 0.1383769 | 0.03803711 |  | 0.07407058 | 0.1388625 | 0.03767438 | 0.1535064 | 0.1381361 | 0.03629793 | 0.2329748 | 0.1381592 | 0.03759564
[5 empty] | 0.05679644 | 0.1391013 | 0.03807486 |  | 0.07400409 | 0.1395895 | 0.03767438 | 0.1519654 | 0.1388593 | 0.03629793 | 0.236271 | 0.1388825 | 0.03759564
[5 empty] | 0.05780696 | 0.1398258 | 0.03737649 |  | 0.07310926 | 0.1403165 | 0.03767438 | 0.1566313 | 0.1395825 | 0.03629793 | 0.2387132 | 0.1396059 | 0.03759564
[5 empty] | 0.05790184 | 0.1405503 | 0.03806738 |  | 0.07409175 | 0.1410435 | 0.03767438 | 0.1546054 | 0.1403058 | 0.03629793 | 0.2396711 | 0.1403292 | 0.03759564
[5 empty] | 0.05678756 | 0.1412748 | 0.03848132 |  | 0.07384086 | 0.1417706 | 0.03873374 | 0.1561025 | 0.141029 | 0.03699541 | 0.2379798 | 0.1410525 | 0.0378497
[5 empty] | 0.05728034 | 0.1419993 | 0.03849666 |  | 0.07284951 | 0.1424976 | 0.03873374 | 0.153596 | 0.1417522 | 0.03699541 | 0.2357336 | 0.1417759 | 0.0378497
[5 empty] | 0.05665418 | 0.1427238 | 0.03817087 |  | 0.07337838 | 0.1432246 | 0.03873374 | 0.1545817 | 0.1424754 | 0.03699541 | 0.236338 | 0.1424992 | 0.0378497
[5 empty] | 0.05691091 | 0.1434483 | 0.0390265 |  | 0.07164443 | 0.1439517 | 0.03897415 | 0.1536984 | 0.1431987 | 0.03741667 | 0.2338598 | 0.1432226 | 0.0378613
[5 empty] | 0.05760385 | 0.1441727 | 0.0386346 |  | 0.07378867 | 0.1446787 | 0.03897415 | 0.154754 | 0.1439219 | 0.03741667 | 0.2321422 | 0.1439459 | 0.0378613