## 1
Общество с ограниченной ответственностью "Инженерная геология" (ООО "ИнжГео") | [10 empty] | Общество с ограниченной ответственностью "Инженерная геология" (ООО "ИнжГео")
Юр. адрес: 117279, г. Москва, ул. Миклухо-Маклая, 36 а, этаж 5, пом. XXIII к. 76-84 | [10 empty] | Юр. адрес: 117279, г. Москва, ул. Миклухо-Маклая, 36 а, этаж 5, пом. XXIII к. 76-84 | [8 empty] | нагр |  |  | X0 | Y0 | R |  | нагр |  |  |  | X0 | Y0 | R | нагр |  |  |  | X0 | Y0 | R |  | нагр |  |  |  | X0 | Y0 | R
Телефон/факс +7 (495) 132-30-00, Адрес электронной почты inbox@inj-geo.ru | [10 empty] | Телефон/факс +7 (495) 132-30-00, Адрес электронной почты inbox@inj-geo.ru | [12 empty] | 0 | [7 empty] | 0 | [6 empty] | 0 | [7 empty] | 0
[20 empty] | девиатор | [6 empty] | девиатор | [6 empty] | девиатор | [7 empty] | девиатор
Испытательная лаборатория ООО «ИнжГео» | [10 empty] | Испытательная лаборатория ООО «ИнжГео» | [8 empty] | x0 | Угол | X | Y |  |  |  | x0 |  | Угол | X | Y |  |  | x0 |  | Угол | X | Y |  |  |  | x0 |  | Угол | X | Y
Адрес места осуществления деятельности лаборатории: г. Москва, просп. Вернадского, д. 51, стр. 1 | [10 empty] | Адрес места осуществления деятельности лаборатории: г. Москва, просп. Вернадского, д. 51, стр. 1 | [9 empty] | 0 | [7 empty] | 0 | [6 empty] | 0 | [7 empty] | 0
Телефон +7(910)4557682, E-mail: slg85@mail.ru | [10 empty] | Телефон +7(910)4557682, E-mail: slg85@mail.ru | [9 empty] | 5 | [7 empty] | 5 | [6 empty] | 5 | [7 empty] | 5
[21 empty] | 10 | [7 empty] | 10 | [6 empty] | 10 | [7 empty] | 10
Протокол испытаний № 13-63/24 от 22-11-2022 | [20 empty] | 15 | [7 empty] | 15 | [6 empty] | 15 | [7 empty] | 15
Наименование и адрес заказчика: ООО Регионстрой | [20 empty] | 20 | [7 empty] | 20 | [6 empty] | 20 | [7 empty] | 20
Наименование объекта: Переход трубопровода через р. Енисей | [20 empty] | 25 | [7 empty] | 25 | [6 empty] | 25 | [7 empty] | 25
Наименование используемого метода/методики: ГОСТ 12248.4-2020 | [20 empty] | 30 | [7 empty] | 30 | [6 empty] | 30 | [7 empty] | 30
Условия проведения испытания: температура окружающей среды (18 - 25)0С, влажность воздуха (40 - 75)% | [20 empty] | 35 | [7 empty] | 35 | [6 empty] | 35 | [7 empty] | 35
Дата получение объекта подлежащего испытаниям: 26.10.2022 | [20 empty] | 40 | [7 empty] | 40 | [6 empty] | 40 | [7 empty] | 40
Дата испытания: 25.10.2022-19.11.2024 | [20 empty] | 45 | [7 empty] | 45 | [6 empty] | 45 | [7 empty] | 45
Испытание грунтов методом трехосного сжатия | [10 empty] | Испытание грунтов методом трехосного сжатия | [9 empty] | 50 | [7 empty] | 50 | [6 empty] | 50 | [7 empty] | 50
Лабораторный номер: |  | 1059 | [5 empty] | We, % = | 0.322852279 |  | Лабораторный номер: | [6 empty] | We, % = |  |  | 55 | [7 empty] | 55 | [6 empty] | 55 | [7 empty] | 55
Номер скважины: |  | BH-050 | [5 empty] | ρ, г/см3 = | 1.9 |  | Номер скважины: | [6 empty] | ρ, г/см3 = |  |  | 60 | [7 empty] | 60 | [6 empty] | 60 | [7 empty] | 60
Глубина отбора, м: |  | 3 | [5 empty] | ρs, г/см3 = | 2.74 |  | Глубина отбора, м: | [6 empty] | ρs, г/см3 = |  |  | 65 | [7 empty] | 65 | [6 empty] | 65 | [7 empty] | 65
Наименование грунта: |  | Суглинок, после оттаивания текучий, легкий песчанистый | [5 empty] | e, д.е. = | 1.1 |  | Наименование грунта: | [6 empty] | e, д.е. = |  |  | 70 | [7 empty] | 70 | [6 empty] | 70 | [7 empty] | 70
Схема проведения опыта: |  | КД | [5 empty] | IL, д.е. = | 1.061 |  | Схема проведения опыта: | [6 empty] | IL, д.е. = |  |  | 75 | [7 empty] | 75 | [6 empty] | 75 | [7 empty] | 75
Результаты испытаний | [10 empty] | Результаты испытаний | [9 empty] | 80 | [7 empty] | 80 | [6 empty] | 80 | [7 empty] | 80
[21 empty] | 85 | [7 empty] | 85 | [6 empty] | 85 | [7 empty] | 85
[21 empty] | 90 | [7 empty] | 90 | [6 empty] | 90 | [7 empty] | 90
[21 empty] | 95 | [7 empty] | 95 | [6 empty] | 95 | [7 empty] | 95
[21 empty] | 100 | [7 empty] | 100 | [6 empty] | 100 | [7 empty] | 100
[21 empty] | 105 | [7 empty] | 105 | [6 empty] | 105 | [7 empty] | 105
[21 empty] | 110 | [7 empty] | 110 | [6 empty] | 110 | [7 empty] | 110
[21 empty] | 115 | [7 empty] | 115 | [6 empty] | 115 | [7 empty] | 115
[21 empty] | 120 | [7 empty] | 120 | [6 empty] | 120 | [7 empty] | 120
[21 empty] | 125 | [7 empty] | 125 | [6 empty] | 125 | [7 empty] | 125
[21 empty] | 130 | [7 empty] | 130 | [6 empty] | 130 | [7 empty] | 130
[21 empty] | 135 | [7 empty] | 135 | [6 empty] | 135 | [7 empty] | 135
[21 empty] | 140 | [7 empty] | 140 | [6 empty] | 140 | [7 empty] | 140
[21 empty] | 145 | [7 empty] | 145 | [6 empty] | 145 | [7 empty] | 145
[21 empty] | 150 | [7 empty] | 150 | [6 empty] | 150 | [7 empty] | 150
[21 empty] | 155 | [7 empty] | 155 | [6 empty] | 155 | [7 empty] | 155
[21 empty] | 160 | [7 empty] | 160 | [6 empty] | 160 | [7 empty] | 160
[21 empty] | 165 | [7 empty] | 165 | [6 empty] | 165 | [7 empty] | 165
[21 empty] | 170 | [7 empty] | 170 | [6 empty] | 170 | [7 empty] | 170
[21 empty] | 175 | [7 empty] | 175 | [6 empty] | 175 | [7 empty] | 175
[21 empty] | 180 | [7 empty] | 180 | [6 empty] | 180 | [7 empty] | 180
[13 empty] | Давление в камере, Мпа σ3 | Вертикальная нагрузка, Мпа σ1 | Поровое давление, Мпа u
[13 empty] | 0.05 | 0.1543762 |  |  |  |  | 1 | [6 empty] | σ3,кПа | σ1,кПа | u, кПа |  |  |  | 4
[13 empty] | 0.15 | 0.3741749 | [26 empty] | δ3, Мпа | δ1-δ3, МПа | δ1, МПа | δ1, КПа
[13 empty] | 0.25 | 0.5939736 | [20 empty] | С, МПа:
φ, град:
E, Мпа
[26 empty] | x | 0
[26 empty] | y |  |  |  | С, кПа | φ,°
Эффективные значения угла внутреннего трения и удельного сцепления ϕ', С'
[13 empty] | ϕ', град. = | 22
[13 empty] | С', МПа = | 0.015
|  | K0, д.е. | 0.6253934 | Эффективное напряжение, Мпа: |  |  |  |  | 0.03126967
|  | Модуль деформации E0, МПа: |  | Точки нахождения модуля Е0, Мпа (полное напряжение): |  |  |  |  | 0.03126967 | 0.05003147
|  | Модуль деформации E50, МПа: |  | qmax Давление при разрушении образца, Мпа (девиатор): |  |  |  |  | 0.07739243
|  | Коэф. Поперечной деформации, ϑ: |  | 0,5 qmax, Мпа (девиатор): |  |  |  |  | 0.03869622
| Начальник исп. лаборатории: | [6 empty] | Семиколенова Л.Г. |  |  |  |  | Начальник исп. лаборатории: |  |  |  |  | Семиколенова Л.Г.
Лист 1 , всего листов 2 | [11 empty] | Лист 2 , всего листов 2
Частичное воспроизведение протокола испытаний без письменного разрешения ООО «ИнжГео» ЗАПРЕЩАЕТСЯ | [11 empty] | Частичное воспроизведение протокола испытаний без письменного разрешения ООО «ИнжГео» ЗАПРЕЩАЕТСЯ
E0 |  |  | E50 |  | Деформация |  |  |  | Первая прочность |  |  | Вторая прочность |  |  | Третья прочность
devE0 | epsE0 |  | dev50 | epsE50 | dev | eps | ev |  | dev1 | eps1 | ev1 | dev1 | eps1 | ev2 | dev1 | eps1 | ev3
0.0187618 | 0.0005858891 |  | 0.03869622 | 0.001757667 | 0 | 0 | 0 |  | 0 | 0 | 0 | 0 | 0 | 0 | 0 | 0 | 0
[5 empty] | 0.0187618 | 0.0005858891 | 0 |  | 0.03 | 0.0009368329 | 0 | 0.06501072 | 0.0006634442 | 0 | 0.07223445 | 0.0005012712 | 0
Секущая модуля Е0 |  |  | Линия Q max |  | 0.03869622 | 0.001757667 | 0 |  | 0.03967976 | 0.001454088 | 0 | 0.1120874 | 0.00166381 | 0 | 0.1719868 | 0.001736004 | 0
| 0 |  |  | 0 | 0.04022499 | 0.002171893 | -0.008936464 |  | 0.05218809 | 0.002370498 | -0.008598872 | 0.1176633 | 0.002170478 | -0.008874464 | 0.1791756 | 0.002171567 | -0.008939474
[5 empty] | 0.04334846 | 0.002895858 | -0.009013249 |  | 0.05385998 | 0.002908176 | -0.008598872 | 0.1255208 | 0.002893971 | -0.008874464 | 0.1864904 | 0.002895422 | -0.008939474
[5 empty] | 0.04484039 | 0.003619822 | -0.008995392 |  | 0.0581706 | 0.00363522 | -0.008598872 | 0.1328462 | 0.003617464 | -0.008874464 | 0.1994503 | 0.003619278 | -0.008939474
|  |  | Линия 0,5 Q max |  | 0.047457 | 0.004343787 | -0.00885343 |  | 0.06185936 | 0.004362264 | -0.008598872 | 0.1387236 | 0.004340957 | -0.008874464 | 0.2129995 | 0.004343134 | -0.008939474
|  |  |  | 0 | 0.04900538 | 0.005067751 | -0.00978428 |  | 0.06364774 | 0.005089308 | -0.009707562 | 0.1446312 | 0.00506445 | -0.009779837 | 0.220682 | 0.005066989 | -0.009896266
[5 empty] | 0.05087628 | 0.005791716 | -0.009814635 |  | 0.06640526 | 0.005816352 | -0.009707562 | 0.1474676 | 0.005787943 | -0.009779837 | 0.2316519 | 0.005790845 | -0.009896266
[5 empty] | 0.05400649 | 0.00651568 | -0.009834219 |  | 0.06923233 | 0.006543396 | -0.009707562 | 0.1532995 | 0.006511435 | -0.009779837 | 0.2372241 | 0.0065147 | -0.009896266
[5 empty] | 0.05514814 | 0.007239645 | -0.009790155 |  | 0.07218416 | 0.00727044 | -0.009707562 | 0.1576418 | 0.007234928 | -0.009779837 | 0.2432771 | 0.007238556 | -0.009896266
[5 empty] | 0.05718205 | 0.007963609 | -0.01050702 |  | 0.07342758 | 0.007997484 | -0.01030442 | 0.1660209 | 0.007958421 | -0.01063183 | 0.2495418 | 0.007962412 | -0.01048687
Коэфф. Точки |  |  |  |  | 0.05769476 | 0.008687574 | -0.01063704 |  | 0.07533513 | 0.008724528 | -0.01030442 | 0.1655727 | 0.008681914 | -0.01063183 | 0.2572994 | 0.008686267 | -0.01048687
[5 empty] | 0.05928112 | 0.009411538 | -0.0106603 |  | 0.07727899 | 0.009451572 | -0.01030442 | 0.1747481 | 0.009405407 | -0.01063183 | 0.2670089 | 0.009410123 | -0.01048687
[5 empty] | 0.06035565 | 0.0101355 | -0.0106381 |  | 0.07857476 | 0.01017862 | -0.01030442 | 0.1751382 | 0.0101289 | -0.01063183 | 0.2650456 | 0.01013398 | -0.01048687
[5 empty] | 0.06126107 | 0.01085947 | -0.0108935 |  | 0.08173578 | 0.01090566 | -0.01081519 | 0.1817256 | 0.01085239 | -0.01101808 | 0.2789674 | 0.01085783 | -0.01096135
[5 empty] | 0.0632051 | 0.01158343 | -0.01094739 |  | 0.08373935 | 0.0116327 | -0.01081519 | 0.1806299 | 0.01157589 | -0.01101808 | 0.2847377 | 0.01158169 | -0.01096135
[5 empty] | 0.06340694 | 0.0123074 | -0.0109232 |  | 0.08370811 | 0.01235975 | -0.01081519 | 0.1836637 | 0.01229938 | -0.01101808 | 0.2808381 | 0.01230555 | -0.01096135
[5 empty] | 0.06439323 | 0.01303136 | -0.01093419 |  | 0.08651439 | 0.01308679 | -0.01081519 | 0.1888261 | 0.01302287 | -0.01101808 | 0.2890237 | 0.0130294 | -0.01096135
[5 empty] | 0.06478186 | 0.01375532 | -0.01141143 |  | 0.08533964 | 0.01381384 | -0.01137158 | 0.1863634 | 0.01374636 | -0.01131884 | 0.2896161 | 0.01375326 | -0.01127504
[5 empty] | 0.06531639 | 0.01447929 | -0.01147309 |  | 0.08640835 | 0.01454088 | -0.01137158 | 0.1912221 | 0.01446986 | -0.01131884 | 0.2981786 | 0.01447711 | -0.01127504
[5 empty] | 0.06735119 | 0.01520325 | -0.01141257 |  | 0.08810676 | 0.01526792 | -0.01137158 | 0.1913521 | 0.01519335 | -0.01131884 | 0.3013592 | 0.01520097 | -0.01127504
[5 empty] | 0.06835562 | 0.01592722 | -0.01136004 |  | 0.09009239 | 0.01599497 | -0.01137158 | 0.1984738 | 0.01591684 | -0.01131884 | 0.3025099 | 0.01592482 | -0.01127504
[5 empty] | 0.06731471 | 0.01665118 | -0.01147712 |  | 0.09083053 | 0.01672201 | -0.01162046 | 0.1950094 | 0.01664033 | -0.01164428 | 0.3056083 | 0.01664868 | -0.01160912
[5 empty] | 0.06770294 | 0.01737515 | -0.01159553 |  | 0.09118136 | 0.01744906 | -0.01162046 | 0.1972466 | 0.01736383 | -0.01164428 | 0.3017283 | 0.01737253 | -0.01160912
[5 empty] | 0.06969836 | 0.01809911 | -0.01153575 |  | 0.09123124 | 0.0181761 | -0.01162046 | 0.1990841 | 0.01808732 | -0.01164428 | 0.3068423 | 0.01809639 | -0.01160912
[5 empty] | 0.06993842 | 0.01882308 | -0.01150586 |  | 0.09135442 | 0.01890314 | -0.01162046 | 0.2038314 | 0.01881081 | -0.01164428 | 0.3033813 | 0.01882025 | -0.01155353
[5 empty] | 0.06901329 | 0.01954704 | -0.01154301 |  | 0.09370974 | 0.01963019 | -0.0116966 | 0.2011521 | 0.01953431 | -0.01167595 | 0.3135118 | 0.0195441 | -0.01155353
[5 empty] | 0.07049174 | 0.02027101 | -0.01158727 |  | 0.09317782 | 0.02035723 | -0.0116966 | 0.2016885 | 0.0202578 | -0.01167595 | 0.3071837 | 0.02026796 | -0.01155353
[5 empty] | 0.07096991 | 0.02099497 | -0.01169791 |  | 0.09305417 | 0.02108428 | -0.0116966 | 0.2050606 | 0.02098129 | -0.01167595 | 0.3099472 | 0.02099181 | -0.01155353
[5 empty] | 0.07117749 | 0.02171893 | -0.0117445 |  | 0.09369779 | 0.02181132 | -0.0116966 | 0.2054897 | 0.02170478 | -0.01167595 | 0.3122538 | 0.02171567 | -0.01155353
[5 empty] | 0.07092361 | 0.0224429 | -0.0116902 |  | 0.09612515 | 0.02253836 | -0.01175569 | 0.2054944 | 0.02242828 | -0.0116286 | 0.3177433 | 0.02243952 | -0.01157857
[5 empty] | 0.07123447 | 0.02316686 | -0.01164332 |  | 0.0948035 | 0.02326541 | -0.01175569 | 0.2028766 | 0.02315177 | -0.0116286 | 0.3214176 | 0.02316338 | -0.01157857
[5 empty] | 0.07051273 | 0.02389083 | -0.01168199 |  | 0.09722431 | 0.02399245 | -0.01175569 | 0.2076934 | 0.02387526 | -0.0116286 | 0.3204247 | 0.02388724 | -0.01157857
[5 empty] | 0.07218123 | 0.02461479 | -0.01163863 |  | 0.09575038 | 0.0247195 | -0.01175569 | 0.2092195 | 0.02459876 | -0.01165611 | 0.3177477 | 0.02461109 | -0.01157857
[5 empty] | 0.07165098 | 0.02533876 | -0.01166186 |  | 0.09672779 | 0.02544654 | -0.01167738 | 0.2073962 | 0.02532225 | -0.01165611 | 0.3184514 | 0.02533495 | -0.01160912
[5 empty] | 0.07277882 | 0.02606272 | -0.01164797 |  | 0.09608068 | 0.02617358 | -0.01167738 | 0.2123413 | 0.02604574 | -0.01165611 | 0.3180425 | 0.0260588 | -0.01160912
[5 empty] | 0.07280454 | 0.02678669 | -0.01156576 |  | 0.09815254 | 0.02690063 | -0.01167738 | 0.2092164 | 0.02676923 | -0.01165611 | 0.3263636 | 0.02678266 | -0.01160912
[5 empty] | 0.07266713 | 0.02751065 | -0.01168849 |  | 0.09670245 | 0.02762767 | -0.01167738 | 0.207539 | 0.02749273 | -0.01165611 | 0.3208595 | 0.02750651 | -0.01160912
[5 empty] | 0.07220882 | 0.02823461 | -0.0115617 |  | 0.09688271 | 0.02835472 | -0.01156828 | 0.21488 | 0.02821622 | -0.01154861 | 0.3229495 | 0.02823037 | -0.01170208
[5 empty] | 0.07285009 | 0.02895858 | -0.01157213 |  | 0.0981397 | 0.02908176 | -0.01156828 | 0.2136745 | 0.02893971 | -0.01154861 | 0.324556 | 0.02895422 | -0.01170208
[5 empty] | 0.07417916 | 0.02968254 | -0.01167984 |  | 0.0979919 | 0.0298088 | -0.01156828 | 0.2145868 | 0.02966321 | -0.01154861 | 0.328388 | 0.02967808 | -0.01170208
[5 empty] | 0.07419337 | 0.03040651 | -0.01157444 |  | 0.09956611 | 0.03053585 | -0.01156828 | 0.2131167 | 0.0303867 | -0.01154861 | 0.327173 | 0.03040194 | -0.01170208
[5 empty] | 0.07347362 | 0.03113047 | -0.01156175 |  | 0.1010923 | 0.03126289 | -0.01166373 | 0.2121308 | 0.03111019 | -0.01158469 | 0.3281806 | 0.03112579 | -0.01150313
[5 empty] | 0.07486466 | 0.03185444 | -0.01135679 |  | 0.1011151 | 0.03198994 | -0.01166373 | 0.2148454 | 0.03183368 | -0.01158469 | 0.3335103 | 0.03184965 | -0.01150313
[5 empty] | 0.0738112 | 0.0325784 | -0.01141289 |  | 0.1014585 | 0.03271698 | -0.01166373 | 0.2181335 | 0.03255718 | -0.01158469 | 0.327495 | 0.0325735 | -0.01150313
[5 empty] | 0.07382682 | 0.03330237 | -0.01141518 |  | 0.09923387 | 0.03344403 | -0.01166373 | 0.2148527 | 0.03328067 | -0.01158469 | 0.3330089 | 0.03329736 | -0.01151426
[5 empty] | 0.07416408 | 0.03402633 | -0.01141936 |  | 0.1010479 | 0.03417107 | -0.01154183 | 0.2188794 | 0.03400416 | -0.01142756 | 0.3318043 | 0.03402121 | -0.01151426
[5 empty] | 0.07540965 | 0.03475029 | -0.01151691 |  | 0.1003501 | 0.03489811 | -0.01154183 | 0.220324 | 0.03472766 | -0.01142756 | 0.3278778 | 0.03474507 | -0.01151426
[5 empty] | 0.07627911 | 0.03547426 | -0.01153412 |  | 0.1013196 | 0.03562516 | -0.01154183 | 0.2210516 | 0.03545115 | -0.01142756 | 0.3395726 | 0.03546892 | -0.01151426
[5 empty] | 0.07587384 | 0.03619822 | -0.01154675 |  | 0.1011904 | 0.0363522 | -0.01154183 | 0.2160459 | 0.03617464 | -0.01142756 | 0.3322422 | 0.03619278 | -0.01151426
[5 empty] | 0.07536321 | 0.03692219 | -0.01138359 |  | 0.1026598 | 0.03707925 | -0.01142432 | 0.2191241 | 0.03689813 | -0.01142756 | 0.3366976 | 0.03691664 | -0.01152425
[5 empty] | 0.07504652 | 0.03764615 | -0.01152081 |  | 0.1022223 | 0.03780629 | -0.01142432 | 0.2210424 | 0.03762163 | -0.01142756 | 0.3404258 | 0.03764049 | -0.01152425
[5 empty] | 0.0758253 | 0.03837012 | -0.01154711 |  | 0.1010874 | 0.03853333 | -0.01142432 | 0.2209446 | 0.03834512 | -0.01142756 | 0.3427768 | 0.03836435 | -0.01152425
[5 empty] | 0.07612594 | 0.03909408 | -0.01140761 |  | 0.1017229 | 0.03926038 | -0.01142432 | 0.2232686 | 0.03906861 | -0.01142756 | 0.3327453 | 0.0390882 | -0.01152425
[5 empty] | 0.07695689 | 0.03981805 | -0.01126667 |  | 0.1017233 | 0.03998742 | -0.01145517 | 0.2239798 | 0.03979211 | -0.01124225 | 0.3405575 | 0.03981206 | -0.01121032
[5 empty] | 0.07650087 | 0.04054201 | -0.01128251 |  | 0.1035627 | 0.04071447 | -0.01145517 | 0.2232954 | 0.0405156 | -0.01124225 | 0.3398621 | 0.04053591 | -0.01121032
[5 empty] | 0.07701624 | 0.04126597 | -0.01130514 |  | 0.1043699 | 0.04144151 | -0.01145517 | 0.2215083 | 0.04123909 | -0.01124225 | 0.3411352 | 0.04125977 | -0.01121032
[5 empty] | 0.07693109 | 0.04198994 | -0.01129156 |  | 0.1021489 | 0.04216855 | -0.01145517 | 0.2232275 | 0.04196258 | -0.0113027 | 0.3405434 | 0.04198363 | -0.01121032
[5 empty] | 0.07779859 | 0.0427139 | -0.01122372 |  | 0.1029031 | 0.0428956 | -0.01120521 | 0.2259309 | 0.04268608 | -0.0113027 | 0.3392045 | 0.04270748 | -0.01127556
[5 empty] | 0.07784854 | 0.04343787 | -0.01116653 |  | 0.1045074 | 0.04362264 | -0.01120521 | 0.2204548 | 0.04340957 | -0.0113027 | 0.3371757 | 0.04343134 | -0.01127556
[5 empty] | 0.07591001 | 0.04416183 | -0.01123493 |  | 0.104305 | 0.04434969 | -0.01120521 | 0.2223284 | 0.04413306 | -0.0113027 | 0.3373558 | 0.04415519 | -0.01127556
[5 empty] | 0.07615788 | 0.0448858 | -0.01117102 |  | 0.1025219 | 0.04507673 | -0.01120521 | 0.2243664 | 0.04485656 | -0.0113027 | 0.3444283 | 0.04487905 | -0.01127556
[5 empty] | 0.07627833 | 0.04560976 | -0.01098627 |  | 0.1036488 | 0.04580377 | -0.01106956 | 0.2218647 | 0.04558005 | -0.0111902 | 0.3441816 | 0.0456029 | -0.01117968
[5 empty] | 0.07678062 | 0.04633373 | -0.01112014 |  | 0.1043958 | 0.04653082 | -0.01106956 | 0.222734 | 0.04630354 | -0.0111902 | 0.3421168 | 0.04632676 | -0.01117968
[5 empty] | 0.07800158 | 0.04705769 | -0.0109918 |  | 0.1042534 | 0.04725786 | -0.01106956 | 0.2264187 | 0.04702703 | -0.0111902 | 0.3417312 | 0.04705061 | -0.01117968
[5 empty] | 0.07695715 | 0.04778166 | -0.01110465 |  | 0.1056251 | 0.04798491 | -0.01095662 | 0.2274263 | 0.04775053 | -0.0111902 | 0.3394661 | 0.04777447 | -0.01117968
[5 empty] | 0.0782048 | 0.04850562 | -0.01081932 |  | 0.105104 | 0.04871195 | -0.01095662 | 0.2240704 | 0.04847402 | -0.01096454 | 0.345233 | 0.04849833 | -0.01096053
[5 empty] | 0.07744557 | 0.04922958 | -0.01098178 |  | 0.1057736 | 0.04943899 | -0.01095662 | 0.2234168 | 0.04919751 | -0.01096454 | 0.3493593 | 0.04922218 | -0.01096053
[5 empty] | 0.07775227 | 0.04995355 | -0.01093271 |  | 0.1034216 | 0.05016604 | -0.01095662 | 0.2270012 | 0.049921 | -0.01096454 | 0.3400243 | 0.04994604 | -0.01096053
[5 empty] | 0.07739243 | 0.05067751 | -0.01080296 |  | 0.1035566 | 0.05089308 | -0.01095662 | 0.2241749 | 0.0506445 | -0.01096454 | 0.3439736 | 0.05066989 | -0.01096053
[5 empty] | 0.07702295 | 0.05140148 | -0.01090288 |  | 0.1043762 | 0.05162013 | -0.01087368 | 0.2271683 | 0.05136799 | -0.01076841 | 0.3481313 | 0.05139375 | -0.01096191
[5 empty] | 0.07804076 | 0.05212544 | -0.0107321 |  | 0.1051009 | 0.05234717 | -0.01087368 | 0.2228529 | 0.05209148 | -0.01076841 | 0.3412246 | 0.0521176 | -0.01096191
[5 empty] | 0.07799613 | 0.05284941 | -0.01083587 |  | 0.1040565 | 0.05307421 | -0.01087368 | 0.2269318 | 0.05281498 | -0.01076841 | 0.3402801 | 0.05284146 | -0.01096191
[5 empty] | 0.07646597 | 0.05357337 | -0.01087694 |  | 0.1038653 | 0.05380126 | -0.01072873 | 0.222906 | 0.05353847 | -0.01076841 | 0.339953 | 0.05356532 | -0.01096191
[5 empty] | 0.07654673 | 0.05429734 | -0.01081735 |  | 0.1034473 | 0.0545283 | -0.01072873 | 0.2255532 | 0.05426196 | -0.0106005 | 0.3411939 | 0.05428917 | -0.01077135
[5 empty] | 0.07808533 | 0.0550213 | -0.01084104 |  | 0.1028028 | 0.05525535 | -0.01072873 | 0.2229798 | 0.05498545 | -0.0106005 | 0.3409754 | 0.05501303 | -0.01077135
[5 empty] | 0.07739056 | 0.05574526 | -0.01069562 |  | 0.1047701 | 0.05598239 | -0.01072873 | 0.2262167 | 0.05570895 | -0.0106005 | 0.3417324 | 0.05573688 | -0.01077135
[5 empty] | 0.07664565 | 0.05646923 | -0.01077749 |  | 0.1054155 | 0.05670943 | -0.01072873 | 0.224984 | 0.05643244 | -0.0106005 | 0.3383046 | 0.05646074 | -0.01077135
[5 empty] | 0.07614373 | 0.05719319 | -0.01043463 |  | 0.1043709 | 0.05743648 | -0.01039565 | 0.2210056 | 0.05715593 | -0.01031451 | 0.3423181 | 0.05718459 | -0.01052013
[5 empty] | 0.07669727 | 0.05791716 | -0.01037201 |  | 0.1052581 | 0.05816352 | -0.01039565 | 0.2199225 | 0.05787943 | -0.01031451 | 0.3468304 | 0.05790845 | -0.01052013
[5 empty] | 0.07622561 | 0.05864112 | -0.01033236 |  | 0.1041803 | 0.05889057 | -0.01039565 | 0.224566 | 0.05860292 | -0.01031451 | 0.3394038 | 0.0586323 | -0.01052013
[5 empty] | 0.07594285 | 0.05936509 | -0.009959364 |  | 0.103264 | 0.05961761 | -0.01039565 | 0.2251588 | 0.05932641 | -0.01031451 | 0.3381716 | 0.05935616 | -0.01052013
[5 empty] | 0.07588124 | 0.06008905 | -0.01008637 |  | 0.1028628 | 0.06034465 | -0.009953113 | 0.222342 | 0.0600499 | -0.009834268 | 0.3454309 | 0.06008002 | -0.01029512
[5 empty] | 0.07690465 | 0.06081302 | -0.01002337 |  | 0.1049569 | 0.0610717 | -0.009953113 | 0.2238301 | 0.0607734 | -0.009834268 | 0.3431362 | 0.06080387 | -0.01029512
[5 empty] | 0.07681947 | 0.06153698 | -0.01005537 |  | 0.101945 | 0.06179874 | -0.009953113 | 0.2226575 | 0.06149689 | -0.009834268 | 0.3437716 | 0.06152773 | -0.01029512
[5 empty] | 0.07692273 | 0.06226094 | -0.01003137 |  | 0.1039129 | 0.06252579 | -0.009953113 | 0.223849 | 0.06222038 | -0.009834268 | 0.3348184 | 0.06225158 | -0.01029512
[5 empty] | 0.07713868 | 0.06298491 | -0.009633135 |  | 0.1038324 | 0.06325283 | -0.009494207 | 0.2236112 | 0.06294388 | -0.009439758 | 0.3431352 | 0.06297544 | -0.009970901
[5 empty] | 0.07594987 | 0.06370887 | -0.009712636 |  | 0.1027192 | 0.06397987 | -0.009494207 | 0.2213542 | 0.06366737 | -0.009439758 | 0.3425163 | 0.06369929 | -0.009970901
[5 empty] | 0.07539259 | 0.06443284 | -0.009770807 |  | 0.1018457 | 0.06470692 | -0.009494207 | 0.2242028 | 0.06439086 | -0.009439758 | 0.3378719 | 0.06442315 | -0.009970901
[5 empty] | 0.07667831 | 0.0651568 | -0.009751416 |  | 0.1030135 | 0.06543396 | -0.009494207 | 0.2201791 | 0.06511435 | -0.00883223 | 0.3403901 | 0.065147 | -0.009970901
[5 empty] | 0.07634758 | 0.06588077 | -0.009245102 |  | 0.1019601 | 0.06616101 | -0.009088343 | 0.2197759 | 0.06583785 | -0.00883223 | 0.3411193 | 0.06587086 | -0.009663335
[5 empty] | 0.07669851 | 0.06660473 | -0.009226696 |  | 0.1037064 | 0.06688805 | -0.009088343 | 0.2223544 | 0.06656134 | -0.00883223 | 0.3376585 | 0.06659472 | -0.009663335
[5 empty] | 0.07598502 | 0.0673287 | -0.00923682 |  | 0.1024899 | 0.06761509 | -0.009088343 | 0.2204468 | 0.06728483 | -0.00883223 | 0.3368243 | 0.06731857 | -0.009663335
[5 empty] | 0.07462807 | 0.06805266 | -0.009280993 |  | 0.1021825 | 0.06834214 | -0.009088343 | 0.2174983 | 0.06800833 | -0.00883223 | 0.3356803 | 0.06804243 | -0.009663335
[5 empty] | 0.07456168 | 0.06877662 | -0.00870703 |  | 0.1027963 | 0.06906918 | -0.00844995 | 0.2174924 | 0.06873182 | -0.008153676 | 0.3349892 | 0.06876628 | -0.009302513
[5 empty] | 0.07519487 | 0.06950059 | -0.008729528 |  | 0.1007499 | 0.06979623 | -0.00844995 | 0.2195734 | 0.06945531 | -0.008153676 | 0.340304 | 0.06949014 | -0.009302513
[5 empty] | 0.07481184 | 0.07022455 | -0.008668955 |  | 0.1008539 | 0.07052327 | -0.00844995 | 0.2142872 | 0.0701788 | -0.008153676 | 0.3302338 | 0.07021399 | -0.009302513
[5 empty] | 0.07586079 | 0.07094852 | -0.0086179 |  | 0.1013459 | 0.07125031 | -0.00844995 | 0.2207527 | 0.0709023 | -0.008153676 | 0.3356276 | 0.07093785 | -0.008945638
[5 empty] | 0.07442081 | 0.07167248 | -0.007990381 |  | 0.1015451 | 0.07197736 | -0.00772803 | 0.217549 | 0.07162579 | -0.00733971 | 0.335635 | 0.07166171 | -0.008945638
[5 empty] | 0.07435917 | 0.07239645 | -0.007941566 |  | 0.1010459 | 0.0727044 | -0.00772803 | 0.2188859 | 0.07234928 | -0.00733971 | 0.330567 | 0.07238556 | -0.008945638
[5 empty] | 0.0742631 | 0.07312041 | -0.00798798 |  | 0.09911363 | 0.07343145 | -0.00772803 | 0.2145417 | 0.07307278 | -0.00733971 | 0.3289275 | 0.07310942 | -0.008945638
[5 empty] | 0.07429137 | 0.07384438 | -0.007161587 |  | 0.1015736 | 0.07415849 | -0.00772803 | 0.2132697 | 0.07379627 | -0.00733971 | 0.336103 | 0.07383327 | -0.008945638
[5 empty] | 0.07413781 | 0.07456834 | -0.007252932 |  | 0.09950385 | 0.07488553 | -0.006870865 | 0.2172842 | 0.07451976 | -0.006648657 | 0.3288736 | 0.07455713 | -0.008409839
[5 empty] | 0.07451939 | 0.07529231 | -0.007229916 |  | 0.1012448 | 0.07561258 | -0.006870865 | 0.2140676 | 0.07524325 | -0.006648657 | 0.3236791 | 0.07528098 | -0.008409839
[5 empty] | 0.07486614 | 0.07601627 | -0.007227758 |  | 0.09910073 | 0.07633962 | -0.006870865 | 0.2108174 | 0.07596675 | -0.006648657 | 0.3331756 | 0.07600484 | -0.008409839
[5 empty] | 0.07267014 | 0.07674023 | -0.007263001 |  | 0.1002038 | 0.07706667 | -0.006870865 | 0.2120403 | 0.07669024 | -0.006648657 | 0.3219667 | 0.07672869 | -0.008409839
[5 empty] | 0.07332951 | 0.0774642 | -0.006467432 |  | 0.1001221 | 0.07779371 | -0.006153362 | 0.2110781 | 0.07741373 | -0.005810498 | 0.321622 | 0.07745255 | -0.007820519
[5 empty] | 0.07416309 | 0.07818816 | -0.006475814 |  | 0.09920432 | 0.07852075 | -0.006153362 | 0.2155505 | 0.07813723 | -0.005810498 | 0.3241519 | 0.07817641 | -0.007820519
[5 empty] | 0.07246534 | 0.07891213 | -0.006492579 |  | 0.1001471 | 0.0792478 | -0.006153362 | 0.2111769 | 0.07886072 | -0.005810498 | 0.3260373 | 0.07890026 | -0.007820519
[5 empty] | 0.07294078 | 0.07963609 | -0.006508054 |  | 0.09720875 | 0.07997484 | -0.006153362 | 0.2101012 | 0.07958421 | -0.005810498 | 0.3291771 | 0.07962412 | -0.007136678
[5 empty] | 0.07297662 | 0.08036006 | -0.00578785 |  | 0.09951329 | 0.08070189 | -0.005286355 | 0.2079798 | 0.0803077 | -0.004899927 | 0.3218076 | 0.08034797 | -0.007136678
[5 empty] | 0.07363521 | 0.08108402 | -0.005698797 |  | 0.09907045 | 0.08142893 | -0.005286355 | 0.2084216 | 0.0810312 | -0.004899927 | 0.3261994 | 0.08107183 | -0.007136678
[5 empty] | 0.07279725 | 0.08180799 | -0.005694775 |  | 0.09713528 | 0.08215597 | -0.005286355 | 0.2102648 | 0.08175469 | -0.004899927 | 0.3182204 | 0.08179568 | -0.007136678
[5 empty] | 0.07292507 | 0.08253195 | -0.004834884 |  | 0.09700653 | 0.08288302 | -0.005286355 | 0.2126777 | 0.08247818 | -0.004899927 | 0.3259172 | 0.08251954 | -0.007136678
[5 empty] | 0.07266989 | 0.08325591 | -0.004780516 |  | 0.09701074 | 0.08361006 | -0.004358052 | 0.2109209 | 0.08320167 | -0.00399996 | 0.3183594 | 0.0832434 | -0.006490192
[5 empty] | 0.07248183 | 0.08397988 | -0.00478196 |  | 0.09739484 | 0.08433711 | -0.004358052 | 0.2065691 | 0.08392517 | -0.00399996 | 0.3213936 | 0.08396725 | -0.006490192
[5 empty] | 0.07197957 | 0.08470384 | -0.004766082 |  | 0.09758195 | 0.08506415 | -0.004358052 | 0.2053334 | 0.08464866 | -0.00399996 | 0.3138228 | 0.08469111 | -0.006490192
[5 empty] | 0.07139208 | 0.08542781 | -0.004778111 |  | 0.09764461 | 0.08579119 | -0.004358052 | 0.2073096 | 0.08537215 | -0.00399996 | 0.3196149 | 0.08541496 | -0.006490192
[5 empty] | 0.07163428 | 0.08615177 | -0.003625036 |  | 0.09758482 | 0.08651824 | -0.003272307 | 0.203533 | 0.08609565 | -0.002849462 | 0.3203355 | 0.08613882 | -0.005011966
[5 empty] | 0.07146301 | 0.08687574 | -0.003591211 |  | 0.09540443 | 0.08724528 | -0.003272307 | 0.2027586 | 0.08681914 | -0.002849462 | 0.316864 | 0.08686267 | -0.005011966
[5 empty] | 0.07064718 | 0.0875997 | -0.003565662 |  | 0.09678584 | 0.08797233 | -0.003272307 | 0.2023795 | 0.08754263 | -0.002849462 | 0.3164597 | 0.08758653 | -0.005011966
[5 empty] | 0.07014011 | 0.08832367 | -0.003572499 |  | 0.09673564 | 0.08869937 | -0.003272307 | 0.2079972 | 0.08826612 | -0.001516617 | 0.3098069 | 0.08831038 | -0.005011966
[5 empty] | 0.07005241 | 0.08904763 | -0.001996373 |  | 0.0961931 | 0.08942641 | -0.001810754 | 0.2014654 | 0.08898962 | -0.001516617 | 0.3154601 | 0.08903424 | -0.002868032
[5 empty] | 0.06906437 | 0.08977159 | -0.001980836 |  | 0.09351451 | 0.09015346 | -0.001810754 | 0.1994546 | 0.08971311 | -0.001516617 | 0.3073514 | 0.0897581 | -0.002868032
[5 empty] | 0.0706107 | 0.09049556 | -0.002005935 |  | 0.09405536 | 0.0908805 | -0.001810754 | 0.2041924 | 0.0904366 | -0.001516617 | 0.3051264 | 0.09048195 | -0.002868032
[5 empty] | 0.06984361 | 0.09121952 | -0.001990397 |  | 0.09265579 | 0.09160755 | -0.000128759 | 0.2026356 | 0.0911601 | -0.001516617 | 0.3038326 | 0.09120581 | -0.002868032
[5 empty] | 0.07004993 | 0.09194349 | -3.919081e-05 |  | 0.0938671 | 0.09233459 | -0.000128759 | 0.1998435 | 0.09188359 | 5.170121e-05 | 0.3081536 | 0.09192966 | -0.0001696211
[5 empty] | 0.06951877 | 0.09266745 | -3.941353e-05 |  | 0.09429241 | 0.09306163 | -0.000128759 | 0.2031364 | 0.09260708 | 5.170121e-05 | 0.3099316 | 0.09265352 | -0.0001696211
[5 empty] | 0.06892711 | 0.09339142 | -3.878053e-05 |  | 0.09332584 | 0.09378868 | -0.000128759 | 0.2006831 | 0.09333057 | 5.170121e-05 | 0.3053029 | 0.09337737 | -0.0001696211
[5 empty] | 0.06762898 | 0.09411538 | -3.943697e-05 |  | 0.09347096 | 0.09451572 | -0.000128759 | 0.2012978 | 0.09405407 | 5.170121e-05 | 0.3015724 | 0.09410123 | -0.0001696211
[5 empty] | 0.06879091 | 0.09483935 | 0.002094384 |  | 0.09124298 | 0.09524277 | 0.001785833 | 0.1980532 | 0.09477756 | 0.001836916 | 0.304817 | 0.09482509 | 0.002792612
[5 empty] | 0.06771711 | 0.09556331 | 0.002088915 |  | 0.09205548 | 0.09596981 | 0.001785833 | 0.1938203 | 0.09550105 | 0.001836916 | 0.3049049 | 0.09554894 | 0.002792612
[5 empty] | 0.06723321 | 0.09628727 | 0.002103219 |  | 0.09098728 | 0.09669685 | 0.001785833 | 0.1986977 | 0.09622455 | 0.001836916 | 0.3019732 | 0.0962728 | 0.002792612
[5 empty] | 0.06727618 | 0.09701124 | 0.004352438 |  | 0.09092685 | 0.0974239 | 0.001785833 | 0.1963554 | 0.09694804 | 0.001836916 | 0.2934139 | 0.09699665 | 0.002792612
[5 empty] | 0.06595709 | 0.0977352 | 0.004422589 |  | 0.09056206 | 0.09815094 | 0.00381682 | 0.1904585 | 0.09767153 | 0.003782352 | 0.3008417 | 0.09772051 | 0.005752394
[5 empty] | 0.06745079 | 0.09845917 | 0.004373483 |  | 0.08923893 | 0.09887799 | 0.00381682 | 0.1910867 | 0.09839502 | 0.003782352 | 0.2988616 | 0.09844436 | 0.005752394
[5 empty] | 0.06693978 | 0.09918313 | 0.004353315 |  | 0.08991305 | 0.09960503 | 0.00381682 | 0.1945704 | 0.09911852 | 0.003782352 | 0.290648 | 0.09916822 | 0.005752394
[5 empty] | 0.06633125 | 0.0999071 | 0.004391021 |  | 0.08825261 | 0.1003321 | 0.006058175 | 0.193107 | 0.09984201 | 0.003782352 | 0.294686 | 0.09989207 | 0.005752394
[5 empty] | 0.06621296 | 0.1006311 | 0.006947018 |  | 0.09006624 | 0.1010591 | 0.006058175 | 0.1881761 | 0.1005655 | 0.00589731 | 0.2912763 | 0.1006159 | 0.008723624
[5 empty] | 0.06541926 | 0.101355 | 0.00689747 |  | 0.08964415 | 0.1017862 | 0.006058175 | 0.1908978 | 0.101289 | 0.00589731 | 0.2959749 | 0.1013398 | 0.008723624
[5 empty] | 0.06442024 | 0.102079 | 0.006874073 |  | 0.08928401 | 0.1025132 | 0.006058175 | 0.1859543 | 0.1020125 | 0.00589731 | 0.2860847 | 0.1020636 | 0.008723624
[5 empty] | 0.06575295 | 0.102803 | 0.006938072 |  | 0.08769031 | 0.1032403 | 0.006058175 | 0.1881941 | 0.102736 | 0.008850421 | 0.2873771 | 0.1027875 | 0.01204797
[5 empty] | 0.06429587 | 0.1035269 | 0.009844639 |  | 0.08888946 | 0.1039673 | 0.009083668 | 0.1907134 | 0.1034595 | 0.008850421 | 0.2902028 | 0.1035114 | 0.01204797
[5 empty] | 0.06461537 | 0.1042509 | 0.009947662 |  | 0.08729204 | 0.1046943 | 0.009083668 | 0.1840104 | 0.104183 | 0.008850421 | 0.2852665 | 0.1042352 | 0.01204797
[5 empty] | 0.06429887 | 0.1049748 | 0.009998183 |  | 0.08572566 | 0.1054214 | 0.009083668 | 0.1856997 | 0.1049065 | 0.008850421 | 0.2818918 | 0.1049591 | 0.01204797
[5 empty] | 0.06474349 | 0.1056988 | 0.009877329 |  | 0.08566424 | 0.1061484 | 0.009083668 | 0.1840874 | 0.10563 | 0.008850421 | 0.2879273 | 0.1056829 | 0.01204797
[5 empty] | 0.06443316 | 0.1064228 | 0.01345565 |  | 0.08595397 | 0.1068755 | 0.01268682 | 0.1868269 | 0.1063534 | 0.01244858 | 0.2791589 | 0.1064068 | 0.01553925
[5 empty] | 0.06366889 | 0.1071467 | 0.01356535 |  | 0.08598267 | 0.1076025 | 0.01268682 | 0.1845116 | 0.1070769 | 0.01244858 | 0.2864915 | 0.1071306 | 0.01553925
[5 empty] | 0.06231387 | 0.1078707 | 0.01348815 |  | 0.08419822 | 0.1083296 | 0.01268682 | 0.182174 | 0.1078004 | 0.01244858 | 0.2763836 | 0.1078545 | 0.01553925
[5 empty] | 0.06294436 | 0.1085947 | 0.01350441 |  | 0.08525664 | 0.1090566 | 0.01268682 | 0.1804478 | 0.1085239 | 0.01244858 | 0.2769682 | 0.1085783 | 0.01553925
[5 empty] | 0.06327211 | 0.1093186 | 0.01736903 |  | 0.0837149 | 0.1097836 | 0.01637632 | 0.1781381 | 0.1092474 | 0.01645694 | 0.2770292 | 0.1093022 | 0.01939386
[5 empty] | 0.06325381 | 0.1100426 | 0.017425 |  | 0.08341852 | 0.1105107 | 0.01637632 | 0.177995 | 0.1099709 | 0.01645694 | 0.279789 | 0.1100261 | 0.01939386
[5 empty] | 0.06118516 | 0.1107666 | 0.0175212 |  | 0.08354245 | 0.1112377 | 0.01637632 | 0.1814896 | 0.1106944 | 0.01645694 | 0.2809213 | 0.1107499 | 0.01939386
[5 empty] | 0.06190582 | 0.1114905 | 0.01735678 |  | 0.08371094 | 0.1119648 | 0.01637632 | 0.1797159 | 0.1114179 | 0.02006338 | 0.2793913 | 0.1114738 | 0.01939386
[5 empty] | 0.06220029 | 0.1122145 | 0.02120482 |  | 0.08255409 | 0.1126918 | 0.02027665 | 0.1815105 | 0.1121414 | 0.02006338 | 0.2770007 | 0.1121976 | 0.02297288
[5 empty] | 0.06177674 | 0.1129385 | 0.02099447 |  | 0.08245943 | 0.1134189 | 0.02027665 | 0.1798095 | 0.1128649 | 0.02006338 | 0.2681156 | 0.1129215 | 0.02297288
[5 empty] | 0.06102955 | 0.1136624 | 0.0210744 |  | 0.08183108 | 0.1141459 | 0.02027665 | 0.1765665 | 0.1135884 | 0.02006338 | 0.2673273 | 0.1136453 | 0.02297288
[5 empty] | 0.06153715 | 0.1143864 | 0.0210092 |  | 0.08239154 | 0.114873 | 0.02350669 | 0.1751534 | 0.1143119 | 0.02006338 | 0.2652232 | 0.1143692 | 0.02297288
[5 empty] | 0.05970738 | 0.1151104 | 0.02459288 |  | 0.08265753 | 0.1156 | 0.02350669 | 0.1742265 | 0.1150354 | 0.02343423 | 0.2657103 | 0.115093 | 0.026042
[5 empty] | 0.05982991 | 0.1158343 | 0.02442964 |  | 0.08207997 | 0.116327 | 0.02350669 | 0.1778154 | 0.1157589 | 0.02343423 | 0.2736005 | 0.1158169 | 0.026042
[5 empty] | 0.0608769 | 0.1165583 | 0.02420305 |  | 0.08098051 | 0.1170541 | 0.02350669 | 0.173376 | 0.1164823 | 0.02343423 | 0.2664465 | 0.1165408 | 0.026042
[5 empty] | 0.06086247 | 0.1172822 | 0.02432 |  | 0.08054231 | 0.1177811 | 0.02350669 | 0.1733568 | 0.1172058 | 0.02343423 | 0.2687206 | 0.1172646 | 0.026042
[5 empty] | 0.05908325 | 0.1180062 | 0.02690895 |  | 0.07945505 | 0.1185082 | 0.02648337 | 0.1711415 | 0.1179293 | 0.02617864 | 0.2640754 | 0.1179885 | 0.0283642
[5 empty] | 0.05927008 | 0.1187302 | 0.0265739 |  | 0.08150886 | 0.1192352 | 0.02648337 | 0.1717798 | 0.1186528 | 0.02617864 | 0.2651702 | 0.1187123 | 0.0283642
[5 empty] | 0.06036015 | 0.1194541 | 0.0269438 |  | 0.07915633 | 0.1199623 | 0.02648337 | 0.1692963 | 0.1193763 | 0.02617864 | 0.265089 | 0.1194362 | 0.0283642
[5 empty] | 0.0602367 | 0.1201781 | 0.02655245 |  | 0.08078706 | 0.1206893 | 0.02648337 | 0.1743642 | 0.1200998 | 0.0278104 | 0.2624487 | 0.12016 | 0.0283642
[5 empty] | 0.05972761 | 0.1209021 | 0.02853659 |  | 0.07891054 | 0.1214164 | 0.02803005 | 0.1705497 | 0.1208233 | 0.0278104 | 0.2645539 | 0.1208839 | 0.03078358
[5 empty] | 0.05905713 | 0.121626 | 0.02847928 |  | 0.0806089 | 0.1221434 | 0.02803005 | 0.169315 | 0.1215468 | 0.0278104 | 0.264808 | 0.1216077 | 0.03078358
[5 empty] | 0.05984268 | 0.12235 | 0.02880027 |  | 0.07910077 | 0.1228704 | 0.02803005 | 0.1736372 | 0.1222703 | 0.0278104 | 0.2579916 | 0.1223316 | 0.03078358
[5 empty] | 0.05830877 | 0.123074 | 0.02847068 |  | 0.07903435 | 0.1235975 | 0.03028171 | 0.172885 | 0.1229938 | 0.0278104 | 0.2575392 | 0.1230555 | 0.03078358
[5 empty] | 0.05822971 | 0.1237979 | 0.0305629 |  | 0.07802505 | 0.1243245 | 0.03028171 | 0.1675565 | 0.1237173 | 0.02966871 | 0.2619992 | 0.1237793 | 0.03252441
[5 empty] | 0.05830463 | 0.1245219 | 0.03063016 |  | 0.07818181 | 0.1250516 | 0.03028171 | 0.1667857 | 0.1244408 | 0.02966871 | 0.2590483 | 0.1245032 | 0.03252441
[5 empty] | 0.05771586 | 0.1252459 | 0.03028775 |  | 0.07925537 | 0.1257786 | 0.03028171 | 0.1701424 | 0.1251643 | 0.02966871 | 0.2626395 | 0.125227 | 0.03252441
[5 empty] | 0.05791035 | 0.1259698 | 0.03087474 |  | 0.07846032 | 0.1265057 | 0.03028171 | 0.1692821 | 0.1258878 | 0.02966871 | 0.261082 | 0.1259509 | 0.03252441
[5 empty] | 0.05783719 | 0.1266938 | 0.03210846 |  | 0.0779396 | 0.1272327 | 0.03159257 | 0.1709477 | 0.1266112 | 0.03145291 | 0.2621317 | 0.1266747 | 0.03377933
[5 empty] | 0.05734561 | 0.1274177 | 0.03204072 |  | 0.07810364 | 0.1279597 | 0.03159257 | 0.1669771 | 0.1273347 | 0.03145291 | 0.2567284 | 0.1273986 | 0.03377933
[5 empty] | 0.0573934 | 0.1281417 | 0.03236007 |  | 0.07728192 | 0.1286868 | 0.03159257 | 0.1686533 | 0.1280582 | 0.03145291 | 0.2587639 | 0.1281224 | 0.03377933
[5 empty] | 0.05825538 | 0.1288657 | 0.03196008 |  | 0.07943912 | 0.1294138 | 0.03159257 | 0.1658507 | 0.1287817 | 0.03145291 | 0.2573541 | 0.1288463 | 0.03377933
[5 empty] | 0.05795922 | 0.1295896 | 0.03424269 |  | 0.07797141 | 0.1301409 | 0.03335572 | 0.164935 | 0.1295052 | 0.03318463 | 0.2560602 | 0.1295702 | 0.035508
[5 empty] | 0.0583164 | 0.1303136 | 0.03400185 |  | 0.07853154 | 0.1308679 | 0.03335572 | 0.1675826 | 0.1302287 | 0.03318463 | 0.2549841 | 0.130294 | 0.035508
[5 empty] | 0.05800896 | 0.1310376 | 0.03399846 |  | 0.07822587 | 0.131595 | 0.03335572 | 0.1658283 | 0.1309522 | 0.03318463 | 0.255341 | 0.1310179 | 0.035508
[5 empty] | 0.05808743 | 0.1317615 | 0.03401542 |  | 0.07872934 | 0.132322 | 0.0347384 | 0.1695021 | 0.1316757 | 0.03318463 | 0.2543466 | 0.1317417 | 0.035508
[5 empty] | 0.05729982 | 0.1324855 | 0.03470102 |  | 0.07764301 | 0.1330491 | 0.0347384 | 0.1687501 | 0.1323992 | 0.03435019 | 0.2512473 | 0.1324656 | 0.03683216
[5 empty] | 0.05782936 | 0.1332095 | 0.0349918 |  | 0.07807962 | 0.1337761 | 0.0347384 | 0.1685164 | 0.1331227 | 0.03435019 | 0.2513006 | 0.1331894 | 0.03683216
[5 empty] | 0.05669729 | 0.1339334 | 0.03527207 |  | 0.07638315 | 0.1345031 | 0.0347384 | 0.1647254 | 0.1338462 | 0.03435019 | 0.2590913 | 0.1339133 | 0.03683216
[5 empty] | 0.05750006 | 0.1346574 | 0.03637088 |  | 0.07783578 | 0.1352302 | 0.0347384 | 0.1647405 | 0.1345697 | 0.03435019 | 0.2585708 | 0.1346371 | 0.03683216
[5 empty] | 0.05660897 | 0.1353814 | 0.03679787 |  | 0.07662445 | 0.1359572 | 0.03539973 | 0.1671975 | 0.1352932 | 0.03533146 | 0.2508665 | 0.135361 | 0.03803254
[5 empty] | 0.05721657 | 0.1361053 | 0.03636358 |  | 0.07708434 | 0.1366843 | 0.03539973 | 0.1655672 | 0.1360167 | 0.03533146 | 0.2514009 | 0.1360849 | 0.03803254
[5 empty] | 0.05623987 | 0.1368293 | 0.03648037 |  | 0.07559702 | 0.1374113 | 0.03539973 | 0.1641111 | 0.1367401 | 0.03533146 | 0.2530641 | 0.1368087 | 0.03803254
[5 empty] | 0.05606344 | 0.1375532 | 0.03677598 |  | 0.07747786 | 0.1381384 | 0.03539973 | 0.1661038 | 0.1374636 | 0.03533146 | 0.2519826 | 0.1375326 | 0.03911762
[5 empty] | 0.05736436 | 0.1382772 | 0.03702904 |  | 0.07648823 | 0.1388654 | 0.03683842 | 0.163925 | 0.1381871 | 0.03625449 | 0.2478603 | 0.1382564 | 0.03911762
[5 empty] | 0.05672307 | 0.1390012 | 0.03704008 |  | 0.07579874 | 0.1395925 | 0.03683842 | 0.1620796 | 0.1389106 | 0.03625449 | 0.2499978 | 0.1389803 | 0.03911762
[5 empty] | 0.05689831 | 0.1397251 | 0.03716892 |  | 0.07611778 | 0.1403195 | 0.03683842 | 0.1671385 | 0.1396341 | 0.03625449 | 0.2552741 | 0.1397041 | 0.03911762
[5 empty] | 0.05601497 | 0.1404491 | 0.03657993 |  | 0.07753283 | 0.1410465 | 0.03738952 | 0.1664916 | 0.1403576 | 0.03625449 | 0.2533443 | 0.140428 | 0.03911762
[5 empty] | 0.05675715 | 0.1411731 | 0.03812778 |  | 0.07525064 | 0.1417736 | 0.03738952 | 0.165047 | 0.1410811 | 0.03679253 | 0.2489348 | 0.1411518 | 0.03948786
[5 empty] | 0.05686367 | 0.141897 | 0.03767033 |  | 0.07641746 | 0.1425006 | 0.03738952 | 0.165319 | 0.1418046 | 0.03679253 | 0.251332 | 0.1418757 | 0.03948786
[5 empty] | 0.05664304 | 0.142621 | 0.03785558 |  | 0.07521699 | 0.1432277 | 0.03738952 | 0.1640721 | 0.1425281 | 0.03679253 | 0.2517521 | 0.1425996 | 0.03948786
[5 empty] | 0.05607805 | 0.143345 | 0.0384166 |  | 0.07616236 | 0.1439547 | 0.03719058 | 0.1654215 | 0.1432516 | 0.03672332 | 0.2491436 | 0.1433234 | 0.0395257
[5 empty] | 0.05603913 | 0.1440689 | 0.03804176 |  | 0.07604348 | 0.1446818 | 0.03719058 | 0.163966 | 0.1439751 | 0.03672332 | 0.2532909 | 0.1440473 | 0.0395257