## 1
Общество с ограниченной ответственностью "Инженерная геология" (ООО "ИнжГео") | [10 empty] | Общество с ограниченной ответственностью "Инженерная геология" (ООО "ИнжГео")
Юр. адрес: 117279, г. Москва, ул. Миклухо-Маклая, 36 а, этаж 5, пом. XXIII к. 76-84 | [10 empty] | Юр. адрес: 117279, г. Москва, ул. Миклухо-Маклая, 36 а, этаж 5, пом. XXIII к. 76-84 | [8 empty] | нагр |  |  | X0 | Y0 | R |  | нагр |  |  |  | X0 | Y0 | R | нагр |  |  |  | X0 | Y0 | R |  | нагр |  |  |  | X0 | Y0 | R
Телефон/факс +7 (495) 132-30-00, Адрес электронной почты inbox@inj-geo.ru | [10 empty] | Телефон/факс +7 (495) 132-30-00, Адрес электронной почты inbox@inj-geo.ru | [12 empty] | 0 | [7 empty] | 0 | [6 empty] | 0 | [7 empty] | 0
[20 empty] | девиатор | [6 empty] | девиатор | [6 empty] | девиатор | [7 empty] | девиатор
Испытательная лаборатория ООО «ИнжГео» | [10 empty] | Испытательная лаборатория ООО «ИнжГео» | [8 empty] | x0 | Угол | X | Y |  |  |  | x0 |  | Угол | X | Y |  |  | x0 |  | Угол | X | Y |  |  |  | x0 |  | Угол | X | Y
Адрес места осуществления деятельности лаборатории: г. Москва, просп. Вернадского, д. 51, стр. 1 | [10 empty] | Адрес места осуществления деятельности лаборатории: г. Москва, просп. Вернадского, д. 51, стр. 1 | [9 empty] | 0 | [7 empty] | 0 | [6 empty] | 0 | [7 empty] | 0
Телефон +7(910)4557682, E-mail: slg85@mail.ru | [10 empty] | Телефон +7(910)4557682, E-mail: slg85@mail.ru | [9 empty] | 5 | [7 empty] | 5 | [6 empty] | 5 | [7 empty] | 5
[21 empty] | 10 | [7 empty] | 10 | [6 empty] | 10 | [7 empty] | 10
Протокол испытаний № 13-63/25 от 23-11-2022 | [20 empty] | 15 | [7 empty] | 15 | [6 empty] | 15 | [7 empty] | 15
Наименование и адрес заказчика: ООО Регионстрой | [20 empty] | 20 | [7 empty] | 20 | [6 empty] | 20 | [7 empty] | 20
Наименование объекта: Переход трубопровода через р. Енисей | [20 empty] | 25 | [7 empty] | 25 | [6 empty] | 25 | [7 empty] | 25
Наименование используемого метода/методики: ГОСТ 12248.4-2020 | [20 empty] | 30 | [7 empty] | 30 | [6 empty] | 30 | [7 empty] | 30
Условия проведения испытания: температура окружающей среды (18 - 25)0С, влажность воздуха (40 - 75)% | [20 empty] | 35 | [7 empty] | 35 | [6 empty] | 35 | [7 empty] | 35
Дата получение объекта подлежащего испытаниям: 27.10.2022 | [20 empty] | 40 | [7 empty] | 40 | [6 empty] | 40 | [7 empty] | 40
Дата испытания: 25.10.2022-19.11.2025 | [20 empty] | 45 | [7 empty] | 45 | [6 empty] | 45 | [7 empty] | 45
Испытание грунтов методом трехосного сжатия | [10 empty] | Испытание грунтов методом трехосного сжатия | [9 empty] | 50 | [7 empty] | 50 | [6 empty] | 50 | [7 empty] | 50
Лабораторный номер: |  | 1060 | [5 empty] | We, % = | 0.307246408 |  | Лабораторный номер: | [6 empty] | We, % = |  |  | 55 | [7 empty] | 55 | [6 empty] | 55 | [7 empty] | 55
Номер скважины: |  | BH-050 | [5 empty] | ρ, г/см3 = | 1.9 |  | Номер скважины: | [6 empty] | ρ, г/см3 = |  |  | 60 | [7 empty] | 60 | [6 empty] | 60 | [7 empty] | 60
Глубина отбора, м: |  | 3.9 | [5 empty] | ρs, г/см3 = | 2.71 |  | Глубина отбора, м: | [6 empty] | ρs, г/см3 = |  |  | 65 | [7 empty] | 65 | [6 empty] | 65 | [7 empty] | 65
Наименование грунта: |  | Суглинок, после оттаивания текучепластичный, легкий песчанистый | [5 empty] | e, д.е. = | 1.1 |  | Наименование грунта: | [6 empty] | e, д.е. = |  |  | 70 | [7 empty] | 70 | [6 empty] | 70 | [7 empty] | 70
Схема проведения опыта: |  | КД | [5 empty] | IL, д.е. = | 0.923 |  | Схема проведения опыта: | [6 empty] | IL, д.е. = |  |  | 75 | [7 empty] | 75 | [6 empty] | 75 | [7 empty] | 75
Результаты испытаний | [10 empty] | Результаты испытаний | [9 empty] | 80 | [7 empty] | 80 | [6 empty] | 80 | [7 empty] | 80
[21 empty] | 85 | [7 empty] | 85 | [6 empty] | 85 | [7 empty] | 85
[21 empty] | 90 | [7 empty] | 90 | [6 empty] | 90 | [7 empty] | 90
[21 empty] | 95 | [7 empty] | 95 | [6 empty] | 95 | [7 empty] | 95
[21 empty] | 100 | [7 empty] | 100 | [6 empty] | 100 | [7 empty] | 100
[21 empty] | 105 | [7 empty] | 105 | [6 empty] | 105 | [7 empty] | 105
[21 empty] | 110 | [7 empty] | 110 | [6 empty] | 110 | [7 empty] | 110
[21 empty] | 115 | [7 empty] | 115 | [6 empty] | 115 | [7 empty] | 115
[21 empty] | 120 | [7 empty] | 120 | [6 empty] | 120 | [7 empty] | 120
[21 empty] | 125 | [7 empty] | 125 | [6 empty] | 125 | [7 empty] | 125
[21 empty] | 130 | [7 empty] | 130 | [6 empty] | 130 | [7 empty] | 130
[21 empty] | 135 | [7 empty] | 135 | [6 empty] | 135 | [7 empty] | 135
[21 empty] | 140 | [7 empty] | 140 | [6 empty] | 140 | [7 empty] | 140
[21 empty] | 145 | [7 empty] | 145 | [6 empty] | 145 | [7 empty] | 145
[21 empty] | 150 | [7 empty] | 150 | [6 empty] | 150 | [7 empty] | 150
[21 empty] | 155 | [7 empty] | 155 | [6 empty] | 155 | [7 empty] | 155
[21 empty] | 160 | [7 empty] | 160 | [6 empty] | 160 | [7 empty] | 160
[21 empty] | 165 | [7 empty] | 165 | [6 empty] | 165 | [7 empty] | 165
[21 empty] | 170 | [7 empty] | 170 | [6 empty] | 170 | [7 empty] | 170
[21 empty] | 175 | [7 empty] | 175 | [6 empty] | 175 | [7 empty] | 175
[21 empty] | 180 | [7 empty] | 180 | [6 empty] | 180 | [7 empty] | 180
[13 empty] | Давление в камере, Мпа σ3 | Вертикальная нагрузка, Мпа σ1 | Поровое давление, Мпа u
[13 empty] | 0.05 | 0.1594562 |  |  |  |  | 1 | [6 empty] | σ3,кПа | σ1,кПа | u, кПа |  |  |  | 4
[13 empty] | 0.15 | 0.3877185 | [26 empty] | δ3, Мпа | δ1-δ3, МПа | δ1, МПа | δ1, КПа
[13 empty] | 0.25 | 0.6159808 | [20 empty] | С, МПа:
φ, град:
E, Мпа
[26 empty] | x | 0
[26 empty] | y |  |  |  | С, кПа | φ,°
Эффективные значения угла внутреннего трения и удельного сцепления ϕ', С'
[13 empty] | ϕ', град. = | 23
[13 empty] | С', МПа = | 0.015
|  | K0, д.е. | 0.6092689 | Эффективное напряжение, Мпа: |  |  |  |  | 0.03046344
|  | Модуль деформации E0, МПа: |  | Точки нахождения модуля Е0, Мпа (полное напряжение): |  |  |  |  | 0.03046344 | 0.04874151
|  | Модуль деформации E50, МПа: |  | qmax Давление при разрушении образца, Мпа (девиатор): |  |  |  |  | 0.07643555
|  | Коэф. Поперечной деформации, ϑ: |  | 0,5 qmax, Мпа (девиатор): |  |  |  |  | 0.03821777
| Начальник исп. лаборатории: | [6 empty] | Семиколенова Л.Г. |  |  |  |  | Начальник исп. лаборатории: |  |  |  |  | Семиколенова Л.Г.
Лист 1 , всего листов 2 | [11 empty] | Лист 2 , всего листов 2
Частичное воспроизведение протокола испытаний без письменного разрешения ООО «ИнжГео» ЗАПРЕЩАЕТСЯ | [11 empty] | Частичное воспроизведение протокола испытаний без письменного разрешения ООО «ИнжГео» ЗАПРЕЩАЕТСЯ
E0 |  |  | E50 |  | Деформация |  |  |  | Первая прочность |  |  | Вторая прочность |  |  | Третья прочность
devE0 | epsE0 |  | dev50 | epsE50 | dev | eps | ev |  | dev1 | eps1 | ev1 | dev1 | eps1 | ev2 | dev1 | eps1 | ev3
0.01827807 | 0.0005534866 |  | 0.03821777 | 0.00166046 | 0 | 0 | 0 |  | 0 | 0 | 0 | 0 | 0 | 0 | 0 | 0 | 0
[5 empty] | 0.01827807 | 0.0005534866 | 0 |  | 0.03 | 0.000908444 | 0 | 0.064184 | 0.0006111904 | 0 | 0.1079643 | 0.0006227273 | 0
Секущая модуля Е0 |  |  | Линия Q max |  | 0.03821777 | 0.00166046 | 0 |  | 0.04189972 | 0.001454161 | 0 | 0.1188593 | 0.001623936 | 0 | 0.1829904 | 0.00151437 | 0
| 0 |  |  | 0 | 0.03946963 | 0.002170428 | -0.009029373 |  | 0.0547281 | 0.002377789 | -0.008589474 | 0.1247149 | 0.002169877 | -0.008947016 | 0.1988128 | 0.002168226 | -0.008870047
[5 empty] | 0.04230248 | 0.002893904 | -0.009031162 |  | 0.05696433 | 0.002908323 | -0.008589474 | 0.1354394 | 0.00289317 | -0.008947016 | 0.2050241 | 0.002890967 | -0.008870047
[5 empty] | 0.04556759 | 0.00361738 | -0.009017741 |  | 0.06123955 | 0.003635403 | -0.008589474 | 0.1383754 | 0.003616462 | -0.008947016 | 0.2210407 | 0.003613709 | -0.008870047
|  |  | Линия 0,5 Q max |  | 0.04646088 | 0.004340856 | -0.009000739 |  | 0.06478757 | 0.004362484 | -0.008589474 | 0.1463045 | 0.004339755 | -0.008947016 | 0.2319187 | 0.004336451 | -0.008870047
|  |  |  | 0 | 0.04853169 | 0.005064332 | -0.009828407 |  | 0.06752815 | 0.005089565 | -0.009563353 | 0.1528047 | 0.005063047 | -0.009951029 | 0.2334771 | 0.005059193 | -0.009954213
[5 empty] | 0.05154306 | 0.005787808 | -0.009835342 |  | 0.07017321 | 0.005816645 | -0.009563353 | 0.1564665 | 0.00578634 | -0.009951029 | 0.2469245 | 0.005781935 | -0.009954213
[5 empty] | 0.05346901 | 0.006511284 | -0.009839305 |  | 0.07353161 | 0.006543726 | -0.009563353 | 0.1674751 | 0.006509632 | -0.009951029 | 0.2571099 | 0.006504677 | -0.009954213
[5 empty] | 0.05538188 | 0.00723476 | -0.0106368 |  | 0.07373333 | 0.007270807 | -0.009563353 | 0.1711342 | 0.007232925 | -0.009951029 | 0.2605272 | 0.007227419 | -0.009954213
[5 empty] | 0.05704158 | 0.007958236 | -0.01054327 |  | 0.07618132 | 0.007997887 | -0.01041666 | 0.1750157 | 0.007956217 | -0.01052693 | 0.2684895 | 0.007950161 | -0.01065212
Коэфф. Точки |  |  |  |  | 0.05723074 | 0.008681712 | -0.01053689 |  | 0.07901385 | 0.008724968 | -0.01041666 | 0.1813094 | 0.008679509 | -0.01052693 | 0.2780791 | 0.008672902 | -0.01065212
[5 empty] | 0.05804802 | 0.009405188 | -0.01067931 |  | 0.08243225 | 0.009452049 | -0.01041666 | 0.1821394 | 0.009402802 | -0.01052693 | 0.2864634 | 0.009395644 | -0.01065212
[5 empty] | 0.05950802 | 0.01012866 | -0.01061342 |  | 0.08349994 | 0.01017913 | -0.01041666 | 0.1886022 | 0.01012609 | -0.01052693 | 0.2922898 | 0.01011839 | -0.01065212
[5 empty] | 0.06104082 | 0.01085214 | -0.01094961 |  | 0.08399258 | 0.01090621 | -0.01081749 | 0.193656 | 0.01084939 | -0.01115204 | 0.2898583 | 0.01084113 | -0.01102577
[5 empty] | 0.06173889 | 0.01157562 | -0.01102436 |  | 0.08663602 | 0.01163329 | -0.01081749 | 0.1927771 | 0.01157268 | -0.01115204 | 0.3045243 | 0.01156387 | -0.01102577
[5 empty] | 0.06271713 | 0.01229909 | -0.01102656 |  | 0.08930627 | 0.01236037 | -0.01081749 | 0.1999068 | 0.01229597 | -0.01115204 | 0.3086388 | 0.01228661 | -0.01102577
[5 empty] | 0.06411505 | 0.01302257 | -0.01091993 |  | 0.08834102 | 0.01308745 | -0.01081749 | 0.2011899 | 0.01301926 | -0.01134646 | 0.3119085 | 0.01300935 | -0.01142686
[5 empty] | 0.06412154 | 0.01374604 | -0.01138874 |  | 0.091841 | 0.01381453 | -0.01131093 | 0.2034448 | 0.01374256 | -0.01134646 | 0.3104823 | 0.0137321 | -0.01142686
[5 empty] | 0.06540812 | 0.01446952 | -0.01124192 |  | 0.09282005 | 0.01454161 | -0.01131093 | 0.2038496 | 0.01446585 | -0.01134646 | 0.3166148 | 0.01445484 | -0.01142686
[5 empty] | 0.06532403 | 0.015193 | -0.01130516 |  | 0.09289734 | 0.01526869 | -0.01131093 | 0.2060229 | 0.01518914 | -0.01134646 | 0.3196332 | 0.01517758 | -0.01142686
[5 empty] | 0.06577409 | 0.01591647 | -0.01151721 |  | 0.09289839 | 0.01599577 | -0.01131093 | 0.204153 | 0.01591243 | -0.01134646 | 0.3216863 | 0.01590032 | -0.01142686
[5 empty] | 0.06632556 | 0.01663995 | -0.0116496 |  | 0.09593454 | 0.01672286 | -0.01145765 | 0.2107718 | 0.01663573 | -0.01150342 | 0.3270277 | 0.01662306 | -0.01165792
[5 empty] | 0.0667804 | 0.01736342 | -0.01149979 |  | 0.09603037 | 0.01744994 | -0.01145765 | 0.2138582 | 0.01735902 | -0.01150342 | 0.3260182 | 0.0173458 | -0.01165792
[5 empty] | 0.06811936 | 0.0180869 | -0.01172161 |  | 0.09779037 | 0.01817702 | -0.01145765 | 0.2142185 | 0.01808231 | -0.01150342 | 0.3256512 | 0.01806855 | -0.01165792
[5 empty] | 0.0679941 | 0.01881038 | -0.01155089 |  | 0.09719626 | 0.0189041 | -0.01145765 | 0.2129682 | 0.0188056 | -0.01167055 | 0.3320373 | 0.01879129 | -0.01165792
[5 empty] | 0.06916459 | 0.01953385 | -0.0115482 |  | 0.09854247 | 0.01963118 | -0.01166119 | 0.2163755 | 0.0195289 | -0.01167055 | 0.3333773 | 0.01951403 | -0.01156214
[5 empty] | 0.07010581 | 0.02025733 | -0.01165895 |  | 0.09905365 | 0.02035826 | -0.01166119 | 0.2185478 | 0.02025219 | -0.01167055 | 0.3368669 | 0.02023677 | -0.01156214
[5 empty] | 0.07041117 | 0.0209808 | -0.01157268 |  | 0.09990416 | 0.02108534 | -0.01166119 | 0.2170756 | 0.02097548 | -0.01167055 | 0.335672 | 0.02095951 | -0.01156214
[5 empty] | 0.0701307 | 0.02170428 | -0.01158084 |  | 0.09805357 | 0.02181242 | -0.01166119 | 0.2147387 | 0.02169877 | -0.01167055 | 0.3368574 | 0.02168226 | -0.01156214
[5 empty] | 0.06967743 | 0.02242776 | -0.01152857 |  | 0.100548 | 0.0225395 | -0.01156587 | 0.2210067 | 0.02242207 | -0.01156801 | 0.3370125 | 0.022405 | -0.01154459
[5 empty] | 0.07069823 | 0.02315123 | -0.01160883 |  | 0.09896392 | 0.02326658 | -0.01156587 | 0.2155578 | 0.02314536 | -0.01156801 | 0.3387319 | 0.02312774 | -0.01154459
[5 empty] | 0.06983765 | 0.02387471 | -0.01169838 |  | 0.1009546 | 0.02399366 | -0.01156587 | 0.220897 | 0.02386865 | -0.01156801 | 0.3357207 | 0.02385048 | -0.01154459
[5 empty] | 0.07187534 | 0.02459818 | -0.01161813 |  | 0.1022806 | 0.02472074 | -0.01156587 | 0.2201258 | 0.02459194 | -0.01156801 | 0.3356729 | 0.02457322 | -0.01154459
[5 empty] | 0.07043032 | 0.02532166 | -0.01157479 |  | 0.101951 | 0.02544782 | -0.01164674 | 0.2188104 | 0.02531524 | -0.01167558 | 0.3452874 | 0.02529597 | -0.01170449
[5 empty] | 0.07134559 | 0.02604514 | -0.01166178 |  | 0.1031149 | 0.0261749 | -0.01164674 | 0.2223453 | 0.02603853 | -0.01167558 | 0.3435976 | 0.02601871 | -0.01170449
[5 empty] | 0.07261627 | 0.02676861 | -0.01153072 |  | 0.1029488 | 0.02690198 | -0.01164674 | 0.2224051 | 0.02676182 | -0.01167558 | 0.3453706 | 0.02674145 | -0.01170449
[5 empty] | 0.0725444 | 0.02749209 | -0.01150753 |  | 0.1019774 | 0.02762907 | -0.01164674 | 0.2227057 | 0.02748511 | -0.01167558 | 0.3388508 | 0.02746419 | -0.01170449
[5 empty] | 0.07222894 | 0.02821556 | -0.01164581 |  | 0.1029362 | 0.02835615 | -0.01171307 | 0.2211506 | 0.02820841 | -0.0115712 | 0.3475296 | 0.02818693 | -0.01170148
[5 empty] | 0.07319142 | 0.02893904 | -0.01158263 |  | 0.1027689 | 0.02908323 | -0.01171307 | 0.2229839 | 0.0289317 | -0.0115712 | 0.3470135 | 0.02890967 | -0.01170148
[5 empty] | 0.07271726 | 0.02966252 | -0.01177919 |  | 0.1035291 | 0.02981031 | -0.01171307 | 0.2274733 | 0.02965499 | -0.0115712 | 0.3538207 | 0.02963242 | -0.01170148
[5 empty] | 0.07257495 | 0.03038599 | -0.01161539 |  | 0.103234 | 0.03053739 | -0.01171307 | 0.2273984 | 0.03037828 | -0.0115712 | 0.3453959 | 0.03035516 | -0.01170148
[5 empty] | 0.07387539 | 0.03110947 | -0.01141212 |  | 0.1046733 | 0.03126447 | -0.01166531 | 0.2254513 | 0.03110158 | -0.01151209 | 0.354139 | 0.0310779 | -0.01165821
[5 empty] | 0.07264055 | 0.03183294 | -0.01136852 |  | 0.1063094 | 0.03199155 | -0.01166531 | 0.2265005 | 0.03182487 | -0.01151209 | 0.3482632 | 0.03180064 | -0.01165821
[5 empty] | 0.07452496 | 0.03255642 | -0.01146032 |  | 0.1043735 | 0.03271863 | -0.01166531 | 0.2312818 | 0.03254816 | -0.01151209 | 0.3513097 | 0.03252338 | -0.01165821
[5 empty] | 0.07361564 | 0.0332799 | -0.01138688 |  | 0.1048286 | 0.03344571 | -0.01166531 | 0.2261519 | 0.03327145 | -0.01151209 | 0.3585555 | 0.03324613 | -0.01159941
[5 empty] | 0.0743769 | 0.03400337 | -0.01143046 |  | 0.1054306 | 0.03417279 | -0.01156821 | 0.2305611 | 0.03399475 | -0.01153665 | 0.3523116 | 0.03396887 | -0.01159941
[5 empty] | 0.07355347 | 0.03472685 | -0.0115016 |  | 0.1057432 | 0.03489987 | -0.01156821 | 0.2323724 | 0.03471804 | -0.01153665 | 0.3612663 | 0.03469161 | -0.01159941
[5 empty] | 0.07369436 | 0.03545032 | -0.01153947 |  | 0.1071401 | 0.03562695 | -0.01156821 | 0.230277 | 0.03544133 | -0.01153665 | 0.3515419 | 0.03541435 | -0.01159941
[5 empty] | 0.07516159 | 0.0361738 | -0.01156013 |  | 0.1068714 | 0.03635403 | -0.01156821 | 0.2295267 | 0.03616462 | -0.01153665 | 0.355533 | 0.03613709 | -0.01159941
[5 empty] | 0.07476452 | 0.03689728 | -0.01158058 |  | 0.1082214 | 0.03708111 | -0.01151193 | 0.2335682 | 0.03688792 | -0.01147171 | 0.3616866 | 0.03685984 | -0.01144325
[5 empty] | 0.07497985 | 0.03762075 | -0.01160826 |  | 0.1073032 | 0.03780819 | -0.01151193 | 0.2361035 | 0.03761121 | -0.01147171 | 0.3576563 | 0.03758258 | -0.01144325
[5 empty] | 0.07519856 | 0.03834423 | -0.01157828 |  | 0.108211 | 0.03853528 | -0.01151193 | 0.2324111 | 0.0383345 | -0.01147171 | 0.3653995 | 0.03830532 | -0.01144325
[5 empty] | 0.07501916 | 0.0390677 | -0.01150908 |  | 0.108606 | 0.03926236 | -0.01151193 | 0.232792 | 0.03905779 | -0.01147171 | 0.3540911 | 0.03902806 | -0.01136183
[5 empty] | 0.07512749 | 0.03979118 | -0.01123497 |  | 0.1075714 | 0.03998944 | -0.01130861 | 0.2321887 | 0.03978108 | -0.01135045 | 0.3580478 | 0.0397508 | -0.01136183
[5 empty] | 0.07459268 | 0.04051466 | -0.01127013 |  | 0.1066331 | 0.04071652 | -0.01130861 | 0.2312902 | 0.04050438 | -0.01135045 | 0.3669877 | 0.04047354 | -0.01136183
[5 empty] | 0.07532087 | 0.04123813 | -0.01123497 |  | 0.1082262 | 0.0414436 | -0.01130861 | 0.2364099 | 0.04122767 | -0.01135045 | 0.3660552 | 0.04119629 | -0.01136183
[5 empty] | 0.0751722 | 0.04196161 | -0.0112327 |  | 0.1068833 | 0.04217068 | -0.01130861 | 0.2347314 | 0.04195096 | -0.0112908 | 0.3639182 | 0.04191903 | -0.01136183
[5 empty] | 0.07615193 | 0.04268508 | -0.01130085 |  | 0.1068408 | 0.04289776 | -0.01130152 | 0.2366116 | 0.04267425 | -0.0112908 | 0.3666418 | 0.04264177 | -0.01131979
[5 empty] | 0.07695509 | 0.04340856 | -0.01140743 |  | 0.1088797 | 0.04362484 | -0.01130152 | 0.2365391 | 0.04339755 | -0.0112908 | 0.3636864 | 0.04336451 | -0.01131979
[5 empty] | 0.07642065 | 0.04413204 | -0.01132353 |  | 0.108339 | 0.04435192 | -0.01130152 | 0.2330407 | 0.04412084 | -0.0112908 | 0.361239 | 0.04408725 | -0.01131979
[5 empty] | 0.07565309 | 0.04485551 | -0.01122942 |  | 0.1075787 | 0.045079 | -0.01130152 | 0.2401424 | 0.04484413 | -0.0112908 | 0.365198 | 0.04481 | -0.01112271
[5 empty] | 0.07588864 | 0.04557899 | -0.01110816 |  | 0.1081881 | 0.04580608 | -0.01121601 | 0.2336104 | 0.04556742 | -0.01103618 | 0.3603932 | 0.04553274 | -0.01112271
[5 empty] | 0.07642525 | 0.04630246 | -0.01113136 |  | 0.1086111 | 0.04653316 | -0.01121601 | 0.2344365 | 0.04629072 | -0.01103618 | 0.3601543 | 0.04625548 | -0.01112271
[5 empty] | 0.07716722 | 0.04702594 | -0.01099435 |  | 0.1092289 | 0.04726024 | -0.01121601 | 0.234346 | 0.04701401 | -0.01103618 | 0.367072 | 0.04697822 | -0.01112271
[5 empty] | 0.07667304 | 0.04774942 | -0.01097998 |  | 0.1079239 | 0.04798732 | -0.01121601 | 0.2344607 | 0.0477373 | -0.01103618 | 0.3636134 | 0.04770096 | -0.01112271
[5 empty] | 0.07676773 | 0.04847289 | -0.01114122 |  | 0.1080706 | 0.0487144 | -0.01104117 | 0.2346255 | 0.04846059 | -0.0111016 | 0.3598021 | 0.04842371 | -0.01093369
[5 empty] | 0.07604134 | 0.04919637 | -0.01111573 |  | 0.1091131 | 0.04944149 | -0.01104117 | 0.2401889 | 0.04918389 | -0.0111016 | 0.3640131 | 0.04914645 | -0.01093369
[5 empty] | 0.07625673 | 0.04991984 | -0.01102043 |  | 0.1106691 | 0.05016857 | -0.01104117 | 0.2387871 | 0.04990718 | -0.0111016 | 0.371693 | 0.04986919 | -0.01093369
[5 empty] | 0.07643555 | 0.05064332 | -0.01109578 |  | 0.1087368 | 0.05089565 | -0.01099439 | 0.2377185 | 0.05063047 | -0.0111016 | 0.3659808 | 0.05059193 | -0.01093369
[5 empty] | 0.07728005 | 0.0513668 | -0.01086071 |  | 0.1094562 | 0.05162273 | -0.01099439 | 0.2372144 | 0.05135376 | -0.01086741 | 0.3676436 | 0.05131467 | -0.01086087
[5 empty] | 0.07731851 | 0.05209027 | -0.01075279 |  | 0.108084 | 0.05234981 | -0.01099439 | 0.2394878 | 0.05207706 | -0.01086741 | 0.3681723 | 0.05203741 | -0.01086087
[5 empty] | 0.07565991 | 0.05281375 | -0.01086287 |  | 0.1091259 | 0.05307689 | -0.01099439 | 0.2355325 | 0.05280035 | -0.01086741 | 0.3714946 | 0.05276016 | -0.01086087
[5 empty] | 0.07546853 | 0.05353722 | -0.01073013 |  | 0.1094384 | 0.05380397 | -0.01099439 | 0.2341891 | 0.05352364 | -0.01086741 | 0.367388 | 0.0534829 | -0.01086087
[5 empty] | 0.07576092 | 0.0542607 | -0.0107159 |  | 0.1081931 | 0.05453105 | -0.01080308 | 0.2372398 | 0.05424693 | -0.01057555 | 0.367001 | 0.05420564 | -0.01067844
[5 empty] | 0.07715624 | 0.05498418 | -0.01077462 |  | 0.1106501 | 0.05525813 | -0.01080308 | 0.2354615 | 0.05497023 | -0.01057555 | 0.3678089 | 0.05492838 | -0.01067844
[5 empty] | 0.07570338 | 0.05570765 | -0.01070629 |  | 0.1091601 | 0.05598521 | -0.01080308 | 0.2377664 | 0.05569352 | -0.01057555 | 0.3701803 | 0.05565112 | -0.01067844
[5 empty] | 0.07652806 | 0.05643113 | -0.01074579 |  | 0.11024 | 0.05671229 | -0.01080308 | 0.2359824 | 0.05641681 | -0.01057555 | 0.3703628 | 0.05637387 | -0.01067844
[5 empty] | 0.07636371 | 0.0571546 | -0.01046125 |  | 0.1089214 | 0.05743937 | -0.01063053 | 0.2364998 | 0.0571401 | -0.01031595 | 0.3671304 | 0.05709661 | -0.01051702
[5 empty] | 0.07595822 | 0.05787808 | -0.01041762 |  | 0.1084689 | 0.05816645 | -0.01063053 | 0.2332443 | 0.0578634 | -0.01031595 | 0.3588917 | 0.05781935 | -0.01051702
[5 empty] | 0.07523773 | 0.05860156 | -0.01035113 |  | 0.1101054 | 0.05889353 | -0.01063053 | 0.2396345 | 0.05858669 | -0.01031595 | 0.3653069 | 0.05854209 | -0.01051702
[5 empty] | 0.07695981 | 0.05932503 | -0.0104706 |  | 0.1101577 | 0.05962061 | -0.01063053 | 0.2349112 | 0.05930998 | -0.01031595 | 0.3684313 | 0.05926483 | -0.01030296
[5 empty] | 0.07679058 | 0.06004851 | -0.00991694 |  | 0.1102006 | 0.0603477 | -0.0102985 | 0.2372 | 0.06003327 | -0.01001993 | 0.3608503 | 0.05998758 | -0.01030296
[5 empty] | 0.07489408 | 0.06077198 | -0.009986435 |  | 0.1085372 | 0.06107478 | -0.0102985 | 0.236728 | 0.06075657 | -0.01001993 | 0.3631795 | 0.06071032 | -0.01030296
[5 empty] | 0.07545808 | 0.06149546 | -0.009905027 |  | 0.1079456 | 0.06180186 | -0.0102985 | 0.2389751 | 0.06147986 | -0.01001993 | 0.360272 | 0.06143306 | -0.01030296
[5 empty] | 0.07457289 | 0.06221894 | -0.01000431 |  | 0.1072991 | 0.06252894 | -0.0102985 | 0.2320351 | 0.06220315 | -0.01001993 | 0.3597897 | 0.0621558 | -0.01030296
[5 empty] | 0.07478595 | 0.06294241 | -0.009261257 |  | 0.1074367 | 0.06325602 | -0.009891448 | 0.2342863 | 0.06292644 | -0.009447696 | 0.3579373 | 0.06287854 | -0.009919181
[5 empty] | 0.07437937 | 0.06366589 | -0.009278039 |  | 0.1087358 | 0.0639831 | -0.009891448 | 0.2314809 | 0.06364974 | -0.009447696 | 0.3561852 | 0.06360128 | -0.009919181
[5 empty] | 0.0742858 | 0.06438936 | -0.009252865 |  | 0.1074355 | 0.06471018 | -0.009891448 | 0.2323522 | 0.06437303 | -0.009447696 | 0.3639334 | 0.06432403 | -0.009919181
[5 empty] | 0.07585621 | 0.06511284 | -0.009278039 |  | 0.1084017 | 0.06543726 | -0.009891448 | 0.2341659 | 0.06509632 | -0.008939927 | 0.3606683 | 0.06504677 | -0.009919181
[5 empty] | 0.07402152 | 0.06583632 | -0.00875989 |  | 0.1072164 | 0.06616434 | -0.009539574 | 0.230595 | 0.06581961 | -0.008939927 | 0.360372 | 0.06576951 | -0.009560269
[5 empty] | 0.07393567 | 0.06655979 | -0.0087215 |  | 0.1073487 | 0.06689142 | -0.009539574 | 0.2312296 | 0.06654291 | -0.008939927 | 0.3602373 | 0.06649225 | -0.009560269
[5 empty] | 0.07469804 | 0.06728327 | -0.008807877 |  | 0.1060441 | 0.0676185 | -0.009539574 | 0.2344123 | 0.0672662 | -0.008939927 | 0.3538211 | 0.06721499 | -0.009560269
[5 empty] | 0.0741722 | 0.06800674 | -0.008754655 |  | 0.1079387 | 0.06834558 | -0.009539574 | 0.2319586 | 0.06798949 | -0.008939927 | 0.3622764 | 0.06793774 | -0.009560269
[5 empty] | 0.07455682 | 0.06873022 | -0.007989709 |  | 0.1053078 | 0.06907266 | -0.009096343 | 0.2336199 | 0.06871278 | -0.008316876 | 0.3548024 | 0.06866048 | -0.009169201
[5 empty] | 0.07452786 | 0.0694537 | -0.007944524 |  | 0.1051047 | 0.06979974 | -0.009096343 | 0.2287474 | 0.06943608 | -0.008316876 | 0.3504175 | 0.06938322 | -0.009169201
[5 empty] | 0.074914 | 0.07017717 | -0.007977025 |  | 0.1068045 | 0.07052682 | -0.009096343 | 0.233051 | 0.07015937 | -0.008316876 | 0.354922 | 0.07010596 | -0.009169201
[5 empty] | 0.074261 | 0.07090065 | -0.00724306 |  | 0.1046535 | 0.0712539 | -0.009096343 | 0.2319721 | 0.07088266 | -0.008316876 | 0.3526302 | 0.0708287 | -0.009169201
[5 empty] | 0.07381537 | 0.07162412 | -0.007201881 |  | 0.1045775 | 0.07198099 | -0.008768374 | 0.2287592 | 0.07160595 | -0.007616929 | 0.3595658 | 0.07155145 | -0.00860724
[5 empty] | 0.07410782 | 0.0723476 | -0.007246672 |  | 0.1054626 | 0.07270807 | -0.008768374 | 0.2256969 | 0.07232925 | -0.007616929 | 0.3523609 | 0.07227419 | -0.00860724
[5 empty] | 0.07428211 | 0.07307108 | -0.007246672 |  | 0.1039312 | 0.07343515 | -0.008768374 | 0.2277859 | 0.07305254 | -0.007616929 | 0.3467266 | 0.07299693 | -0.00860724
[5 empty] | 0.07432856 | 0.07379455 | -0.007231501 |  | 0.1062037 | 0.07416223 | -0.008768374 | 0.2277807 | 0.07377583 | -0.007616929 | 0.3563712 | 0.07371967 | -0.00860724
[5 empty] | 0.07426868 | 0.07451803 | -0.006430285 |  | 0.1053811 | 0.07488931 | -0.008157341 | 0.2248969 | 0.07449912 | -0.006840487 | 0.3468786 | 0.07444241 | -0.00803189
[5 empty] | 0.07370967 | 0.0752415 | -0.006411116 |  | 0.104372 | 0.07561639 | -0.008157341 | 0.2246174 | 0.07522242 | -0.006840487 | 0.3489183 | 0.07516515 | -0.00803189
[5 empty] | 0.07376035 | 0.07596498 | -0.006416867 |  | 0.1048155 | 0.07634347 | -0.008157341 | 0.2291931 | 0.07594571 | -0.006840487 | 0.3435745 | 0.0758879 | -0.00803189
[5 empty] | 0.07347871 | 0.07668846 | -0.005531411 |  | 0.103897 | 0.07707055 | -0.008157341 | 0.2231026 | 0.076669 | -0.006840487 | 0.3508008 | 0.07661064 | -0.00803189
[5 empty] | 0.07351579 | 0.07741193 | -0.005504751 |  | 0.102794 | 0.07779763 | -0.007586445 | 0.2283338 | 0.07739229 | -0.005985655 | 0.3474249 | 0.07733338 | -0.007440339
[5 empty] | 0.07237841 | 0.07813541 | -0.005581954 |  | 0.1039534 | 0.07852471 | -0.007586445 | 0.2265672 | 0.07811559 | -0.005985655 | 0.3438727 | 0.07805612 | -0.007440339
[5 empty] | 0.07179818 | 0.07885888 | -0.005571956 |  | 0.1024658 | 0.07925179 | -0.007586445 | 0.2252516 | 0.07883888 | -0.005985655 | 0.3469389 | 0.07877886 | -0.007440339
[5 empty] | 0.07226478 | 0.07958236 | -0.005538076 |  | 0.1023613 | 0.07997887 | -0.006867547 | 0.224498 | 0.07956217 | -0.005985655 | 0.3391624 | 0.07950161 | -0.007440339
[5 empty] | 0.07114221 | 0.08030584 | -0.004637591 |  | 0.1038326 | 0.08070595 | -0.006867547 | 0.2266958 | 0.08028546 | -0.005144329 | 0.340555 | 0.08022435 | -0.006710248
[5 empty] | 0.0707995 | 0.08102931 | -0.004595167 |  | 0.1043047 | 0.08143303 | -0.006867547 | 0.2244832 | 0.08100875 | -0.005144329 | 0.343247 | 0.08094709 | -0.006710248
[5 empty] | 0.07171252 | 0.08175279 | -0.004650042 |  | 0.101265 | 0.08216011 | -0.006867547 | 0.2262996 | 0.08173205 | -0.005144329 | 0.3421374 | 0.08166983 | -0.006710248
[5 empty] | 0.0709823 | 0.08247626 | -0.003714968 |  | 0.1035363 | 0.0828872 | -0.006867547 | 0.2236831 | 0.08245534 | -0.005144329 | 0.3419182 | 0.08239257 | -0.006710248
[5 empty] | 0.07199348 | 0.08319974 | -0.00369003 |  | 0.1017544 | 0.08361428 | -0.006057129 | 0.2178793 | 0.08317863 | -0.004214377 | 0.3354357 | 0.08311532 | -0.005997194
[5 empty] | 0.07014181 | 0.08392322 | -0.003684819 |  | 0.1033314 | 0.08434136 | -0.006057129 | 0.223571 | 0.08390192 | -0.004214377 | 0.3369006 | 0.08383806 | -0.005997194
[5 empty] | 0.0699733 | 0.08464669 | -0.003737672 |  | 0.102821 | 0.08506844 | -0.006057129 | 0.2176401 | 0.08462522 | -0.004214377 | 0.3362243 | 0.0845608 | -0.005997194
[5 empty] | 0.06983112 | 0.08537017 | -0.003735067 |  | 0.1021237 | 0.08579552 | -0.006057129 | 0.2171925 | 0.08534851 | -0.004214377 | 0.3441276 | 0.08528354 | -0.005997194
[5 empty] | 0.07009956 | 0.08609364 | -0.002634973 |  | 0.0996266 | 0.0865226 | -0.004758779 | 0.216335 | 0.0860718 | -0.003053286 | 0.3336758 | 0.08600628 | -0.004579622
[5 empty] | 0.07066607 | 0.08681712 | -0.00260564 |  | 0.1005111 | 0.08724968 | -0.004758779 | 0.2205616 | 0.08679509 | -0.003053286 | 0.341547 | 0.08672902 | -0.004579622
[5 empty] | 0.07003287 | 0.0875406 | -0.002603807 |  | 0.1007427 | 0.08797676 | -0.004758779 | 0.2183018 | 0.08751839 | -0.003053286 | 0.329795 | 0.08745177 | -0.004579622
[5 empty] | 0.06972251 | 0.08826407 | -0.001360403 |  | 0.100102 | 0.08870384 | -0.004758779 | 0.2141106 | 0.08824168 | -0.003053286 | 0.336428 | 0.08817451 | -0.004579622
[5 empty] | 0.0689942 | 0.08898755 | -0.001368886 |  | 0.1010057 | 0.08943092 | -0.002780811 | 0.2165329 | 0.08896497 | -0.001656044 | 0.3354151 | 0.08889725 | -0.002566279
[5 empty] | 0.06943695 | 0.08971102 | -0.001381201 |  | 0.1005335 | 0.090158 | -0.002780811 | 0.214937 | 0.08968826 | -0.001656044 | 0.3304717 | 0.08961999 | -0.002566279
[5 empty] | 0.06893528 | 0.0904345 | -0.001375591 |  | 0.0988761 | 0.09088508 | -0.002780811 | 0.2111391 | 0.09041156 | -0.001656044 | 0.3331698 | 0.09034273 | -0.002566279
[5 empty] | 0.06772599 | 0.09115797 | -0.001362455 |  | 0.09792978 | 0.09161216 | -0.0003377886 | 0.2111919 | 0.09113485 | -0.001656044 | 0.3318906 | 0.09106548 | -0.002566279
[5 empty] | 0.06852415 | 0.09188145 | 7.66667e-05 |  | 0.09837158 | 0.09233924 | -0.0003377886 | 0.211808 | 0.09185814 | 4.061331e-05 | 0.3283407 | 0.09178822 | -5.958506e-05
[5 empty] | 0.068377 | 0.09260493 | 7.623556e-05 |  | 0.09756372 | 0.09306632 | -0.0003377886 | 0.2102013 | 0.09258143 | 4.061331e-05 | 0.3275516 | 0.09251096 | -5.958506e-05
[5 empty] | 0.06859075 | 0.0933284 | 7.660511e-05 |  | 0.0968579 | 0.09379341 | -0.0003377886 | 0.2076543 | 0.09330473 | 4.061331e-05 | 0.3273258 | 0.0932337 | -5.958506e-05
[5 empty] | 0.06736067 | 0.09405188 | 7.760598e-05 |  | 0.09825154 | 0.09452049 | -0.0003377886 | 0.2093247 | 0.09402802 | 0.001931015 | 0.3202138 | 0.09395644 | -5.958506e-05
[5 empty] | 0.06786551 | 0.09477535 | 0.001715003 |  | 0.09776113 | 0.09524757 | 0.002413473 | 0.2077163 | 0.09475131 | 0.001931015 | 0.3223368 | 0.09467919 | 0.002692866
[5 empty] | 0.06741273 | 0.09549883 | 0.001710862 |  | 0.09591509 | 0.09597465 | 0.002413473 | 0.208301 | 0.0954746 | 0.001931015 | 0.3173209 | 0.09540193 | 0.002692866
[5 empty] | 0.06686644 | 0.09622231 | 0.001718971 |  | 0.09667168 | 0.09670173 | 0.002413473 | 0.205171 | 0.0961979 | 0.001931015 | 0.3170583 | 0.09612467 | 0.002692866
[5 empty] | 0.06572505 | 0.09694578 | 0.001711035 |  | 0.09565556 | 0.09742881 | 0.002413473 | 0.2079445 | 0.09692119 | 0.001931015 | 0.3160708 | 0.09684741 | 0.005470228
[5 empty] | 0.06598393 | 0.09766926 | 0.003595988 |  | 0.0955325 | 0.09815589 | 0.005178192 | 0.2049557 | 0.09764448 | 0.003997252 | 0.3123299 | 0.09757015 | 0.005470228
[5 empty] | 0.06601471 | 0.09839273 | 0.003541844 |  | 0.095214 | 0.09888297 | 0.005178192 | 0.2037692 | 0.09836777 | 0.003997252 | 0.3150148 | 0.09829289 | 0.005470228
[5 empty] | 0.06485055 | 0.09911621 | 0.00358174 |  | 0.09470333 | 0.09961005 | 0.005178192 | 0.2067827 | 0.09909107 | 0.003997252 | 0.3095401 | 0.09901564 | 0.005470228
[5 empty] | 0.06534683 | 0.09983969 | 0.003566423 |  | 0.0941617 | 0.1003371 | 0.005178192 | 0.205532 | 0.09981436 | 0.003997252 | 0.309975 | 0.09973838 | 0.005470228
[5 empty] | 0.06486673 | 0.1005632 | 0.005677707 |  | 0.09414486 | 0.1010642 | 0.007984183 | 0.2027736 | 0.1005377 | 0.006208236 | 0.3125415 | 0.1004611 | 0.008235869
[5 empty] | 0.0655633 | 0.1012866 | 0.005678842 |  | 0.09277522 | 0.1017913 | 0.007984183 | 0.2015172 | 0.1012609 | 0.006208236 | 0.3094048 | 0.1011839 | 0.008235869
[5 empty] | 0.06498579 | 0.1020101 | 0.005720285 |  | 0.09304218 | 0.1025184 | 0.007984183 | 0.199405 | 0.1019842 | 0.006208236 | 0.3053576 | 0.1019066 | 0.008235869
[5 empty] | 0.06359082 | 0.1027336 | 0.005684519 |  | 0.09167842 | 0.1032455 | 0.007984183 | 0.2002946 | 0.1027075 | 0.006208236 | 0.3022507 | 0.1026293 | 0.008235869
[5 empty] | 0.06314346 | 0.1034571 | 0.008582049 |  | 0.09227098 | 0.1039725 | 0.01123954 | 0.2023519 | 0.1034308 | 0.009165202 | 0.3035871 | 0.1033521 | 0.01154285
[5 empty] | 0.06422049 | 0.1041805 | 0.008626855 |  | 0.09224591 | 0.1046996 | 0.01123954 | 0.1990935 | 0.1041541 | 0.009165202 | 0.3090062 | 0.1040748 | 0.01154285
[5 empty] | 0.06424514 | 0.104904 | 0.008662183 |  | 0.09128511 | 0.1054267 | 0.01123954 | 0.197543 | 0.1048774 | 0.009165202 | 0.3065205 | 0.1047976 | 0.01154285
[5 empty] | 0.0634802 | 0.1056275 | 0.00862427 |  | 0.09019898 | 0.1061538 | 0.01123954 | 0.1991457 | 0.1056007 | 0.009165202 | 0.2976815 | 0.1055203 | 0.01154285
[5 empty] | 0.06299793 | 0.106351 | 0.01206072 |  | 0.08963469 | 0.1068809 | 0.01484882 | 0.1937185 | 0.106324 | 0.01274988 | 0.3022704 | 0.1062431 | 0.01508542
[5 empty] | 0.06183771 | 0.1070744 | 0.01213206 |  | 0.08929542 | 0.1076079 | 0.01484882 | 0.1942459 | 0.1070473 | 0.01274988 | 0.3044693 | 0.1069658 | 0.01508542
[5 empty] | 0.06184434 | 0.1077979 | 0.01198574 |  | 0.08891558 | 0.108335 | 0.01484882 | 0.1937043 | 0.1077706 | 0.01274988 | 0.2999107 | 0.1076885 | 0.01508542
[5 empty] | 0.06154599 | 0.1085214 | 0.01587953 |  | 0.08869131 | 0.1090621 | 0.01484882 | 0.1952606 | 0.1084939 | 0.01274988 | 0.293736 | 0.1084113 | 0.01508542
[5 empty] | 0.06232121 | 0.1092449 | 0.01586031 |  | 0.08927402 | 0.1097892 | 0.01842104 | 0.1888395 | 0.1092172 | 0.01657489 | 0.2969888 | 0.109134 | 0.0187173
[5 empty] | 0.06110648 | 0.1099684 | 0.01601088 |  | 0.08753404 | 0.1105163 | 0.01842104 | 0.1898321 | 0.1099405 | 0.01657489 | 0.2908698 | 0.1098568 | 0.0187173
[5 empty] | 0.06214061 | 0.1106918 | 0.01587793 |  | 0.08846848 | 0.1112433 | 0.01842104 | 0.1885478 | 0.1106637 | 0.01657489 | 0.2986524 | 0.1105795 | 0.0187173
[5 empty] | 0.06126956 | 0.1114153 | 0.01607015 |  | 0.08771216 | 0.1119704 | 0.01842104 | 0.18786 | 0.111387 | 0.01657489 | 0.2974193 | 0.1113022 | 0.02234177
[5 empty] | 0.06134797 | 0.1121388 | 0.01975779 |  | 0.08596546 | 0.1126975 | 0.02236014 | 0.187123 | 0.1121103 | 0.02033979 | 0.2889121 | 0.112025 | 0.02234177
[5 empty] | 0.05972968 | 0.1128623 | 0.01949637 |  | 0.08719012 | 0.1134246 | 0.02236014 | 0.1908729 | 0.1128336 | 0.02033979 | 0.2938046 | 0.1127477 | 0.02234177
[5 empty] | 0.05998723 | 0.1135857 | 0.01946296 |  | 0.08566175 | 0.1141517 | 0.02236014 | 0.1901039 | 0.1135569 | 0.02033979 | 0.291059 | 0.1134705 | 0.02234177
[5 empty] | 0.06031422 | 0.1143092 | 0.01948654 |  | 0.08574379 | 0.1148787 | 0.02236014 | 0.1844773 | 0.1142802 | 0.02033979 | 0.2855116 | 0.1141932 | 0.02234177
[5 empty] | 0.05940129 | 0.1150327 | 0.02281048 |  | 0.08591867 | 0.1156058 | 0.02563617 | 0.1845816 | 0.1150035 | 0.02382815 | 0.287915 | 0.114916 | 0.02550833
[5 empty] | 0.06037641 | 0.1157562 | 0.023269 |  | 0.08438504 | 0.1163329 | 0.02563617 | 0.1883383 | 0.1157268 | 0.02382815 | 0.2858015 | 0.1156387 | 0.02550833
[5 empty] | 0.05990045 | 0.1164796 | 0.02302707 |  | 0.08538722 | 0.11706 | 0.02563617 | 0.1859836 | 0.1164501 | 0.02382815 | 0.2820872 | 0.1163614 | 0.02550833
[5 empty] | 0.05991319 | 0.1172031 | 0.02294873 |  | 0.08579378 | 0.1177871 | 0.02563617 | 0.1853103 | 0.1171734 | 0.02382815 | 0.2819618 | 0.1170842 | 0.02550833
[5 empty] | 0.0587196 | 0.1179266 | 0.02607067 |  | 0.08437059 | 0.1185141 | 0.02830736 | 0.1810712 | 0.1178967 | 0.02645765 | 0.2796023 | 0.1178069 | 0.02814841
[5 empty] | 0.05806176 | 0.1186501 | 0.02581865 |  | 0.08451706 | 0.1192412 | 0.02830736 | 0.1816185 | 0.11862 | 0.02645765 | 0.2838048 | 0.1185297 | 0.02814841
[5 empty] | 0.05811605 | 0.1193735 | 0.02600572 |  | 0.0829911 | 0.1199683 | 0.02830736 | 0.180043 | 0.1193433 | 0.02645765 | 0.2784939 | 0.1192524 | 0.02814841
[5 empty] | 0.05794309 | 0.120097 | 0.02613563 |  | 0.08500256 | 0.1206954 | 0.02830736 | 0.1854632 | 0.1200665 | 0.02645765 | 0.2859507 | 0.1199752 | 0.02814841
[5 empty] | 0.05845027 | 0.1208205 | 0.0275448 |  | 0.0838427 | 0.1214225 | 0.03018366 | 0.1832084 | 0.1207898 | 0.02849649 | 0.2775466 | 0.1206979 | 0.02977712
[5 empty] | 0.05807592 | 0.121544 | 0.02796109 |  | 0.08244522 | 0.1221496 | 0.03018366 | 0.1844089 | 0.1215131 | 0.02849649 | 0.2768961 | 0.1214206 | 0.02977712
[5 empty] | 0.05905212 | 0.1222674 | 0.0280055 |  | 0.08349522 | 0.1228766 | 0.03018366 | 0.1780198 | 0.1222364 | 0.02849649 | 0.2786296 | 0.1221434 | 0.02977712
[5 empty] | 0.05817331 | 0.1229909 | 0.02756145 |  | 0.08234281 | 0.1236037 | 0.03018366 | 0.179987 | 0.1229597 | 0.02849649 | 0.2743359 | 0.1228661 | 0.02977712
[5 empty] | 0.05743923 | 0.1237144 | 0.02958246 |  | 0.08211323 | 0.1243308 | 0.03191498 | 0.1796709 | 0.123683 | 0.03022317 | 0.2759686 | 0.1235889 | 0.03177792
[5 empty] | 0.0578219 | 0.1244379 | 0.02927014 |  | 0.08342818 | 0.1250579 | 0.03191498 | 0.1832546 | 0.1244063 | 0.03022317 | 0.2795008 | 0.1243116 | 0.03177792
[5 empty] | 0.0580987 | 0.1251613 | 0.02969148 |  | 0.08357248 | 0.125785 | 0.03191498 | 0.1821836 | 0.1251296 | 0.03022317 | 0.2819773 | 0.1250343 | 0.03177792
[5 empty] | 0.05833202 | 0.1258848 | 0.02951764 |  | 0.08326736 | 0.126512 | 0.03332587 | 0.1771001 | 0.1258529 | 0.03022317 | 0.2741934 | 0.1257571 | 0.0337016
[5 empty] | 0.05804686 | 0.1266083 | 0.03111453 |  | 0.0824354 | 0.1272391 | 0.03332587 | 0.1811484 | 0.1265762 | 0.03183143 | 0.2784723 | 0.1264798 | 0.0337016
[5 empty] | 0.05740376 | 0.1273318 | 0.03076371 |  | 0.0818463 | 0.1279662 | 0.03332587 | 0.1800329 | 0.1272995 | 0.03183143 | 0.2721435 | 0.1272026 | 0.0337016
[5 empty] | 0.05753715 | 0.1280553 | 0.03113627 |  | 0.08184305 | 0.1286933 | 0.03332587 | 0.1813562 | 0.1280228 | 0.03183143 | 0.2702969 | 0.1279253 | 0.0337016
[5 empty] | 0.056392 | 0.1287787 | 0.03109591 |  | 0.08188269 | 0.1294204 | 0.03332587 | 0.1797646 | 0.1287461 | 0.03183143 | 0.2778985 | 0.1286481 | 0.0337016
[5 empty] | 0.05777503 | 0.1295022 | 0.03283551 |  | 0.08098986 | 0.1301474 | 0.03465584 | 0.1789381 | 0.1294693 | 0.03304533 | 0.2741886 | 0.1293708 | 0.03509087
[5 empty] | 0.05759136 | 0.1302257 | 0.03278975 |  | 0.08271038 | 0.1308745 | 0.03465584 | 0.1784494 | 0.1301926 | 0.03304533 | 0.2736377 | 0.1300935 | 0.03509087
[5 empty] | 0.05624881 | 0.1309492 | 0.03241383 |  | 0.08253727 | 0.1316016 | 0.03465584 | 0.1781673 | 0.1309159 | 0.03304533 | 0.2742523 | 0.1308163 | 0.03509087
[5 empty] | 0.05766237 | 0.1316726 | 0.03282897 |  | 0.08012237 | 0.1323287 | 0.03465584 | 0.1757722 | 0.1316392 | 0.03304533 | 0.2723753 | 0.131539 | 0.03509087
[5 empty] | 0.05746312 | 0.1323961 | 0.03401372 |  | 0.0813666 | 0.1330558 | 0.03619799 | 0.1780281 | 0.1323625 | 0.03436267 | 0.2708316 | 0.1322618 | 0.03636241
[5 empty] | 0.05610944 | 0.1331196 | 0.03419775 |  | 0.08054182 | 0.1337828 | 0.03619799 | 0.176606 | 0.1330858 | 0.03436267 | 0.2676927 | 0.1329845 | 0.03636241
[5 empty] | 0.05699034 | 0.1338431 | 0.03373769 |  | 0.08182048 | 0.1345099 | 0.03619799 | 0.1782623 | 0.1338091 | 0.03436267 | 0.2748902 | 0.1337072 | 0.03636241
[5 empty] | 0.05616095 | 0.1345665 | 0.03397624 |  | 0.08066835 | 0.135237 | 0.03619799 | 0.1774217 | 0.1345324 | 0.03436267 | 0.2712721 | 0.13443 | 0.03636241
[5 empty] | 0.05662318 | 0.13529 | 0.03565763 |  | 0.08095015 | 0.1359641 | 0.03739792 | 0.1747415 | 0.1352557 | 0.0356384 | 0.2676807 | 0.1351527 | 0.03757723
[5 empty] | 0.05673346 | 0.1360135 | 0.03558672 |  | 0.08118602 | 0.1366912 | 0.03739792 | 0.1720797 | 0.135979 | 0.0356384 | 0.2662477 | 0.1358755 | 0.03757723
[5 empty] | 0.05647559 | 0.136737 | 0.03568953 |  | 0.08084109 | 0.1374182 | 0.03739792 | 0.1721992 | 0.1367023 | 0.0356384 | 0.2738258 | 0.1365982 | 0.03757723
[5 empty] | 0.05566862 | 0.1374604 | 0.03580653 |  | 0.08072598 | 0.1381453 | 0.03739792 | 0.1764596 | 0.1374256 | 0.0356384 | 0.2648603 | 0.137321 | 0.03757723
[5 empty] | 0.05673899 | 0.1381839 | 0.03614901 |  | 0.08025374 | 0.1388724 | 0.03833422 | 0.1749862 | 0.1381489 | 0.03677884 | 0.2681752 | 0.1380437 | 0.03808627
[5 empty] | 0.05682693 | 0.1389074 | 0.03612029 |  | 0.08036372 | 0.1395995 | 0.03833422 | 0.1759007 | 0.1388722 | 0.03677884 | 0.2642533 | 0.1387664 | 0.03808627
[5 empty] | 0.05633241 | 0.1396309 | 0.03564285 |  | 0.08104229 | 0.1403266 | 0.03833422 | 0.1773842 | 0.1395954 | 0.03677884 | 0.2703163 | 0.1394892 | 0.03808627
[5 empty] | 0.0556975 | 0.1403543 | 0.03566798 |  | 0.07943734 | 0.1410536 | 0.03833422 | 0.1772972 | 0.1403187 | 0.03735049 | 0.2727766 | 0.1402119 | 0.03856563
[5 empty] | 0.05599448 | 0.1410778 | 0.03670069 |  | 0.0803291 | 0.1417807 | 0.03896329 | 0.1739891 | 0.141042 | 0.03735049 | 0.2719505 | 0.1409347 | 0.03856563
[5 empty] | 0.05610774 | 0.1418013 | 0.03703638 |  | 0.08013673 | 0.1425078 | 0.03896329 | 0.1761797 | 0.1417653 | 0.03735049 | 0.2713122 | 0.1416574 | 0.03856563
[5 empty] | 0.05594268 | 0.1425248 | 0.03692203 |  | 0.07909563 | 0.1432349 | 0.03896329 | 0.1739846 | 0.1424886 | 0.03735049 | 0.2678588 | 0.1423801 | 0.03856563
[5 empty] | 0.05542189 | 0.1432482 | 0.03682814 |  | 0.08071896 | 0.143962 | 0.03880474 | 0.1712291 | 0.1432119 | 0.03714299 | 0.2680649 | 0.1431029 | 0.0394271
[5 empty] | 0.05572055 | 0.1439717 | 0.03624779 |  | 0.0808176 | 0.1446891 | 0.03880474 | 0.1726429 | 0.1439352 | 0.03714299 | 0.2674775 | 0.1438256 | 0.0394271