## 1
Общество с ограниченной ответственностью "Инженерная геология" (ООО "ИнжГео") | [10 empty] | Общество с ограниченной ответственностью "Инженерная геология" (ООО "ИнжГео")
Юр. адрес: 117279, г. Москва, ул. Миклухо-Маклая, 36 а, этаж 5, пом. XXIII к. 76-84 | [10 empty] | Юр. адрес: 117279, г. Москва, ул. Миклухо-Маклая, 36 а, этаж 5, пом. XXIII к. 76-84 | [8 empty] | нагр |  |  | X0 | Y0 | R |  | нагр |  |  |  | X0 | Y0 | R | нагр |  |  |  | X0 | Y0 | R |  | нагр |  |  |  | X0 | Y0 | R
Телефон/факс +7 (495) 132-30-00, Адрес электронной почты inbox@inj-geo.ru | [10 empty] | Телефон/факс +7 (495) 132-30-00, Адрес электронной почты inbox@inj-geo.ru | [12 empty] | 0 | [7 empty] | 0 | [6 empty] | 0 | [7 empty] | 0
[20 empty] | девиатор | [6 empty] | девиатор | [6 empty] | девиатор | [7 empty] | девиатор
Испытательная лаборатория ООО «ИнжГео» | [10 empty] | Испытательная лаборатория ООО «ИнжГео» | [8 empty] | x0 | Угол | X | Y |  |  |  | x0 |  | Угол | X | Y |  |  | x0 |  | Угол | X | Y |  |  |  | x0 |  | Угол | X | Y
Адрес места осуществления деятельности лаборатории: г. Москва, просп. Вернадского, д. 51, стр. 1 | [10 empty] | Адрес места осуществления деятельности лаборатории: г. Москва, просп. Вернадского, д. 51, стр. 1 | [9 empty] | 0 | [7 empty] | 0 | [6 empty] | 0 | [7 empty] | 0
Телефон +7(910)4557682, E-mail: slg85@mail.ru | [10 empty] | Телефон +7(910)4557682, E-mail: slg85@mail.ru | [9 empty] | 5 | [7 empty] | 5 | [6 empty] | 5 | [7 empty] | 5
[21 empty] | 10 | [7 empty] | 10 | [6 empty] | 10 | [7 empty] | 10
Протокол испытаний № 13-63/26 от 24-11-2022 | [20 empty] | 15 | [7 empty] | 15 | [6 empty] | 15 | [7 empty] | 15
Наименование и адрес заказчика: ООО Регионстрой | [20 empty] | 20 | [7 empty] | 20 | [6 empty] | 20 | [7 empty] | 20
Наименование объекта: Переход трубопровода через р. Енисей | [20 empty] | 25 | [7 empty] | 25 | [6 empty] | 25 | [7 empty] | 25
Наименование используемого метода/методики: ГОСТ 12248.4-2020 | [20 empty] | 30 | [7 empty] | 30 | [6 empty] | 30 | [7 empty] | 30
Условия проведения испытания: температура окружающей среды (18 - 25)0С, влажность воздуха (40 - 75)% | [20 empty] | 35 | [7 empty] | 35 | [6 empty] | 35 | [7 empty] | 35
Дата получение объекта подлежащего испытаниям: 28.10.2022 | [20 empty] | 40 | [7 empty] | 40 | [6 empty] | 40 | [7 empty] | 40
Дата испытания: 25.10.2022-19.11.2026 | [20 empty] | 45 | [7 empty] | 45 | [6 empty] | 45 | [7 empty] | 45
Испытание грунтов методом трехосного сжатия | [10 empty] | Испытание грунтов методом трехосного сжатия | [9 empty] | 50 | [7 empty] | 50 | [6 empty] | 50 | [7 empty] | 50
Лабораторный номер: |  | 1061 | [5 empty] | We, % = | 0.40178518 |  | Лабораторный номер: | [6 empty] | We, % = |  |  | 55 | [7 empty] | 55 | [6 empty] | 55 | [7 empty] | 55
Номер скважины: |  | BH-052 | [5 empty] | ρ, г/см3 = | 1.9 |  | Номер скважины: | [6 empty] | ρ, г/см3 = |  |  | 60 | [7 empty] | 60 | [6 empty] | 60 | [7 empty] | 60
Глубина отбора, м: |  | 0.7 | [5 empty] | ρs, г/см3 = | 2.73 |  | Глубина отбора, м: | [6 empty] | ρs, г/см3 = |  |  | 65 | [7 empty] | 65 | [6 empty] | 65 | [7 empty] | 65
Наименование грунта: |  | Суглинок, после оттаивания текучий, легкий пылеватый | [5 empty] | e, д.е. = | 1.1 |  | Наименование грунта: | [6 empty] | e, д.е. = |  |  | 70 | [7 empty] | 70 | [6 empty] | 70 | [7 empty] | 70
Схема проведения опыта: |  | КД | [5 empty] | IL, д.е. = | 1.038 |  | Схема проведения опыта: | [6 empty] | IL, д.е. = |  |  | 75 | [7 empty] | 75 | [6 empty] | 75 | [7 empty] | 75
Результаты испытаний | [10 empty] | Результаты испытаний | [9 empty] | 80 | [7 empty] | 80 | [6 empty] | 80 | [7 empty] | 80
[21 empty] | 85 | [7 empty] | 85 | [6 empty] | 85 | [7 empty] | 85
[21 empty] | 90 | [7 empty] | 90 | [6 empty] | 90 | [7 empty] | 90
[21 empty] | 95 | [7 empty] | 95 | [6 empty] | 95 | [7 empty] | 95
[21 empty] | 100 | [7 empty] | 100 | [6 empty] | 100 | [7 empty] | 100
[21 empty] | 105 | [7 empty] | 105 | [6 empty] | 105 | [7 empty] | 105
[21 empty] | 110 | [7 empty] | 110 | [6 empty] | 110 | [7 empty] | 110
[21 empty] | 115 | [7 empty] | 115 | [6 empty] | 115 | [7 empty] | 115
[21 empty] | 120 | [7 empty] | 120 | [6 empty] | 120 | [7 empty] | 120
[21 empty] | 125 | [7 empty] | 125 | [6 empty] | 125 | [7 empty] | 125
[21 empty] | 130 | [7 empty] | 130 | [6 empty] | 130 | [7 empty] | 130
[21 empty] | 135 | [7 empty] | 135 | [6 empty] | 135 | [7 empty] | 135
[21 empty] | 140 | [7 empty] | 140 | [6 empty] | 140 | [7 empty] | 140
[21 empty] | 145 | [7 empty] | 145 | [6 empty] | 145 | [7 empty] | 145
[21 empty] | 150 | [7 empty] | 150 | [6 empty] | 150 | [7 empty] | 150
[21 empty] | 155 | [7 empty] | 155 | [6 empty] | 155 | [7 empty] | 155
[21 empty] | 160 | [7 empty] | 160 | [6 empty] | 160 | [7 empty] | 160
[21 empty] | 165 | [7 empty] | 165 | [6 empty] | 165 | [7 empty] | 165
[21 empty] | 170 | [7 empty] | 170 | [6 empty] | 170 | [7 empty] | 170
[21 empty] | 175 | [7 empty] | 175 | [6 empty] | 175 | [7 empty] | 175
[21 empty] | 180 | [7 empty] | 180 | [6 empty] | 180 | [7 empty] | 180
[13 empty] | Давление в камере, Мпа σ3 | Вертикальная нагрузка, Мпа σ1 | Поровое давление, Мпа u
[13 empty] | 0.05 | 0.1647552 |  |  |  |  | 1 | [6 empty] | σ3,кПа | σ1,кПа | u, кПа |  |  |  | 4
[13 empty] | 0.15 | 0.4018736 | [26 empty] | δ3, Мпа | δ1-δ3, МПа | δ1, МПа | δ1, КПа
[13 empty] | 0.25 | 0.638992 | [20 empty] | С, МПа:
φ, град:
E, Мпа
[26 empty] | x | 0
[26 empty] | y |  |  |  | С, кПа | φ,°
Эффективные значения угла внутреннего трения и удельного сцепления ϕ', С'
[13 empty] | ϕ', град. = | 24
[13 empty] | С', МПа = | 0.015
|  | K0, д.е. | 0.5932634 | Эффективное напряжение, Мпа: |  |  |  |  | 0.02966317
|  | Модуль деформации E0, МПа: |  | Точки нахождения модуля Е0, Мпа (полное напряжение): |  |  |  |  | 0.02966317 | 0.04746107
|  | Модуль деформации E50, МПа: |  | qmax Давление при разрушении образца, Мпа (девиатор): |  |  |  |  | 0.07537934
|  | Коэф. Поперечной деформации, ϑ: |  | 0,5 qmax, Мпа (девиатор): |  |  |  |  | 0.03768967
| Начальник исп. лаборатории: | [6 empty] | Семиколенова Л.Г. |  |  |  |  | Начальник исп. лаборатории: |  |  |  |  | Семиколенова Л.Г.
Лист 1 , всего листов 2 | [11 empty] | Лист 2 , всего листов 2
Частичное воспроизведение протокола испытаний без письменного разрешения ООО «ИнжГео» ЗАПРЕЩАЕТСЯ | [11 empty] | Частичное воспроизведение протокола испытаний без письменного разрешения ООО «ИнжГео» ЗАПРЕЩАЕТСЯ
E0 |  |  | E50 |  | Деформация |  |  |  | Первая прочность |  |  | Вторая прочность |  |  | Третья прочность
devE0 | epsE0 |  | dev50 | epsE50 | dev | eps | ev |  | dev1 | eps1 | ev1 | dev1 | eps1 | ev2 | dev1 | eps1 | ev3
0.0177979 | 0.0005230952 |  | 0.03768967 | 0.001569286 | 0 | 0 | 0 |  | 0 | 0 | 0 | 0 | 0 | 0 | 0 | 0 | 0
[5 empty] | 0.0177979 | 0.0005230952 | 0 |  | 0.03 | 0.0008817251 | 0 | 0.05541218 | 0.0005654897 | 0 | 0.07974336 | 0.0004986646 | 0
Секущая модуля Е0 |  |  | Линия Q max |  | 0.03768967 | 0.001569286 | 0 |  | 0.04406307 | 0.001454274 | 0 | 0.1129188 | 0.001448562 | 0 | 0.194496 | 0.001723028 | 0
| 0 |  |  | 0 | 0.04055798 | 0.002169053 | -0.008925141 |  | 0.05737758 | 0.002389031 | -0.008670723 | 0.1259368 | 0.001820706 | -0.00886779 | 0.2028902 | 0.002171371 | -0.008844576
[5 empty] | 0.04198209 | 0.002892071 | -0.00890651 |  | 0.06058855 | 0.002908549 | -0.008670723 | 0.1369756 | 0.002897125 | -0.00886779 | 0.2178237 | 0.002895162 | -0.008844576
[5 empty] | 0.04460472 | 0.003615089 | -0.008784964 |  | 0.06409719 | 0.003635686 | -0.008670723 | 0.1436301 | 0.003621406 | -0.00886779 | 0.232447 | 0.003618952 | -0.008844576
|  |  | Линия 0,5 Q max |  | 0.0462527 | 0.004338107 | -0.008855052 |  | 0.06789272 | 0.004362823 | -0.008670723 | 0.1533556 | 0.004345687 | -0.00886779 | 0.239762 | 0.004342742 | -0.008844576
|  |  |  | 0 | 0.04956571 | 0.005061125 | -0.009887029 |  | 0.06918765 | 0.00508996 | -0.009679184 | 0.1620111 | 0.005069969 | -0.009877934 | 0.2494996 | 0.005066533 | -0.009744549
[5 empty] | 0.05012316 | 0.005784143 | -0.01004849 |  | 0.07277295 | 0.005817097 | -0.009679184 | 0.1674041 | 0.00579425 | -0.009877934 | 0.2586438 | 0.005790323 | -0.009744549
[5 empty] | 0.05266526 | 0.00650716 | -0.009974736 |  | 0.07517644 | 0.006544234 | -0.009679184 | 0.1745484 | 0.006518531 | -0.009877934 | 0.2734088 | 0.006514114 | -0.009744549
[5 empty] | 0.05461721 | 0.007230178 | -0.01003653 |  | 0.07748088 | 0.007271372 | -0.009679184 | 0.1791471 | 0.007242812 | -0.009877934 | 0.2782662 | 0.007237904 | -0.009744549
[5 empty] | 0.0563813 | 0.007953196 | -0.01052519 |  | 0.08168919 | 0.007998509 | -0.01040346 | 0.1868501 | 0.007967094 | -0.01053884 | 0.2805075 | 0.007961694 | -0.01050193
Коэфф. Точки |  |  |  |  | 0.05684782 | 0.008676214 | -0.01055887 |  | 0.08287014 | 0.008725646 | -0.01040346 | 0.1863932 | 0.008691375 | -0.01053884 | 0.294746 | 0.008685485 | -0.01050193
[5 empty] | 0.0575184 | 0.009399232 | -0.01044729 |  | 0.08630964 | 0.009452783 | -0.01040346 | 0.1955105 | 0.009415656 | -0.01053884 | 0.2950294 | 0.009409275 | -0.01050193
[5 empty] | 0.06028062 | 0.01012225 | -0.01054098 |  | 0.08615294 | 0.01017992 | -0.01040346 | 0.1940258 | 0.01013994 | -0.01053884 | 0.3047909 | 0.01013307 | -0.01050193
[5 empty] | 0.06143935 | 0.01084527 | -0.01104675 |  | 0.0902492 | 0.01090706 | -0.01099254 | 0.1996645 | 0.01086422 | -0.01092791 | 0.3118203 | 0.01085686 | -0.01093848
[5 empty] | 0.06095396 | 0.01156829 | -0.01090587 |  | 0.08998581 | 0.01163419 | -0.01099254 | 0.2046451 | 0.0115885 | -0.01092791 | 0.3195276 | 0.01158065 | -0.01093848
[5 empty] | 0.06296896 | 0.0122913 | -0.01094659 |  | 0.09369402 | 0.01236133 | -0.01099254 | 0.2055059 | 0.01231278 | -0.01092791 | 0.3249973 | 0.01230444 | -0.01093848
[5 empty] | 0.06388136 | 0.01301432 | -0.01108857 |  | 0.09355533 | 0.01308847 | -0.01099254 | 0.2078571 | 0.01303706 | -0.01125522 | 0.3293046 | 0.01302823 | -0.01093848
[5 empty] | 0.0640536 | 0.01373734 | -0.01119367 |  | 0.094883 | 0.01381561 | -0.01117954 | 0.2145172 | 0.01376134 | -0.01125522 | 0.3347792 | 0.01375202 | -0.01144476
[5 empty] | 0.06560095 | 0.01446036 | -0.01125129 |  | 0.09515038 | 0.01454274 | -0.01117954 | 0.2120883 | 0.01448562 | -0.01125522 | 0.3306945 | 0.01447581 | -0.01144476
[5 empty] | 0.06505287 | 0.01518337 | -0.01119932 |  | 0.09776665 | 0.01526988 | -0.01117954 | 0.2160292 | 0.01520991 | -0.01125522 | 0.3337477 | 0.0151996 | -0.01144476
[5 empty] | 0.06585621 | 0.01590639 | -0.01120835 |  | 0.09790147 | 0.01599702 | -0.01117954 | 0.2192368 | 0.01593419 | -0.01125522 | 0.3414425 | 0.01592339 | -0.01144476
[5 empty] | 0.06707085 | 0.01662941 | -0.01144564 |  | 0.101048 | 0.01672415 | -0.01145727 | 0.2184539 | 0.01665847 | -0.01155973 | 0.3419206 | 0.01664718 | -0.01153028
[5 empty] | 0.06620954 | 0.01735243 | -0.01149878 |  | 0.09935325 | 0.01745129 | -0.01145727 | 0.2241531 | 0.01738275 | -0.01155973 | 0.340289 | 0.01737097 | -0.01153028
[5 empty] | 0.06760211 | 0.01807545 | -0.01144102 |  | 0.1002933 | 0.01817843 | -0.01145727 | 0.2244657 | 0.01810703 | -0.01155973 | 0.3428213 | 0.01809476 | -0.01153028
[5 empty] | 0.06761536 | 0.01879846 | -0.01151379 |  | 0.1034769 | 0.01890557 | -0.01145727 | 0.2267431 | 0.01883131 | -0.01155973 | 0.3471411 | 0.01881855 | -0.01153028
[5 empty] | 0.06881682 | 0.01952148 | -0.01166034 |  | 0.103292 | 0.0196327 | -0.0116595 | 0.2260544 | 0.01955559 | -0.01158354 | 0.3556359 | 0.01954234 | -0.01162587
[5 empty] | 0.06860983 | 0.0202445 | -0.01163249 |  | 0.1027068 | 0.02035984 | -0.0116595 | 0.2288501 | 0.02027987 | -0.01158354 | 0.3562108 | 0.02026613 | -0.01162587
[5 empty] | 0.06768434 | 0.02096752 | -0.01169166 |  | 0.104571 | 0.02108698 | -0.0116595 | 0.2300281 | 0.02100416 | -0.01158354 | 0.3486477 | 0.02098992 | -0.01162587
[5 empty] | 0.06947862 | 0.02169053 | -0.01151532 |  | 0.1031447 | 0.02181411 | -0.0116595 | 0.2316823 | 0.02172844 | -0.01158354 | 0.3560891 | 0.02171371 | -0.01163329
[5 empty] | 0.06888455 | 0.02241355 | -0.01162383 |  | 0.1036674 | 0.02254125 | -0.01172889 | 0.2330352 | 0.02245272 | -0.01154835 | 0.3545978 | 0.0224375 | -0.01163329
[5 empty] | 0.06914528 | 0.02313657 | -0.01154341 |  | 0.1067542 | 0.02326839 | -0.01172889 | 0.2331477 | 0.023177 | -0.01154835 | 0.3540438 | 0.02316129 | -0.01163329
[5 empty] | 0.06954017 | 0.02385959 | -0.01173804 |  | 0.1042775 | 0.02399553 | -0.01172889 | 0.2357651 | 0.02390128 | -0.01154835 | 0.3563204 | 0.02388508 | -0.01163329
[5 empty] | 0.07061803 | 0.02458261 | -0.01157838 |  | 0.1059298 | 0.02472266 | -0.01172889 | 0.2365322 | 0.02462556 | -0.01154835 | 0.3652936 | 0.02460887 | -0.01163329
[5 empty] | 0.07023637 | 0.02530562 | -0.01158099 |  | 0.1061092 | 0.0254498 | -0.01159715 | 0.2314373 | 0.02534984 | -0.01164483 | 0.356581 | 0.02533266 | -0.01155544
[5 empty] | 0.06958548 | 0.02602864 | -0.01170036 |  | 0.1070013 | 0.02617694 | -0.01159715 | 0.2372399 | 0.02607412 | -0.01164483 | 0.3649756 | 0.02605645 | -0.01155544
[5 empty] | 0.06989847 | 0.02675166 | -0.01156129 |  | 0.1084855 | 0.02690407 | -0.01159715 | 0.2352455 | 0.02679841 | -0.01164483 | 0.3632268 | 0.02678025 | -0.01155544
[5 empty] | 0.07128331 | 0.02747468 | -0.01147437 |  | 0.1083576 | 0.02763121 | -0.01159715 | 0.2408054 | 0.02752269 | -0.01164483 | 0.3629149 | 0.02750404 | -0.01155544
[5 empty] | 0.07026637 | 0.0281977 | -0.01172505 |  | 0.1076176 | 0.02835835 | -0.01161249 | 0.2382605 | 0.02824697 | -0.01170972 | 0.3625053 | 0.02822783 | -0.01161346
[5 empty] | 0.07162468 | 0.02892071 | -0.01155595 |  | 0.1097639 | 0.02908549 | -0.01161249 | 0.2383636 | 0.02897125 | -0.01170972 | 0.3657712 | 0.02895162 | -0.01161346
[5 empty] | 0.07131967 | 0.02964373 | -0.01175771 |  | 0.1097012 | 0.02981262 | -0.01161249 | 0.237821 | 0.02969553 | -0.01170972 | 0.3691387 | 0.02967541 | -0.01161346
[5 empty] | 0.07149391 | 0.03036675 | -0.01167374 |  | 0.1091339 | 0.03053976 | -0.01161249 | 0.239126 | 0.03041981 | -0.01170972 | 0.3677634 | 0.0303992 | -0.01161346
[5 empty] | 0.07272077 | 0.03108977 | -0.01165316 |  | 0.1090158 | 0.0312669 | -0.01168001 | 0.2386534 | 0.03114409 | -0.01164824 | 0.3758044 | 0.03112299 | -0.01145269
[5 empty] | 0.07135387 | 0.03181278 | -0.01161961 |  | 0.1100696 | 0.03199403 | -0.01168001 | 0.2379205 | 0.03186837 | -0.01164824 | 0.3717458 | 0.03184678 | -0.01145269
[5 empty] | 0.07286767 | 0.0325358 | -0.01155135 |  | 0.1092742 | 0.03272117 | -0.01168001 | 0.2425757 | 0.03259266 | -0.01164824 | 0.377564 | 0.03257057 | -0.01145269
[5 empty] | 0.07324306 | 0.03325882 | -0.01155019 |  | 0.1116752 | 0.03344831 | -0.01168001 | 0.2448257 | 0.03331694 | -0.01164824 | 0.3766101 | 0.03329436 | -0.01158324
[5 empty] | 0.07347907 | 0.03398184 | -0.01134139 |  | 0.1100693 | 0.03417545 | -0.0114084 | 0.2400122 | 0.03404122 | -0.01151838 | 0.3726714 | 0.03401815 | -0.01158324
[5 empty] | 0.07346174 | 0.03470486 | -0.01151719 |  | 0.1105086 | 0.03490258 | -0.0114084 | 0.2482497 | 0.0347655 | -0.01151838 | 0.3714434 | 0.03474194 | -0.01158324
[5 empty] | 0.07357075 | 0.03542787 | -0.0114818 |  | 0.1110512 | 0.03562972 | -0.0114084 | 0.2460624 | 0.03548978 | -0.01151838 | 0.3785937 | 0.03546573 | -0.01158324
[5 empty] | 0.07264079 | 0.03615089 | -0.01141559 |  | 0.1107758 | 0.03635686 | -0.0114084 | 0.2465329 | 0.03621406 | -0.01151838 | 0.3853491 | 0.03618952 | -0.01158324
[5 empty] | 0.07360183 | 0.03687391 | -0.01120145 |  | 0.1107956 | 0.03708399 | -0.01145866 | 0.2464251 | 0.03693834 | -0.01148026 | 0.3756384 | 0.03691331 | -0.01146924
[5 empty] | 0.07315056 | 0.03759693 | -0.01133607 |  | 0.1124099 | 0.03781113 | -0.01145866 | 0.2489489 | 0.03766262 | -0.01148026 | 0.3755162 | 0.0376371 | -0.01146924
[5 empty] | 0.07313602 | 0.03831994 | -0.01126593 |  | 0.1124577 | 0.03853827 | -0.01145866 | 0.2458939 | 0.03838691 | -0.01148026 | 0.3761127 | 0.03836089 | -0.01146924
[5 empty] | 0.07505486 | 0.03904296 | -0.01128629 |  | 0.1128191 | 0.03926541 | -0.01145866 | 0.2495252 | 0.03911119 | -0.01148026 | 0.3879928 | 0.03908468 | -0.01146924
[5 empty] | 0.07496495 | 0.03976598 | -0.01143127 |  | 0.1136095 | 0.03999254 | -0.01141549 | 0.2491582 | 0.03983547 | -0.01128729 | 0.384853 | 0.03980847 | -0.01129143
[5 empty] | 0.07399264 | 0.040489 | -0.01145749 |  | 0.1124976 | 0.04071968 | -0.01141549 | 0.2502385 | 0.04055975 | -0.01128729 | 0.3892722 | 0.04053226 | -0.01129143
[5 empty] | 0.07504181 | 0.04121202 | -0.01132754 |  | 0.1138369 | 0.04144682 | -0.01141549 | 0.2475843 | 0.04128403 | -0.01128729 | 0.3896619 | 0.04125605 | -0.01129143
[5 empty] | 0.0736236 | 0.04193503 | -0.01145407 |  | 0.113908 | 0.04217395 | -0.01141549 | 0.2526851 | 0.04200831 | -0.01128729 | 0.3900106 | 0.04197984 | -0.01129143
[5 empty] | 0.0757027 | 0.04265805 | -0.01113362 |  | 0.1121829 | 0.04290109 | -0.01116254 | 0.2526121 | 0.04273259 | -0.01124209 | 0.3868853 | 0.04270363 | -0.01121229
[5 empty] | 0.07562463 | 0.04338107 | -0.01101237 |  | 0.1131942 | 0.04362823 | -0.01116254 | 0.2498712 | 0.04345687 | -0.01124209 | 0.382949 | 0.04342742 | -0.01121229
[5 empty] | 0.07466987 | 0.04410409 | -0.01123373 |  | 0.1151296 | 0.04435537 | -0.01116254 | 0.2493003 | 0.04418116 | -0.01124209 | 0.3823386 | 0.04415121 | -0.01121229
[5 empty] | 0.07460551 | 0.04482711 | -0.01117033 |  | 0.1125586 | 0.0450825 | -0.01116254 | 0.2493817 | 0.04490544 | -0.01124209 | 0.3932161 | 0.04487501 | -0.01121229
[5 empty] | 0.07467933 | 0.04555012 | -0.01112723 |  | 0.1129929 | 0.04580964 | -0.0111744 | 0.2519608 | 0.04562972 | -0.01119723 | 0.3890191 | 0.0455988 | -0.01116831
[5 empty] | 0.07432545 | 0.04627314 | -0.01109931 |  | 0.1148611 | 0.04653678 | -0.0111744 | 0.2527094 | 0.046354 | -0.01119723 | 0.3872608 | 0.04632259 | -0.01116831
[5 empty] | 0.07467585 | 0.04699616 | -0.01110601 |  | 0.1146794 | 0.04726391 | -0.0111744 | 0.2541925 | 0.04707828 | -0.01119723 | 0.3894129 | 0.04704638 | -0.01116831
[5 empty] | 0.07459822 | 0.04771918 | -0.011211 |  | 0.1152411 | 0.04799105 | -0.0111744 | 0.2487022 | 0.04780256 | -0.01119723 | 0.3929902 | 0.04777017 | -0.01116831
[5 empty] | 0.07551955 | 0.04844219 | -0.01107234 |  | 0.114473 | 0.04871819 | -0.01101091 | 0.2553073 | 0.04852684 | -0.01104921 | 0.3909687 | 0.04849396 | -0.01105856
[5 empty] | 0.07564508 | 0.04916521 | -0.01102154 |  | 0.1137566 | 0.04944533 | -0.01101091 | 0.2492322 | 0.04925112 | -0.01104921 | 0.3919661 | 0.04921775 | -0.01105856
[5 empty] | 0.07501599 | 0.04988823 | -0.01102485 |  | 0.1142285 | 0.05017246 | -0.01101091 | 0.2495534 | 0.04997541 | -0.01104921 | 0.3930452 | 0.04994154 | -0.01105856
[5 empty] | 0.07537934 | 0.05061125 | -0.01101823 |  | 0.1133195 | 0.0508996 | -0.01101091 | 0.2518736 | 0.05069969 | -0.01104921 | 0.388992 | 0.05066533 | -0.01105856
[5 empty] | 0.07540032 | 0.05133427 | -0.01099006 |  | 0.1147552 | 0.05162674 | -0.01078393 | 0.2508686 | 0.05142397 | -0.01080474 | 0.3847107 | 0.05138912 | -0.01088686
[5 empty] | 0.07642482 | 0.05205728 | -0.01089857 |  | 0.1159076 | 0.05235388 | -0.01078393 | 0.2507781 | 0.05214825 | -0.01080474 | 0.3860972 | 0.05211291 | -0.01088686
[5 empty] | 0.07537197 | 0.0527803 | -0.01088441 |  | 0.115633 | 0.05308101 | -0.01078393 | 0.2495754 | 0.05287253 | -0.01080474 | 0.3840554 | 0.0528367 | -0.01088686
[5 empty] | 0.07451107 | 0.05350332 | -0.01082886 |  | 0.1152142 | 0.05380815 | -0.01078393 | 0.2537302 | 0.05359681 | -0.01080474 | 0.3860619 | 0.05356049 | -0.01088686
[5 empty] | 0.07576345 | 0.05422634 | -0.01066802 |  | 0.1162656 | 0.05453529 | -0.01071885 | 0.2499042 | 0.05432109 | -0.01070392 | 0.394159 | 0.05428428 | -0.01070759
[5 empty] | 0.0742791 | 0.05494936 | -0.01072169 |  | 0.1136332 | 0.05526242 | -0.01071885 | 0.2489863 | 0.05504537 | -0.01070392 | 0.3859953 | 0.05500807 | -0.01070759
[5 empty] | 0.07602993 | 0.05567237 | -0.01073028 |  | 0.1153031 | 0.05598956 | -0.01071885 | 0.2533834 | 0.05576966 | -0.01070392 | 0.3876283 | 0.05573186 | -0.01070759
[5 empty] | 0.07413389 | 0.05639539 | -0.01075282 |  | 0.1153647 | 0.0567167 | -0.01071885 | 0.2545431 | 0.05649394 | -0.01070392 | 0.3841191 | 0.05645565 | -0.01070759
[5 empty] | 0.0743916 | 0.05711841 | -0.01042491 |  | 0.1152345 | 0.05744384 | -0.01034352 | 0.2537131 | 0.05721822 | -0.01049047 | 0.3913549 | 0.05717944 | -0.0106422
[5 empty] | 0.07574194 | 0.05784143 | -0.01038144 |  | 0.1148802 | 0.05817097 | -0.01034352 | 0.2480107 | 0.0579425 | -0.01049047 | 0.3884777 | 0.05790323 | -0.0106422
[5 empty] | 0.07549323 | 0.05856444 | -0.01036178 |  | 0.1141547 | 0.05889811 | -0.01034352 | 0.2491435 | 0.05866678 | -0.01049047 | 0.3864616 | 0.05862702 | -0.0106422
[5 empty] | 0.07508164 | 0.05928746 | -0.01036695 |  | 0.1137485 | 0.05962525 | -0.01034352 | 0.2482117 | 0.05939106 | -0.01049047 | 0.3851154 | 0.05935081 | -0.0106422
[5 empty] | 0.07574082 | 0.06001048 | -0.01016604 |  | 0.1139236 | 0.06035238 | -0.009979944 | 0.2484608 | 0.06011534 | -0.01030819 | 0.3885744 | 0.0600746 | -0.01039183
[5 empty] | 0.07480592 | 0.0607335 | -0.01009251 |  | 0.1148593 | 0.06107952 | -0.009979944 | 0.2476901 | 0.06083962 | -0.01030819 | 0.389709 | 0.06079839 | -0.01039183
[5 empty] | 0.07526466 | 0.06145652 | -0.01007135 |  | 0.1127224 | 0.06180666 | -0.009979944 | 0.2517352 | 0.06156391 | -0.01030819 | 0.378932 | 0.06152218 | -0.01039183
[5 empty] | 0.07517502 | 0.06217953 | -0.01005826 |  | 0.1147357 | 0.0625338 | -0.009979944 | 0.2478513 | 0.06228819 | -0.01030819 | 0.3886464 | 0.06224597 | -0.01039183
[5 empty] | 0.07423684 | 0.06290255 | -0.009541447 |  | 0.1135989 | 0.06326093 | -0.009566262 | 0.2483031 | 0.06301247 | -0.00990467 | 0.3834121 | 0.06296977 | -0.00997087
[5 empty] | 0.07537536 | 0.06362557 | -0.009562294 |  | 0.1148071 | 0.06398807 | -0.009566262 | 0.2469434 | 0.06373675 | -0.00990467 | 0.3773363 | 0.06369356 | -0.00997087
[5 empty] | 0.07416895 | 0.06434859 | -0.009525337 |  | 0.1114706 | 0.06471521 | -0.009566262 | 0.2486745 | 0.06446103 | -0.00990467 | 0.38606 | 0.06441735 | -0.00997087
[5 empty] | 0.07493194 | 0.0650716 | -0.009427734 |  | 0.1136242 | 0.06544234 | -0.009566262 | 0.2462501 | 0.06518531 | -0.00990467 | 0.3825986 | 0.06514114 | -0.00997087
[5 empty] | 0.07439293 | 0.06579462 | -0.008969197 |  | 0.1111277 | 0.06616948 | -0.009084809 | 0.248185 | 0.06590959 | -0.009437835 | 0.3829742 | 0.06586493 | -0.009738396
[5 empty] | 0.07407847 | 0.06651764 | -0.009091693 |  | 0.1127423 | 0.06689662 | -0.009084809 | 0.2435131 | 0.06663387 | -0.009437835 | 0.375815 | 0.06658872 | -0.009738396
[5 empty] | 0.07395692 | 0.06724066 | -0.009052963 |  | 0.1139404 | 0.06762376 | -0.009084809 | 0.2467257 | 0.06735816 | -0.009437835 | 0.3846638 | 0.06731251 | -0.009738396
[5 empty] | 0.07440976 | 0.06796368 | -0.008967396 |  | 0.1122591 | 0.06835089 | -0.009084809 | 0.2435424 | 0.06808244 | -0.009437835 | 0.3789866 | 0.0680363 | -0.009292107
[5 empty] | 0.07302212 | 0.06868669 | -0.008530774 |  | 0.1125191 | 0.06907803 | -0.008363185 | 0.2442293 | 0.06880672 | -0.00909082 | 0.3850661 | 0.06876009 | -0.009292107
[5 empty] | 0.07317904 | 0.06940971 | -0.008461405 |  | 0.1128372 | 0.06980517 | -0.008363185 | 0.2449811 | 0.069531 | -0.00909082 | 0.3758432 | 0.06948388 | -0.009292107
[5 empty] | 0.07267393 | 0.07013273 | -0.008457175 |  | 0.1123735 | 0.0705323 | -0.008363185 | 0.24351 | 0.07025528 | -0.00909082 | 0.3792389 | 0.07020767 | -0.009292107
[5 empty] | 0.07200265 | 0.07085575 | -0.00847071 |  | 0.1113091 | 0.07125944 | -0.008363185 | 0.241519 | 0.07097956 | -0.00909082 | 0.3710127 | 0.07093146 | -0.009292107
[5 empty] | 0.07314481 | 0.07157877 | -0.007791279 |  | 0.1120464 | 0.07198658 | -0.007687885 | 0.2396407 | 0.07170384 | -0.008491512 | 0.3763138 | 0.07165525 | -0.00890421
[5 empty] | 0.07253013 | 0.07230178 | -0.007779648 |  | 0.1107827 | 0.07271372 | -0.007687885 | 0.2449498 | 0.07242812 | -0.008491512 | 0.3802108 | 0.07237904 | -0.00890421
[5 empty] | 0.07302863 | 0.0730248 | -0.007772669 |  | 0.1099519 | 0.07344085 | -0.007687885 | 0.2450154 | 0.07315241 | -0.008491512 | 0.3735302 | 0.07310283 | -0.00890421
[5 empty] | 0.07216568 | 0.07374782 | -0.007738551 |  | 0.1109312 | 0.07416799 | -0.007687885 | 0.2423675 | 0.07387669 | -0.008491512 | 0.3685377 | 0.07382662 | -0.00890421
[5 empty] | 0.07244424 | 0.07447084 | -0.00698608 |  | 0.1086217 | 0.07489513 | -0.006973243 | 0.2401886 | 0.07460097 | -0.007923742 | 0.3732623 | 0.07455041 | -0.00854608
[5 empty] | 0.07294352 | 0.07519385 | -0.006920731 |  | 0.1105518 | 0.07562226 | -0.006973243 | 0.2372266 | 0.07532525 | -0.007923742 | 0.3673895 | 0.0752742 | -0.00854608
[5 empty] | 0.07143829 | 0.07591687 | -0.006911694 |  | 0.1111162 | 0.0763494 | -0.006973243 | 0.2384431 | 0.07604953 | -0.007923742 | 0.3724547 | 0.07599799 | -0.00854608
[5 empty] | 0.07186278 | 0.07663989 | -0.006901961 |  | 0.1105762 | 0.07707654 | -0.006973243 | 0.2362979 | 0.07677381 | -0.007923742 | 0.3657733 | 0.07672178 | -0.00854608
[5 empty] | 0.07234502 | 0.07736291 | -0.006144186 |  | 0.1089376 | 0.07780368 | -0.006290484 | 0.2430286 | 0.07749809 | -0.007397369 | 0.3747743 | 0.07744557 | -0.007971537
[5 empty] | 0.07195503 | 0.07808593 | -0.006201226 |  | 0.109478 | 0.07853081 | -0.006290484 | 0.2388907 | 0.07822237 | -0.007397369 | 0.369516 | 0.07816936 | -0.007971537
[5 empty] | 0.07179719 | 0.07880894 | -0.006138606 |  | 0.1097768 | 0.07925795 | -0.006290484 | 0.2377495 | 0.07894666 | -0.007397369 | 0.3669225 | 0.07889315 | -0.007971537
[5 empty] | 0.07191085 | 0.07953196 | -0.006139846 |  | 0.1070013 | 0.07998509 | -0.006290484 | 0.2362594 | 0.07967094 | -0.007397369 | 0.3707467 | 0.07961694 | -0.007971537
[5 empty] | 0.070203 | 0.08025498 | -0.005323385 |  | 0.1070313 | 0.08071222 | -0.005424071 | 0.2387574 | 0.08039522 | -0.006688271 | 0.3715995 | 0.08034074 | -0.007298253
[5 empty] | 0.07051832 | 0.080978 | -0.005319662 |  | 0.1077704 | 0.08143936 | -0.005424071 | 0.2347924 | 0.0811195 | -0.006688271 | 0.3674032 | 0.08106453 | -0.007298253
[5 empty] | 0.07112287 | 0.08170101 | -0.00536008 |  | 0.1081124 | 0.0821665 | -0.005424071 | 0.2329602 | 0.08184378 | -0.006688271 | 0.3654897 | 0.08178832 | -0.007298253
[5 empty] | 0.07116483 | 0.08242403 | -0.005276586 |  | 0.1069113 | 0.08289364 | -0.005424071 | 0.2371825 | 0.08256806 | -0.006688271 | 0.3667092 | 0.08251211 | -0.007298253
[5 empty] | 0.06996791 | 0.08314705 | -0.004464253 |  | 0.1074572 | 0.08362077 | -0.004458454 | 0.2381991 | 0.08329234 | -0.005860475 | 0.3655981 | 0.0832359 | -0.006674277
[5 empty] | 0.07034335 | 0.08387007 | -0.004458879 |  | 0.1082494 | 0.08434791 | -0.004458454 | 0.2322795 | 0.08401662 | -0.005860475 | 0.3565077 | 0.08395969 | -0.006674277
[5 empty] | 0.06897976 | 0.08459309 | -0.004522475 |  | 0.1050107 | 0.08507505 | -0.004458454 | 0.2364533 | 0.08474091 | -0.005860475 | 0.3620829 | 0.08468348 | -0.006674277
[5 empty] | 0.07001096 | 0.0853161 | -0.004480376 |  | 0.1067598 | 0.08580218 | -0.004458454 | 0.2317567 | 0.08546519 | -0.005860475 | 0.3596388 | 0.08540727 | -0.006674277
[5 empty] | 0.06890297 | 0.08603912 | -0.00327295 |  | 0.1070304 | 0.08652932 | -0.003384396 | 0.2297832 | 0.08618947 | -0.004514258 | 0.360054 | 0.08613106 | -0.005244808
[5 empty] | 0.06880594 | 0.08676214 | -0.003268723 |  | 0.1048218 | 0.08725646 | -0.003384396 | 0.2344502 | 0.08691375 | -0.004514258 | 0.3548755 | 0.08685485 | -0.005244808
[5 empty] | 0.06952649 | 0.08748516 | -0.00327425 |  | 0.1043739 | 0.0879836 | -0.003384396 | 0.2329306 | 0.08763803 | -0.004514258 | 0.3524459 | 0.08757864 | -0.005244808
[5 empty] | 0.06830397 | 0.08820818 | -0.003270349 |  | 0.1034776 | 0.08871073 | -0.003384396 | 0.2321032 | 0.08836231 | -0.004514258 | 0.3586823 | 0.08830243 | -0.005244808
[5 empty] | 0.06810872 | 0.08893119 | -0.00176657 |  | 0.1030491 | 0.08943787 | -0.001873373 | 0.2312092 | 0.08908659 | -0.002554508 | 0.3535561 | 0.08902622 | -0.002956588
[5 empty] | 0.06903166 | 0.08965421 | -0.001739257 |  | 0.1051816 | 0.09016501 | -0.001873373 | 0.2299122 | 0.08981087 | -0.002554508 | 0.3558157 | 0.08975001 | -0.002956588
[5 empty] | 0.06879975 | 0.09037723 | -0.00175764 |  | 0.1040027 | 0.09089214 | -0.001873373 | 0.2272757 | 0.09053516 | -0.002554508 | 0.3514173 | 0.0904738 | -0.002956588
[5 empty] | 0.06859172 | 0.09110025 | -0.001750287 |  | 0.1042444 | 0.09161928 | -0.001873373 | 0.2289573 | 0.09125944 | -0.002554508 | 0.3474257 | 0.09119759 | -0.002956588
[5 empty] | 0.06794248 | 0.09182326 | 3.500357e-05 |  | 0.1029476 | 0.09234642 | -0.0001463148 | 0.2272717 | 0.09198372 | -0.000145333 | 0.3433059 | 0.09192138 | -0.000178546
[5 empty] | 0.06728279 | 0.09254628 | 3.481042e-05 |  | 0.1011478 | 0.09307356 | -0.0001463148 | 0.2271522 | 0.092708 | -0.000145333 | 0.3506371 | 0.09264517 | -0.000178546
[5 empty] | 0.06766582 | 0.0932693 | 3.502816e-05 |  | 0.1024062 | 0.09380069 | -0.0001463148 | 0.2265739 | 0.09343228 | -0.000145333 | 0.3494066 | 0.09336896 | -0.000178546
[5 empty] | 0.06655279 | 0.09399232 | 3.491929e-05 |  | 0.1013505 | 0.09452783 | -0.0001463148 | 0.2201424 | 0.09415656 | -0.000145333 | 0.3386734 | 0.09409275 | -0.000178546
[5 empty] | 0.06552181 | 0.09471534 | 0.002043781 |  | 0.101099 | 0.09525497 | 0.001804216 | 0.2185703 | 0.09488084 | 0.002499179 | 0.3470545 | 0.09481654 | 0.002886639
[5 empty] | 0.06626651 | 0.09543835 | 0.002007921 |  | 0.1021436 | 0.0959821 | 0.001804216 | 0.2223433 | 0.09560512 | 0.002499179 | 0.3412775 | 0.09554033 | 0.002886639
[5 empty] | 0.06623526 | 0.09616137 | 0.002033651 |  | 0.1005997 | 0.09670924 | 0.001804216 | 0.220999 | 0.09632941 | 0.002499179 | 0.3412505 | 0.09626412 | 0.002886639
[5 empty] | 0.06551204 | 0.09688439 | 0.002025345 |  | 0.1001757 | 0.09743638 | 0.003895103 | 0.2224717 | 0.09705369 | 0.002499179 | 0.3431755 | 0.09698791 | 0.002886639
[5 empty] | 0.06563082 | 0.09760741 | 0.004238733 |  | 0.0987129 | 0.09816352 | 0.003895103 | 0.21832 | 0.09777797 | 0.005261148 | 0.3395383 | 0.0977117 | 0.00593132
[5 empty] | 0.06461848 | 0.09833042 | 0.004215186 |  | 0.09972226 | 0.09889065 | 0.003895103 | 0.2171028 | 0.09850225 | 0.005261148 | 0.3383994 | 0.0984355 | 0.00593132
[5 empty] | 0.06441899 | 0.09905344 | 0.004218971 |  | 0.09936748 | 0.09961779 | 0.003895103 | 0.2182903 | 0.09922653 | 0.005261148 | 0.3298823 | 0.09915929 | 0.00593132
[5 empty] | 0.06492345 | 0.09977646 | 0.00417356 |  | 0.09835768 | 0.1003449 | 0.003895103 | 0.2186917 | 0.09995081 | 0.005261148 | 0.3381551 | 0.09988308 | 0.00593132
[5 empty] | 0.06341752 | 0.1004995 | 0.00645118 |  | 0.09781779 | 0.1010721 | 0.006207277 | 0.2180038 | 0.1006751 | 0.007927696 | 0.3297764 | 0.1006069 | 0.008935062
[5 empty] | 0.06314759 | 0.1012225 | 0.006459598 |  | 0.09871551 | 0.1017992 | 0.006207277 | 0.2153318 | 0.1013994 | 0.007927696 | 0.3331701 | 0.1013307 | 0.008935062
[5 empty] | 0.06290073 | 0.1019455 | 0.006420744 |  | 0.09593725 | 0.1025263 | 0.006207277 | 0.214102 | 0.1021237 | 0.007927696 | 0.3291685 | 0.1020544 | 0.008935062
[5 empty] | 0.06280775 | 0.1026685 | 0.006499101 |  | 0.09622936 | 0.1032535 | 0.00917896 | 0.212027 | 0.1028479 | 0.007927696 | 0.3325447 | 0.1027782 | 0.008935062
[5 empty] | 0.06401859 | 0.1033915 | 0.009650872 |  | 0.09570774 | 0.1039806 | 0.00917896 | 0.2125451 | 0.1035722 | 0.01118574 | 0.3268975 | 0.103502 | 0.01228093
[5 empty] | 0.06198951 | 0.1041146 | 0.009597096 |  | 0.09716527 | 0.1047078 | 0.00917896 | 0.2114984 | 0.1042965 | 0.01118574 | 0.3221758 | 0.1042258 | 0.01228093
[5 empty] | 0.06176753 | 0.1048376 | 0.009538518 |  | 0.09682058 | 0.1054349 | 0.00917896 | 0.2097634 | 0.1050208 | 0.01118574 | 0.3278318 | 0.1049496 | 0.01228093
[5 empty] | 0.06226158 | 0.1055606 | 0.009580771 |  | 0.09442917 | 0.106162 | 0.00917896 | 0.2091394 | 0.1057451 | 0.01118574 | 0.3200717 | 0.1056734 | 0.01228093
[5 empty] | 0.06143036 | 0.1062836 | 0.01312442 |  | 0.09330596 | 0.1068892 | 0.01268721 | 0.2091559 | 0.1064693 | 0.01468814 | 0.3244865 | 0.1063972 | 0.0157163
[5 empty] | 0.06092294 | 0.1070066 | 0.01316629 |  | 0.09331158 | 0.1076163 | 0.01268721 | 0.2075651 | 0.1071936 | 0.01468814 | 0.3224475 | 0.107121 | 0.0157163
[5 empty] | 0.06195878 | 0.1077297 | 0.0131519 |  | 0.09235342 | 0.1083434 | 0.01268721 | 0.2066218 | 0.1079179 | 0.01468814 | 0.3168435 | 0.1078448 | 0.0157163
[5 empty] | 0.06089857 | 0.1084527 | 0.01298572 |  | 0.09304945 | 0.1090706 | 0.01268721 | 0.2069977 | 0.1086422 | 0.01468814 | 0.3186855 | 0.1085686 | 0.0157163
[5 empty] | 0.06022651 | 0.1091757 | 0.01699335 |  | 0.09208546 | 0.1097977 | 0.01655211 | 0.2072706 | 0.1093665 | 0.0183856 | 0.313412 | 0.1092924 | 0.01969579
[5 empty] | 0.06084361 | 0.1098987 | 0.01719855 |  | 0.09379492 | 0.1105248 | 0.01655211 | 0.2052915 | 0.1100907 | 0.0183856 | 0.3078381 | 0.1100161 | 0.01969579
[5 empty] | 0.05954094 | 0.1106217 | 0.01719171 |  | 0.09321112 | 0.111252 | 0.01655211 | 0.1993547 | 0.110815 | 0.0183856 | 0.315963 | 0.1107399 | 0.01969579
[5 empty] | 0.06108876 | 0.1113447 | 0.01719513 |  | 0.09232441 | 0.1119791 | 0.01655211 | 0.2040305 | 0.1115393 | 0.0183856 | 0.3107831 | 0.1114637 | 0.01969579
[5 empty] | 0.06028504 | 0.1120678 | 0.0210031 |  | 0.09214207 | 0.1127063 | 0.02053559 | 0.1988202 | 0.1122636 | 0.02197771 | 0.3131481 | 0.1121875 | 0.02297025
[5 empty] | 0.05971464 | 0.1127908 | 0.02059956 |  | 0.09027723 | 0.1134334 | 0.02053559 | 0.199176 | 0.1129879 | 0.02197771 | 0.3079413 | 0.1129113 | 0.02297025
[5 empty] | 0.06032136 | 0.1135138 | 0.02078677 |  | 0.08928934 | 0.1141605 | 0.02053559 | 0.1998312 | 0.1137122 | 0.02197771 | 0.3037382 | 0.1136351 | 0.02297025
[5 empty] | 0.06008766 | 0.1142368 | 0.02086998 |  | 0.08890639527 | 0.1148877 | 0.02053559 | 0.1957054 | 0.1144364 | 0.02197771 | 0.3100959 | 0.1143589 | 0.02297025
[5 empty] | 0.059819 | 0.1149598 | 0.02420911 |  | 0.09013293 | 0.1156148 | 0.02401451 | 0.1964523 | 0.1151607 | 0.02531092 | 0.3008284 | 0.1150827 | 0.02651926
[5 empty] | 0.05804741 | 0.1156829 | 0.0238913 |  | 0.08910542 | 0.1163419 | 0.02401451 | 0.1992719 | 0.115885 | 0.02531092 | 0.3024404 | 0.1158065 | 0.02651926
[5 empty] | 0.05907521 | 0.1164059 | 0.02415855 |  | 0.09035469 | 0.1170691 | 0.02401451 | 0.1939837 | 0.1166093 | 0.02531092 | 0.3070275 | 0.1165303 | 0.02651926
[5 empty] | 0.05782713 | 0.1171289 | 0.02406946 |  | 0.08848654 | 0.1177962 | 0.02401451 | 0.1976964 | 0.1173336 | 0.02531092 | 0.3049797 | 0.117254 | 0.02651926
[5 empty] | 0.05800294 | 0.1178519 | 0.02658108 |  | 0.08961361 | 0.1185234 | 0.02668783 | 0.1920918 | 0.1180578 | 0.0278749 | 0.3050934 | 0.1179778 | 0.02875503
[5 empty] | 0.0585331 | 0.1185749 | 0.02680384 |  | 0.08801255 | 0.1192505 | 0.02668783 | 0.1942935 | 0.1187821 | 0.0278749 | 0.3021376 | 0.1187016 | 0.02875503
[5 empty] | 0.05857539 | 0.1192979 | 0.026777 |  | 0.0874748 | 0.1199776 | 0.02668783 | 0.1943338 | 0.1195064 | 0.0278749 | 0.2977773 | 0.1194254 | 0.02875503
[5 empty] | 0.05849099 | 0.120021 | 0.02709638 |  | 0.08684963 | 0.1207048 | 0.02668783 | 0.1904024 | 0.1202307 | 0.0278749 | 0.2970098 | 0.1201492 | 0.03090474
[5 empty] | 0.05812128 | 0.120744 | 0.02881989 |  | 0.08693724 | 0.1214319 | 0.02827006 | 0.1923228 | 0.120955 | 0.02963454 | 0.2977407 | 0.120873 | 0.03090474
[5 empty] | 0.05838976 | 0.121467 | 0.02888898 |  | 0.08679034 | 0.122159 | 0.02827006 | 0.1945812 | 0.1216792 | 0.02963454 | 0.3024111 | 0.1215968 | 0.03090474
[5 empty] | 0.0569493 | 0.12219 | 0.02889761 |  | 0.08735944 | 0.1228862 | 0.02827006 | 0.1924213 | 0.1224035 | 0.02963454 | 0.3020419 | 0.1223206 | 0.03090474
[5 empty] | 0.05797652 | 0.122913 | 0.0284975 |  | 0.08726816 | 0.1236133 | 0.02827006 | 0.1904388 | 0.1231278 | 0.02963454 | 0.3012937 | 0.1230444 | 0.03090474
[5 empty] | 0.05726316 | 0.123636 | 0.03065134 |  | 0.08852256 | 0.1243405 | 0.02994663 | 0.1897605 | 0.1238521 | 0.03167541 | 0.2916596 | 0.1237682 | 0.03274574
[5 empty] | 0.05781121 | 0.1243591 | 0.0305902 |  | 0.08733616 | 0.1250676 | 0.02994663 | 0.1896323 | 0.1245764 | 0.03167541 | 0.2981801 | 0.1244919 | 0.03274574
[5 empty] | 0.0578648 | 0.1250821 | 0.03067886 |  | 0.08619563 | 0.1257947 | 0.02994663 | 0.1893039 | 0.1253007 | 0.03167541 | 0.2932626 | 0.1252157 | 0.03274574
[5 empty] | 0.05712321 | 0.1258051 | 0.0307186 |  | 0.08687751 | 0.1265219 | 0.02994663 | 0.1923821 | 0.1260249 | 0.03167541 | 0.2982575 | 0.1259395 | 0.03274574
[5 empty] | 0.05696436 | 0.1265281 | 0.03231383 |  | 0.08564942 | 0.127249 | 0.03195033 | 0.1893432 | 0.1267492 | 0.03348342 | 0.2959187 | 0.1266633 | 0.03418447
[5 empty] | 0.05632427 | 0.1272511 | 0.03214002 |  | 0.08708493 | 0.1279761 | 0.03195033 | 0.1905934 | 0.1274735 | 0.03348342 | 0.2899058 | 0.1273871 | 0.03418447
[5 empty] | 0.05616207 | 0.1279742 | 0.03246834 |  | 0.0859608 | 0.1287033 | 0.03195033 | 0.1869661 | 0.1281978 | 0.03348342 | 0.2969758 | 0.1281109 | 0.03418447
[5 empty] | 0.05672589 | 0.1286972 | 0.03245546 |  | 0.0867191 | 0.1294304 | 0.03195033 | 0.1882984 | 0.1289221 | 0.03348342 | 0.2951112 | 0.1288347 | 0.03418447
[5 empty] | 0.05661995 | 0.1294202 | 0.032922 |  | 0.08659673 | 0.1301576 | 0.03361272 | 0.1884523 | 0.1296463 | 0.03514796 | 0.2951023 | 0.1295585 | 0.03540783
[5 empty] | 0.05614761 | 0.1301432 | 0.0328391 |  | 0.0857871 | 0.1308847 | 0.03361272 | 0.1890208 | 0.1303706 | 0.03514796 | 0.2907319 | 0.1302823 | 0.03540783
[5 empty] | 0.05639153 | 0.1308662 | 0.03317734 |  | 0.08437418 | 0.1316118 | 0.03361272 | 0.1854118 | 0.1310949 | 0.03514796 | 0.2883824 | 0.1310061 | 0.03540783
[5 empty] | 0.05567816 | 0.1315892 | 0.03328345 |  | 0.08551361 | 0.132339 | 0.03361272 | 0.1847887 | 0.1318192 | 0.03514796 | 0.2904219 | 0.1317299 | 0.03540783
[5 empty] | 0.05625404 | 0.1323123 | 0.03474758 |  | 0.08407364 | 0.1330661 | 0.03464021 | 0.1840435 | 0.1325435 | 0.03653102 | 0.2848792 | 0.1324536 | 0.03699461
[5 empty] | 0.05601132 | 0.1330353 | 0.03450411 |  | 0.08535693 | 0.1337932 | 0.03464021 | 0.1873521 | 0.1332677 | 0.03653102 | 0.2936839 | 0.1331774 | 0.03699461
[5 empty] | 0.05580719 | 0.1337583 | 0.03496671 |  | 0.08476819 | 0.1345204 | 0.03464021 | 0.1840749 | 0.133992 | 0.03653102 | 0.2928131 | 0.1339012 | 0.03699461
[5 empty] | 0.05528323 | 0.1344813 | 0.03505019 |  | 0.08611467 | 0.1352475 | 0.03464021 | 0.183674 | 0.1347163 | 0.03653102 | 0.2908369 | 0.134625 | 0.03699461
[5 empty] | 0.05613775 | 0.1352043 | 0.03620031 |  | 0.08376157 | 0.1359746 | 0.03560857 | 0.1847327 | 0.1354406 | 0.03746529 | 0.2859328 | 0.1353488 | 0.03826325
[5 empty] | 0.05518031 | 0.1359274 | 0.03604063 |  | 0.0847571 | 0.1367018 | 0.03560857 | 0.1846642 | 0.1361649 | 0.03746529 | 0.2845481 | 0.1360726 | 0.03826325
[5 empty] | 0.05485088 | 0.1366504 | 0.03595716 |  | 0.08495169 | 0.1374289 | 0.03560857 | 0.1870607 | 0.1368892 | 0.03746529 | 0.2832976 | 0.1367964 | 0.03826325
[5 empty] | 0.05565872 | 0.1373734 | 0.03647249 |  | 0.08409221 | 0.1381561 | 0.03560857 | 0.1845773 | 0.1376134 | 0.03746529 | 0.2894725 | 0.1375202 | 0.03826325
[5 empty] | 0.05491466 | 0.1380964 | 0.03665846 |  | 0.08351068 | 0.1388832 | 0.03696702 | 0.186403 | 0.1383377 | 0.03845739 | 0.2896678 | 0.138244 | 0.03881262
[5 empty] | 0.05563035 | 0.1388194 | 0.03629591 |  | 0.08421354 | 0.1396103 | 0.03696702 | 0.1829549 | 0.139062 | 0.03845739 | 0.2899457 | 0.1389678 | 0.03881262
[5 empty] | 0.05525532 | 0.1395424 | 0.03693679 |  | 0.08406597 | 0.1403375 | 0.03696702 | 0.186391 | 0.1397863 | 0.03845739 | 0.281154 | 0.1396915 | 0.03881262
[5 empty] | 0.05490368 | 0.1402655 | 0.03631788 |  | 0.08434356 | 0.1410646 | 0.03696702 | 0.184759 | 0.1405106 | 0.03845739 | 0.2886668 | 0.1404153 | 0.03881262
[5 empty] | 0.05570441 | 0.1409885 | 0.03713894 |  | 0.08412123 | 0.1417917 | 0.03743624 | 0.1856245 | 0.1412348 | 0.03868726 | 0.2865788 | 0.1411391 | 0.03985484
[5 empty] | 0.05528084 | 0.1417115 | 0.03697538 |  | 0.08401628 | 0.1425189 | 0.03743624 | 0.1844046 | 0.1419591 | 0.03868726 | 0.2831888 | 0.1418629 | 0.03985484
[5 empty] | 0.05516963 | 0.1424345 | 0.03744003 |  | 0.08510087 | 0.143246 | 0.03743624 | 0.1815362 | 0.1426834 | 0.03868726 | 0.2847007 | 0.1425867 | 0.03985484
[5 empty] | 0.05442079 | 0.1431575 | 0.03753877 |  | 0.08383804 | 0.1439732 | 0.03731819 | 0.1826032 | 0.1434077 | 0.03886294 | 0.2895097 | 0.1433105 | 0.03994054
[5 empty] | 0.05599477 | 0.1438805 | 0.0375275 |  | 0.08450221 | 0.1447003 | 0.03731819 | 0.1866025 | 0.144132 | 0.03886294 | 0.2806157 | 0.1440343 | 0.03994054