## 1
Общество с ограниченной ответственностью "Инженерная геология" (ООО "ИнжГео") | [10 empty] | Общество с ограниченной ответственностью "Инженерная геология" (ООО "ИнжГео")
Юр. адрес: 117279, г. Москва, ул. Миклухо-Маклая, 36 а, этаж 5, пом. XXIII к. 76-84 | [10 empty] | Юр. адрес: 117279, г. Москва, ул. Миклухо-Маклая, 36 а, этаж 5, пом. XXIII к. 76-84 | [8 empty] | нагр |  |  | X0 | Y0 | R |  | нагр |  |  |  | X0 | Y0 | R | нагр |  |  |  | X0 | Y0 | R |  | нагр |  |  |  | X0 | Y0 | R
Телефон/факс +7 (495) 132-30-00, Адрес электронной почты inbox@inj-geo.ru | [10 empty] | Телефон/факс +7 (495) 132-30-00, Адрес электронной почты inbox@inj-geo.ru | [12 empty] | 0 | [7 empty] | 0 | [6 empty] | 0 | [7 empty] | 0
[20 empty] | девиатор | [6 empty] | девиатор | [6 empty] | девиатор | [7 empty] | девиатор
Испытательная лаборатория ООО «ИнжГео» | [10 empty] | Испытательная лаборатория ООО «ИнжГео» | [8 empty] | x0 | Угол | X | Y |  |  |  | x0 |  | Угол | X | Y |  |  | x0 |  | Угол | X | Y |  |  |  | x0 |  | Угол | X | Y
Адрес места осуществления деятельности лаборатории: г. Москва, просп. Вернадского, д. 51, стр. 1 | [10 empty] | Адрес места осуществления деятельности лаборатории: г. Москва, просп. Вернадского, д. 51, стр. 1 | [9 empty] | 0 | [7 empty] | 0 | [6 empty] | 0 | [7 empty] | 0
Телефон +7(910)4557682, E-mail: slg85@mail.ru | [10 empty] | Телефон +7(910)4557682, E-mail: slg85@mail.ru | [9 empty] | 5 | [7 empty] | 5 | [6 empty] | 5 | [7 empty] | 5
[21 empty] | 10 | [7 empty] | 10 | [6 empty] | 10 | [7 empty] | 10
Протокол испытаний № 13-63/27 от 25-11-2022 | [20 empty] | 15 | [7 empty] | 15 | [6 empty] | 15 | [7 empty] | 15
Наименование и адрес заказчика: ООО Регионстрой | [20 empty] | 20 | [7 empty] | 20 | [6 empty] | 20 | [7 empty] | 20
Наименование объекта: Переход трубопровода через р. Енисей | [20 empty] | 25 | [7 empty] | 25 | [6 empty] | 25 | [7 empty] | 25
Наименование используемого метода/методики: ГОСТ 12248.4-2020 | [20 empty] | 30 | [7 empty] | 30 | [6 empty] | 30 | [7 empty] | 30
Условия проведения испытания: температура окружающей среды (18 - 25)0С, влажность воздуха (40 - 75)% | [20 empty] | 35 | [7 empty] | 35 | [6 empty] | 35 | [7 empty] | 35
Дата получение объекта подлежащего испытаниям: 29.10.2022 | [20 empty] | 40 | [7 empty] | 40 | [6 empty] | 40 | [7 empty] | 40
Дата испытания: 25.10.2022-19.11.2027 | [20 empty] | 45 | [7 empty] | 45 | [6 empty] | 45 | [7 empty] | 45
Испытание грунтов методом трехосного сжатия | [10 empty] | Испытание грунтов методом трехосного сжатия | [9 empty] | 50 | [7 empty] | 50 | [6 empty] | 50 | [7 empty] | 50
Лабораторный номер: |  | 1062 | [5 empty] | We, % = | 0.322602453 |  | Лабораторный номер: | [6 empty] | We, % = |  |  | 55 | [7 empty] | 55 | [6 empty] | 55 | [7 empty] | 55
Номер скважины: |  | BH-087 | [5 empty] | ρ, г/см3 = | 1.9 |  | Номер скважины: | [6 empty] | ρ, г/см3 = |  |  | 60 | [7 empty] | 60 | [6 empty] | 60 | [7 empty] | 60
Глубина отбора, м: |  | 2.7 | [5 empty] | ρs, г/см3 = | 2.71 |  | Глубина отбора, м: | [6 empty] | ρs, г/см3 = |  |  | 65 | [7 empty] | 65 | [6 empty] | 65 | [7 empty] | 65
Наименование грунта: |  | Суглинок, после оттаивания текучепластичный, легкий песчанистый | [5 empty] | e, д.е. = | 1.1 |  | Наименование грунта: | [6 empty] | e, д.е. = |  |  | 70 | [7 empty] | 70 | [6 empty] | 70 | [7 empty] | 70
Схема проведения опыта: |  | КД | [5 empty] | IL, д.е. = | 0.927 |  | Схема проведения опыта: | [6 empty] | IL, д.е. = |  |  | 75 | [7 empty] | 75 | [6 empty] | 75 | [7 empty] | 75
Результаты испытаний | [10 empty] | Результаты испытаний | [9 empty] | 80 | [7 empty] | 80 | [6 empty] | 80 | [7 empty] | 80
[21 empty] | 85 | [7 empty] | 85 | [6 empty] | 85 | [7 empty] | 85
[21 empty] | 90 | [7 empty] | 90 | [6 empty] | 90 | [7 empty] | 90
[21 empty] | 95 | [7 empty] | 95 | [6 empty] | 95 | [7 empty] | 95
[21 empty] | 100 | [7 empty] | 100 | [6 empty] | 100 | [7 empty] | 100
[21 empty] | 105 | [7 empty] | 105 | [6 empty] | 105 | [7 empty] | 105
[21 empty] | 110 | [7 empty] | 110 | [6 empty] | 110 | [7 empty] | 110
[21 empty] | 115 | [7 empty] | 115 | [6 empty] | 115 | [7 empty] | 115
[21 empty] | 120 | [7 empty] | 120 | [6 empty] | 120 | [7 empty] | 120
[21 empty] | 125 | [7 empty] | 125 | [6 empty] | 125 | [7 empty] | 125
[21 empty] | 130 | [7 empty] | 130 | [6 empty] | 130 | [7 empty] | 130
[21 empty] | 135 | [7 empty] | 135 | [6 empty] | 135 | [7 empty] | 135
[21 empty] | 140 | [7 empty] | 140 | [6 empty] | 140 | [7 empty] | 140
[21 empty] | 145 | [7 empty] | 145 | [6 empty] | 145 | [7 empty] | 145
[21 empty] | 150 | [7 empty] | 150 | [6 empty] | 150 | [7 empty] | 150
[21 empty] | 155 | [7 empty] | 155 | [6 empty] | 155 | [7 empty] | 155
[21 empty] | 160 | [7 empty] | 160 | [6 empty] | 160 | [7 empty] | 160
[21 empty] | 165 | [7 empty] | 165 | [6 empty] | 165 | [7 empty] | 165
[21 empty] | 170 | [7 empty] | 170 | [6 empty] | 170 | [7 empty] | 170
[21 empty] | 175 | [7 empty] | 175 | [6 empty] | 175 | [7 empty] | 175
[21 empty] | 180 | [7 empty] | 180 | [6 empty] | 180 | [7 empty] | 180
[13 empty] | Давление в камере, Мпа σ3 | Вертикальная нагрузка, Мпа σ1 | Поровое давление, Мпа u
[13 empty] | 0.05 | 0.1702862 |  |  |  |  | 1 | [6 empty] | σ3,кПа | σ1,кПа | u, кПа |  |  |  | 4
[13 empty] | 0.15 | 0.4166775 | [26 empty] | δ3, Мпа | δ1-δ3, МПа | δ1, МПа | δ1, КПа
[13 empty] | 0.25 | 0.6630688 | [20 empty] | С, МПа:
φ, град:
E, Мпа
[26 empty] | x | 0
[26 empty] | y |  |  |  | С, кПа | φ,°
Эффективные значения угла внутреннего трения и удельного сцепления ϕ', С'
[13 empty] | ϕ', град. = | 25
[13 empty] | С', МПа = | 0.015
|  | K0, д.е. | 0.5773817 | Эффективное напряжение, Мпа: |  |  |  |  | 0.02886909
|  | Модуль деформации E0, МПа: |  | Точки нахождения модуля Е0, Мпа (полное напряжение): |  |  |  |  | 0.02886909 | 0.04619054
|  | Модуль деформации E50, МПа: |  | qmax Давление при разрушении образца, Мпа (девиатор): |  |  |  |  | 0.07423479
|  | Коэф. Поперечной деформации, ϑ: |  | 0,5 qmax, Мпа (девиатор): |  |  |  |  | 0.0371174
| Начальник исп. лаборатории: | [6 empty] | Семиколенова Л.Г. |  |  |  |  | Начальник исп. лаборатории: |  |  |  |  | Семиколенова Л.Г.
Лист 1 , всего листов 2 | [11 empty] | Лист 2 , всего листов 2
Частичное воспроизведение протокола испытаний без письменного разрешения ООО «ИнжГео» ЗАПРЕЩАЕТСЯ | [11 empty] | Частичное воспроизведение протокола испытаний без письменного разрешения ООО «ИнжГео» ЗАПРЕЩАЕТСЯ
E0 |  |  | E50 |  | Деформация |  |  |  | Первая прочность |  |  | Вторая прочность |  |  | Третья прочность
devE0 | epsE0 |  | dev50 | epsE50 | dev | eps | ev |  | dev1 | eps1 | ev1 | dev1 | eps1 | ev2 | dev1 | eps1 | ev3
0.01732145 | 0.0004945481 |  | 0.0371174 | 0.001483644 | 0 | 0 | 0.0002527778 |  | 0 | 0 | 0.0004928022 | 0 | 0 | 0.0003400891 | 0 | 0 | -0.0004198793
[5 empty] | 0.01732145 | 0.0004945481 | 0.0002528283 |  | 0.03 | 0.0008565358 | 0.0004928022 | 0.05466889 | 0.0005534971 | 0.0003400891 | 0.1094632 | 0.0005787603 | -0.0004198793
Секущая модуля Е0 |  |  | Линия Q max |  | 0.0371174 | 0.001483644 | 0.0002527778 |  | 0.04523825 | 0.001461862 | 0.0004928022 | 0.1201167 | 0.001488852 | 0.0003400891 | 0.2065344 | 0.001528801 | -0.0004198793
| 0 |  |  | 0 | 0.0397015 | 0.002206791 | -0.002537875 |  | 0.0601431 | 0.00240402 | -0.002303855 | 0.1333387 | 0.00188999 | -0.002810597 | 0.218534 | 0.002135119 | -0.003825384
[5 empty] | 0.04213963 | 0.002942388 | -0.002537875 |  | 0.06293721 | 0.002923723 | -0.002303855 | 0.1473958 | 0.002977705 | -0.002810597 | 0.2318468 | 0.002846825 | -0.003825384
[5 empty] | 0.0444271 | 0.003677985 | -0.002537621 |  | 0.06664969 | 0.003654654 | -0.002303855 | 0.1563427 | 0.003722131 | -0.002810597 | 0.2442088 | 0.003558532 | -0.003825384
|  |  | Линия 0,5 Q max |  | 0.04656437 | 0.004413582 | -0.002537621 |  | 0.07013872 | 0.004385585 | -0.002303855 | 0.1648102 | 0.004466557 | -0.002810597 | 0.2558482 | 0.004270238 | -0.003825384
|  |  |  | 0 | 0.04854315 | 0.005149179 | -0.003160834 |  | 0.07344732 | 0.005116516 | -0.002647143 | 0.1726597 | 0.005210983 | -0.002737715 | 0.266547 | 0.004981944 | -0.003809946
[5 empty] | 0.05039326 | 0.005884776 | -0.003160834 |  | 0.07652116 | 0.005847447 | -0.002647143 | 0.1800675 | 0.005955409 | -0.002737715 | 0.2766452 | 0.005693651 | -0.003809946
[5 empty] | 0.05207375 | 0.006620373 | -0.003160518 |  | 0.07942926 | 0.006578377 | -0.002647143 | 0.1868873 | 0.006699836 | -0.002737715 | 0.2860778 | 0.006405357 | -0.003809946
[5 empty] | 0.05364707 | 0.00735597 | -0.00316115 |  | 0.08215392 | 0.007309308 | -0.002647143 | 0.1933031 | 0.007444262 | -0.002737715 | 0.2946081 | 0.007117063 | -0.003809946
[5 empty] | 0.05508761 | 0.008091568 | -0.003636202 |  | 0.08472908 | 0.008040239 | -0.002910347 | 0.1993717 | 0.008188688 | -0.002606038 | 0.3025358 | 0.00782877 | -0.003778533
Коэфф. Точки |  |  |  |  | 0.05640157 | 0.008827165 | -0.003636202 |  | 0.08708089 | 0.00877117 | -0.002910347 | 0.2048323 | 0.008933114 | -0.002606038 | 0.3098969 | 0.008540476 | -0.003778533
[5 empty] | 0.05761249 | 0.009562762 | -0.003636566 |  | 0.08931111 | 0.009502101 | -0.002910347 | 0.2099828 | 0.00967754 | -0.002606038 | 0.3168403 | 0.009252182 | -0.003778533
[5 empty] | 0.05871862 | 0.01029836 | -0.00363693 |  | 0.09138625 | 0.01023303 | -0.002910347 | 0.2147365 | 0.01042197 | -0.002606038 | 0.3230611 | 0.009963889 | -0.00373363
[5 empty] | 0.0597177 | 0.01103396 | -0.003980468 |  | 0.09327029 | 0.01096396 | -0.003108451 | 0.2190744 | 0.01116639 | -0.002441445 | 0.328645 | 0.0106756 | -0.00373363
[5 empty] | 0.06063398 | 0.01176955 | -0.00398007 |  | 0.0950266 | 0.01169489 | -0.003108451 | 0.222976 | 0.01191082 | -0.002441445 | 0.3337972 | 0.0113873 | -0.00373363
[5 empty] | 0.06146533 | 0.01250515 | -0.003980468 |  | 0.09669207 | 0.01242582 | -0.003108451 | 0.2265701 | 0.01265525 | -0.002441445 | 0.3386707 | 0.01209901 | -0.00373363
[5 empty] | 0.06221837 | 0.01324075 | -0.00398007 |  | 0.09817135 | 0.01315675 | -0.003108451 | 0.229952 | 0.01339967 | -0.002441445 | 0.3430655 | 0.01281071 | -0.00373363
[5 empty] | 0.06289971 | 0.01397634 | -0.004211815 |  | 0.09955944 | 0.01388769 | -0.003250645 | 0.2329129 | 0.0141441 | -0.002272703 | 0.3468346 | 0.01352242 | -0.003676592
[5 empty] | 0.06353446 | 0.01471194 | -0.004211815 |  | 0.1008642 | 0.01461862 | -0.003250645 | 0.2356224 | 0.01488852 | -0.002272703 | 0.3504272 | 0.01423413 | -0.003676592
[5 empty] | 0.06409239 | 0.01544754 | -0.004212237 |  | 0.1020324 | 0.01534955 | -0.003250645 | 0.2380606 | 0.01563295 | -0.002272703 | 0.3537591 | 0.01494583 | -0.003676592
[5 empty] | 0.06458912 | 0.01618314 | -0.004211394 |  | 0.1031164 | 0.01608048 | -0.003250645 | 0.2402457 | 0.01637738 | -0.002272703 | 0.3568039 | 0.01565754 | -0.003676592
[5 empty] | 0.06504994 | 0.01691873 | -0.00435149 |  | 0.1040925 | 0.01681141 | -0.00335024 | 0.2422741 | 0.0171218 | -0.002126351 | 0.3594729 | 0.01636925 | -0.00360952
[5 empty] | 0.06548158 | 0.01765433 | -0.004350185 |  | 0.1049676 | 0.01754234 | -0.00335024 | 0.2439679 | 0.01786623 | -0.002126351 | 0.3619204 | 0.01708095 | -0.00360952
[5 empty] | 0.06588133 | 0.01838993 | -0.00435062 |  | 0.1057795 | 0.01827327 | -0.00335024 | 0.245502 | 0.01861065 | -0.002126351 | 0.3643641 | 0.01779266 | -0.00360952
[5 empty] | 0.06623678 | 0.01912552 | -0.004351055 |  | 0.1065041 | 0.0190042 | -0.00335024 | 0.2468948 | 0.01935508 | -0.002126351 | 0.3664693 | 0.01850436 | -0.00360952
[5 empty] | 0.06656387 | 0.01986112 | -0.004413484 |  | 0.1071953 | 0.01973513 | -0.003419722 | 0.2480057 | 0.02009951 | -0.002030556 | 0.3685767 | 0.01921607 | -0.003535199
[5 empty] | 0.0669266 | 0.02059672 | -0.004413925 |  | 0.1078291 | 0.02046606 | -0.003419722 | 0.249131 | 0.02084393 | -0.002030556 | 0.3704728 | 0.01992778 | -0.003535199
[5 empty] | 0.06723598 | 0.02133231 | -0.004413925 |  | 0.1083806 | 0.02119699 | -0.003419722 | 0.2500101 | 0.02158836 | -0.002030556 | 0.3724386 | 0.02063948 | -0.003535199
[5 empty] | 0.06756563 | 0.02206791 | -0.004413925 |  | 0.1088724 | 0.02192792 | -0.003419722 | 0.2507402 | 0.02233279 | -0.002030556 | 0.3741966 | 0.02135119 | -0.003535199
[5 empty] | 0.06791142 | 0.02280351 | -0.00441184 |  | 0.1094071 | 0.02265886 | -0.003471242 | 0.2515008 | 0.02307721 | -0.002019437 | 0.3762792 | 0.0220629 | -0.003453145
[5 empty] | 0.06823495 | 0.02353911 | -0.004410957 |  | 0.1098165 | 0.02338979 | -0.003471242 | 0.2521321 | 0.02382164 | -0.002019437 | 0.3780903 | 0.0227746 | -0.003453145
[5 empty] | 0.06857146 | 0.0242747 | -0.004410516 |  | 0.1102519 | 0.02412072 | -0.003471242 | 0.2528516 | 0.02456606 | -0.002019437 | 0.3799524 | 0.02348631 | -0.003453145
[5 empty] | 0.06887201 | 0.0250103 | -0.004410516 |  | 0.1106696 | 0.02485165 | -0.003471242 | 0.2534998 | 0.02531049 | -0.002019437 | 0.3819651 | 0.02419802 | -0.003453145
[5 empty] | 0.06918506 | 0.0257459 | -0.004232437 |  | 0.1111025 | 0.02558258 | -0.003515778 | 0.2539563 | 0.02605492 | -0.00219437 | 0.3836843 | 0.02490972 | -0.00328099
[5 empty] | 0.06950069 | 0.02648149 | -0.004233707 |  | 0.1115028 | 0.02631351 | -0.003515778 | 0.254505 | 0.02679934 | -0.00219437 | 0.3856138 | 0.02562143 | -0.00328099
[5 empty] | 0.06981872 | 0.02721709 | -0.004233707 |  | 0.1118386 | 0.02704444 | -0.003515778 | 0.255026 | 0.02754377 | -0.00219437 | 0.387244 | 0.02633313 | -0.00328099
[5 empty] | 0.07008948 | 0.02795269 | -0.004232437 |  | 0.1121913 | 0.02777537 | -0.003555442 | 0.2556422 | 0.0282882 | -0.00219437 | 0.3891456 | 0.02704484 | -0.00328099
[5 empty] | 0.07038183 | 0.02868828 | -0.003895621 |  | 0.112529 | 0.0285063 | -0.003555442 | 0.2561116 | 0.02903262 | -0.002526863 | 0.3908063 | 0.02775655 | -0.002994529
[5 empty] | 0.07063603 | 0.02942388 | -0.00389601 |  | 0.1128685 | 0.02923723 | -0.003555442 | 0.2564756 | 0.02977705 | -0.002526863 | 0.392351 | 0.02846825 | -0.002994529
[5 empty] | 0.07091144 | 0.03015948 | -0.0038964 |  | 0.1131943 | 0.02996816 | -0.003555442 | 0.2568571 | 0.03052147 | -0.002526863 | 0.3939057 | 0.02917996 | -0.002994529
[5 empty] | 0.07116801 | 0.03089508 | -0.00389601 |  | 0.1134904 | 0.03069909 | -0.003555442 | 0.2573391 | 0.0312659 | -0.002526863 | 0.3954687 | 0.02989167 | -0.002994529
[5 empty] | 0.07140538 | 0.03163067 | -0.003464587 |  | 0.1137409 | 0.03143003 | -0.003590889 | 0.2576377 | 0.03201033 | -0.002941871 | 0.3969088 | 0.03060337 | -0.00264759
[5 empty] | 0.07165337 | 0.03236627 | -0.00346424 |  | 0.1140283 | 0.03216096 | -0.003590889 | 0.2580392 | 0.03275475 | -0.002941871 | 0.3982236 | 0.03131508 | -0.00264759
[5 empty] | 0.0718917 | 0.03310187 | -0.003463894 |  | 0.1143039 | 0.03289189 | -0.003590889 | 0.2584636 | 0.03349918 | -0.002941871 | 0.3995401 | 0.03202679 | -0.00264759
[5 empty] | 0.07210999 | 0.03383746 | -0.003463548 |  | 0.1145026 | 0.03362282 | -0.003590889 | 0.2586668 | 0.0342436 | -0.002941871 | 0.4006615 | 0.03273849 | -0.002292572
[5 empty] | 0.0723079 | 0.03457306 | -0.002994125 |  | 0.1147398 | 0.03435375 | -0.003619206 | 0.2589768 | 0.03498803 | -0.003364588 | 0.4018455 | 0.0334502 | -0.002292572
[5 empty] | 0.07251551 | 0.03530866 | -0.002994724 |  | 0.1149834 | 0.03508468 | -0.003619206 | 0.2593951 | 0.03573246 | -0.003364588 | 0.4030254 | 0.0341619 | -0.002292572
[5 empty] | 0.07271237 | 0.03604426 | -0.002994724 |  | 0.1152175 | 0.03581561 | -0.003619206 | 0.2596774 | 0.03647688 | -0.003364588 | 0.404003 | 0.03487361 | -0.002292572
[5 empty] | 0.07286765 | 0.03677985 | -0.002994424 |  | 0.1154094 | 0.03654654 | -0.003619206 | 0.2598246 | 0.03722131 | -0.003364588 | 0.4049721 | 0.03558532 | -0.002292572
[5 empty] | 0.07305228 | 0.03751545 | -0.002551205 |  | 0.1156258 | 0.03727747 | -0.003642519 | 0.2601248 | 0.03796574 | -0.003720408 | 0.4059308 | 0.03629702 | -0.001985647
[5 empty] | 0.07319474 | 0.03825105 | -0.00255146 |  | 0.1158011 | 0.0380084 | -0.003642519 | 0.2604154 | 0.03871016 | -0.003720408 | 0.4068114 | 0.03700873 | -0.001985647
[5 empty] | 0.07333548 | 0.03898664 | -0.00255146 |  | 0.1160187 | 0.03873933 | -0.003642519 | 0.2606975 | 0.03945459 | -0.003720408 | 0.4074144 | 0.03772044 | -0.001985647
[5 empty] | 0.07347429 | 0.03972224 | -0.00255146 |  | 0.1161796 | 0.03947026 | -0.003642519 | 0.2609312 | 0.04019901 | -0.003720408 | 0.4081977 | 0.03843214 | -0.001985647
[5 empty] | 0.07355971 | 0.04045784 | -0.002195532 |  | 0.1163506 | 0.0402012 | -0.003658628 | 0.2611177 | 0.04094344 | -0.003935567 | 0.4088306 | 0.03914385 | -0.001779023
[5 empty] | 0.07369387 | 0.04119343 | -0.002196191 |  | 0.1165157 | 0.04093213 | -0.003658628 | 0.2613814 | 0.04168787 | -0.003935567 | 0.4092447 | 0.03985555 | -0.001779023
[5 empty] | 0.07377405 | 0.04192903 | -0.002195752 |  | 0.1166755 | 0.04166306 | -0.003658628 | 0.2615592 | 0.04243229 | -0.003935567 | 0.4095694 | 0.04056726 | -0.001779023
[5 empty] | 0.07385122 | 0.04266463 | -0.002196191 |  | 0.1168305 | 0.04239399 | -0.003658628 | 0.2618168 | 0.04317672 | -0.003935567 | 0.4098025 | 0.04127897 | -0.001779023
[5 empty] | 0.07389431 | 0.04340023 | -0.001987249 |  | 0.1169644 | 0.04312492 | -0.003666773 | 0.2620325 | 0.04392115 | -0.003954745 | 0.410206 | 0.04199067 | -0.00172294
[5 empty] | 0.07394413 | 0.04413582 | -0.001986653 |  | 0.1170946 | 0.04385585 | -0.003666773 | 0.262166 | 0.04466557 | -0.003954745 | 0.4103505 | 0.04270238 | -0.00172294
[5 empty] | 0.07401073 | 0.04487142 | -0.001987249 |  | 0.117255 | 0.04458678 | -0.003666773 | 0.2623405 | 0.04541 | -0.003954745 | 0.4102924 | 0.04341409 | -0.00172294
[5 empty] | 0.07402184 | 0.04560702 | -0.001987249 |  | 0.1173795 | 0.04531771 | -0.003666773 | 0.2625967 | 0.04615442 | -0.003954745 | 0.410561 | 0.04412579 | -0.00172294
[5 empty] | 0.07403496 | 0.04634261 | -0.00195956 |  | 0.1175542 | 0.04604864 | -0.003645919 | 0.2628933 | 0.04689885 | -0.003863319 | 0.4106939 | 0.0448375 | -0.001739687
[5 empty] | 0.07402653 | 0.04707821 | -0.001959364 |  | 0.1176788 | 0.04677957 | -0.003645919 | 0.2630232 | 0.04764328 | -0.003863319 | 0.4108233 | 0.04554921 | -0.001739687
[5 empty] | 0.07406866 | 0.04781381 | -0.00195956 |  | 0.1178032 | 0.0475105 | -0.003645919 | 0.2632339 | 0.0483877 | -0.003863319 | 0.4108831 | 0.04626091 | -0.001739687
[5 empty] | 0.07406879 | 0.04854941 | -0.001959168 |  | 0.1179438 | 0.04824143 | -0.003526887 | 0.2635249 | 0.04913213 | -0.003697275 | 0.4110054 | 0.04697262 | -0.001775692
[5 empty] | 0.07405783 | 0.049285 | -0.001976215 |  | 0.1181004 | 0.04897237 | -0.003526887 | 0.2636064 | 0.04987655 | -0.003697275 | 0.4111242 | 0.04768432 | -0.001775692
[5 empty] | 0.07407703 | 0.0500206 | -0.001976808 |  | 0.118239 | 0.0497033 | -0.003526887 | 0.2638088 | 0.05062098 | -0.003697275 | 0.4113056 | 0.04839603 | -0.001775692
[5 empty] | 0.07409556 | 0.0507562 | -0.001976412 |  | 0.1183591 | 0.05043423 | -0.003526887 | 0.2640905 | 0.05136541 | -0.003697275 | 0.4114835 | 0.04910774 | -0.001775692
[5 empty] | 0.07409288 | 0.05149179 | -0.00197661 |  | 0.1185447 | 0.05116516 | -0.003526887 | 0.2642854 | 0.05210983 | -0.003697275 | 0.4113933 | 0.04981944 | -0.001775692
[5 empty] | 0.07408964 | 0.05222739 | -0.00200698 |  | 0.1186438 | 0.05189609 | -0.003328038 | 0.2644345 | 0.05285426 | -0.003473487 | 0.411498 | 0.05053115 | -0.001826538
[5 empty] | 0.0741065 | 0.05296299 | -0.002006579 |  | 0.1187909 | 0.05262702 | -0.003328038 | 0.2647031 | 0.05359869 | -0.003473487 | 0.4116653 | 0.05124286 | -0.001826538
[5 empty] | 0.0741332 | 0.05369858 | -0.00200698 |  | 0.1188843 | 0.05335795 | -0.003328038 | 0.264842 | 0.05434311 | -0.003473487 | 0.4117629 | 0.05195456 | -0.001826538
[5 empty] | 0.07412861 | 0.05443418 | -0.00200678 |  | 0.1190419 | 0.05408888 | -0.003328038 | 0.2649753 | 0.05508754 | -0.003212435 | 0.4119232 | 0.05266627 | -0.001826538
[5 empty] | 0.07411339 | 0.05516978 | -0.002044959 |  | 0.1191452 | 0.05481981 | -0.003080962 | 0.2652271 | 0.05583196 | -0.003212435 | 0.4120799 | 0.05337798 | -0.001886554
[5 empty] | 0.07413909 | 0.05590538 | -0.002045368 |  | 0.1192444 | 0.05555074 | -0.003080962 | 0.2653062 | 0.05657639 | -0.003212435 | 0.412167 | 0.05408968 | -0.001886554
[5 empty] | 0.07412336 | 0.05664097 | -0.002045368 |  | 0.1193731 | 0.05628167 | -0.003080962 | 0.2655031 | 0.05732082 | -0.003212435 | 0.4122505 | 0.05480139 | -0.001886554
[5 empty] | 0.07413837 | 0.05737657 | -0.002045368 |  | 0.1194801 | 0.0570126 | -0.003080962 | 0.2656926 | 0.05806524 | -0.003212435 | 0.4121981 | 0.05551309 | -0.001886554
[5 empty] | 0.07415327 | 0.05811217 | -0.002085004 |  | 0.1195651 | 0.05774354 | -0.00281249 | 0.2657081 | 0.05880967 | -0.002931037 | 0.412407 | 0.0562248 | -0.001951731
[5 empty] | 0.0741372 | 0.05884776 | -0.002085213 |  | 0.1196617 | 0.05847447 | -0.00281249 | 0.2659233 | 0.05955409 | -0.002931037 | 0.4122813 | 0.05693651 | -0.001951731
[5 empty] | 0.07414174 | 0.05958336 | -0.002085213 |  | 0.1197694 | 0.0592054 | -0.00281249 | 0.2660051 | 0.06029852 | -0.002931037 | 0.4124832 | 0.05764821 | -0.001951731
[5 empty] | 0.07416694 | 0.06031896 | -0.002084587 |  | 0.119837 | 0.05993633 | -0.002550831 | 0.2662028 | 0.06104295 | -0.002931037 | 0.4125491 | 0.05835992 | -0.001951731
[5 empty] | 0.07417165 | 0.06105455 | -0.002122602 |  | 0.1199662 | 0.06066726 | -0.002550831 | 0.266183 | 0.06178737 | -0.002648236 | 0.4126778 | 0.05907163 | -0.002016169
[5 empty] | 0.07415592 | 0.06179015 | -0.002122602 |  | 0.1200035 | 0.06139819 | -0.002550831 | 0.2662781 | 0.0625318 | -0.002648236 | 0.4126042 | 0.05978333 | -0.002016169
[5 empty] | 0.07418163 | 0.06252575 | -0.00212239 |  | 0.1200846 | 0.06212912 | -0.002550831 | 0.2664879 | 0.06327623 | -0.002648236 | 0.4127921 | 0.06049504 | -0.002016169
[5 empty] | 0.07418701 | 0.06326135 | -0.00212239 |  | 0.1201413 | 0.06286005 | -0.002550831 | 0.2665622 | 0.06402065 | -0.002648236 | 0.4127114 | 0.06120674 | -0.002016169
[5 empty] | 0.07417211 | 0.06399694 | -0.002152852 |  | 0.120173 | 0.06359098 | -0.00232726 | 0.2665836 | 0.06476508 | -0.002381328 | 0.4128923 | 0.06191845 | -0.002075087
[5 empty] | 0.07419883 | 0.06473254 | -0.002152422 |  | 0.1202475 | 0.06432191 | -0.00232726 | 0.2666769 | 0.0655095 | -0.002381328 | 0.4128708 | 0.06263016 | -0.002075087
[5 empty] | 0.07418478 | 0.06546814 | -0.002152852 |  | 0.1202624 | 0.06505284 | -0.00232726 | 0.2666332 | 0.06625393 | -0.002381328 | 0.4129121 | 0.06334186 | -0.002075087
[5 empty] | 0.07420214 | 0.06620373 | -0.002152637 |  | 0.1203024 | 0.06578377 | -0.00232726 | 0.2667022 | 0.06699836 | -0.002381328 | 0.4130162 | 0.06405357 | -0.002075087
[5 empty] | 0.07422007 | 0.06693933 | -0.002168686 |  | 0.1202862 | 0.06651471 | -0.002168846 | 0.2666775 | 0.06774278 | -0.002149563 | 0.4129842 | 0.06476528 | -0.002124161
[5 empty] | 0.07420769 | 0.06767493 | -0.002168903 |  | 0.1203032 | 0.06724564 | -0.002168846 | 0.2666341 | 0.06848721 | -0.002149563 | 0.413015 | 0.06547698 | -0.002124161
[5 empty] | 0.0742166 | 0.06841053 | -0.002168903 |  | 0.1202651 | 0.06797657 | -0.002168846 | 0.2666983 | 0.06923164 | -0.002149563 | 0.4130422 | 0.06618869 | -0.002124161
[5 empty] | 0.07423479 | 0.06914612 | -0.002168903 |  | 0.1202544 | 0.0687075 | -0.002168846 | 0.2665751 | 0.06997606 | -0.002149563 | 0.4131323 | 0.0669004 | -0.002124161
[5 empty] | 0.07426802 | 0.06988172 | -0.002166366 |  | 0.1202543 | 0.06943843 | -0.0020583 | 0.266557 | 0.07072049 | -0.001924202 | 0.4130863 | 0.0676121 | -0.002157384
[5 empty] | 0.07425958 | 0.07061732 | -0.002166366 |  | 0.1202478 | 0.07016936 | -0.0020583 | 0.2664778 | 0.07146491 | -0.001924202 | 0.4131693 | 0.06832381 | -0.002157384
[5 empty] | 0.07426274 | 0.07135291 | -0.002166149 |  | 0.1201843 | 0.07090029 | -0.0020583 | 0.2663384 | 0.07220934 | -0.001924202 | 0.4131162 | 0.06903551 | -0.002157384
[5 empty] | 0.07427745 | 0.07208851 | -0.002165933 |  | 0.1201659 | 0.07163122 | -0.0020583 | 0.266306 | 0.07295377 | -0.001924202 | 0.413126 | 0.06974722 | -0.002157384
[5 empty] | 0.07431396 | 0.07282411 | -0.002127654 |  | 0.1201078 | 0.07236215 | -0.001961505 | 0.2661314 | 0.07369819 | -0.001680667 | 0.4130688 | 0.07045893 | -0.002171528
[5 empty] | 0.07433095 | 0.0735597 | -0.002127441 |  | 0.1201124 | 0.07309308 | -0.001961505 | 0.2659818 | 0.07444262 | -0.001680667 | 0.4130686 | 0.07117063 | -0.002171528
[5 empty] | 0.07432836 | 0.0742953 | -0.002127441 |  | 0.1200436 | 0.07382401 | -0.001961505 | 0.2657748 | 0.07518704 | -0.001680667 | 0.4130558 | 0.07188234 | -0.002171528
[5 empty] | 0.07434739 | 0.0750309 | -0.002127441 |  | 0.1199868 | 0.07455494 | -0.001961505 | 0.2656772 | 0.07593147 | -0.001680667 | 0.4129296 | 0.07259405 | -0.002171528
[5 empty] | 0.07437767 | 0.0757665 | -0.0020563 |  | 0.1199252 | 0.07528588 | -0.001874952 | 0.265482 | 0.0766759 | -0.001425476 | 0.412889 | 0.07330575 | -0.002140262
[5 empty] | 0.07439851 | 0.07650209 | -0.0020563 |  | 0.1198251 | 0.07601681 | -0.001874952 | 0.2652314 | 0.07742032 | -0.001425476 | 0.4128695 | 0.07401746 | -0.002140262
[5 empty] | 0.07442015 | 0.07723769 | -0.002056506 |  | 0.1197884 | 0.07674774 | -0.001874952 | 0.2650507 | 0.07816475 | -0.001425476 | 0.4124756 | 0.07472917 | -0.002140262
[5 empty] | 0.07443221 | 0.07797329 | -0.002056506 |  | 0.1196797 | 0.07747867 | -0.001874952 | 0.264733 | 0.07890918 | -0.001425476 | 0.4124381 | 0.07544087 | -0.002140262
[5 empty] | 0.07446562 | 0.07870888 | -0.001956784 |  | 0.1196009 | 0.0782096 | -0.001798063 | 0.2645279 | 0.0796536 | -0.001163039 | 0.4120964 | 0.07615258 | -0.00204222
[5 empty] | 0.07447899 | 0.07944448 | -0.001956979 |  | 0.1195352 | 0.07894053 | -0.001798063 | 0.2643117 | 0.08039803 | -0.001163039 | 0.4116514 | 0.07686428 | -0.00204222
[5 empty] | 0.07450326 | 0.08018008 | -0.001956784 |  | 0.119466 | 0.07967146 | -0.001798063 | 0.2640851 | 0.08114245 | -0.001163039 | 0.4114357 | 0.07757599 | -0.00204222
[5 empty] | 0.07453838 | 0.08091568 | -0.001956784 |  | 0.1193765 | 0.08040239 | -0.001798063 | 0.2638072 | 0.08188688 | -0.001163039 | 0.4110542 | 0.0782877 | -0.00204222
[5 empty] | 0.07457395 | 0.08165127 | -0.001833115 |  | 0.1192838 | 0.08113332 | -0.001727424 | 0.2633962 | 0.08263131 | -0.0008991835 | 0.4106414 | 0.0789994 | -0.001888993
[5 empty] | 0.07458922 | 0.08238687 | -0.001832932 |  | 0.1191712 | 0.08186425 | -0.001727424 | 0.263101 | 0.08337573 | -0.0008991835 | 0.4100671 | 0.07971111 | -0.001888993
[5 empty] | 0.07463585 | 0.08312247 | -0.001832565 |  | 0.1190559 | 0.08259518 | -0.001727424 | 0.2629219 | 0.08412016 | -0.0008991835 | 0.4097293 | 0.08042282 | -0.001888993
[5 empty] | 0.07465171 | 0.08385806 | -0.001832565 |  | 0.1190056 | 0.08332611 | -0.001727424 | 0.2625293 | 0.08486459 | -0.0008991835 | 0.409168 | 0.08113452 | -0.001888993
[5 empty] | 0.07466777 | 0.08459366 | -0.001688264 |  | 0.1188517 | 0.08405705 | -0.001661316 | 0.2621718 | 0.08560901 | -0.0006385779 | 0.408649 | 0.08184623 | -0.001688451
[5 empty] | 0.07468397 | 0.08532926 | -0.001688433 |  | 0.1187463 | 0.08478798 | -0.001661316 | 0.2618498 | 0.08635344 | -0.0006385779 | 0.40824 | 0.08255793 | -0.001688451
[5 empty] | 0.07472096 | 0.08606485 | -0.001688264 |  | 0.118639 | 0.08551891 | -0.001661316 | 0.2615229 | 0.08709786 | -0.0006385779 | 0.4076795 | 0.08326964 | -0.001688451
[5 empty] | 0.07473726 | 0.08680045 | -0.001688602 |  | 0.1185806 | 0.08624984 | -0.001661316 | 0.261315 | 0.08784229 | -0.0006385779 | 0.4069698 | 0.08398135 | -0.001688451
[5 empty] | 0.07478461 | 0.08753605 | -0.001527858 |  | 0.11847 | 0.08698077 | -0.001598439 | 0.2608569 | 0.08858672 | -0.0003866385 | 0.4063102 | 0.08469305 | -0.001451444
[5 empty] | 0.07481113 | 0.08827165 | -0.001527705 |  | 0.1183582 | 0.0877117 | -0.001598439 | 0.2605602 | 0.08933114 | -0.0003866385 | 0.4057024 | 0.08540476 | -0.001451444
[5 empty] | 0.0748375 | 0.08900724 | -0.001527705 |  | 0.1182285 | 0.08844263 | -0.001598439 | 0.2601791 | 0.09007557 | -0.0003866385 | 0.4052137 | 0.08611647 | -0.001451444
[5 empty] | 0.07485328 | 0.08974284 | -0.001527553 |  | 0.1181315 | 0.08917356 | -0.001598439 | 0.2599606 | 0.09081999 | -0.0003866385 | 0.4045183 | 0.08682817 | -0.001451444
[5 empty] | 0.07488953 | 0.09047844 | -0.001354631 |  | 0.1180003 | 0.08990449 | -0.001535684 | 0.2596181 | 0.09156442 | -0.0001487038 | 0.4040113 | 0.08753988 | -0.001187423
[5 empty] | 0.07489431 | 0.09121403 | -0.001354496 |  | 0.1179022 | 0.09063542 | -0.001535684 | 0.2591935 | 0.09230885 | -0.0001487038 | 0.4032366 | 0.08825159 | -0.001187423
[5 empty] | 0.07491944 | 0.09194963 | -0.001354496 |  | 0.1177367 | 0.09136635 | -0.001535684 | 0.2589332 | 0.09305327 | -0.0001487038 | 0.402719 | 0.08896329 | -0.001187423
[5 empty] | 0.07497525 | 0.09268523 | -0.00135436 |  | 0.1176382 | 0.09209728 | -0.001471267 | 0.2584696 | 0.0937977 | 7.01267e-05 | 0.401873 | 0.089675 | -0.001187423
[5 empty] | 0.07496825 | 0.09342082 | -0.001173043 |  | 0.1175232 | 0.09282822 | -0.001471267 | 0.2582121 | 0.09454213 | 7.01267e-05 | 0.4013528 | 0.0903867 | -0.0009069754
[5 empty] | 0.07501259 | 0.09415642 | -0.001172809 |  | 0.1173918 | 0.09355915 | -0.001471267 | 0.2578348 | 0.09528655 | 7.01267e-05 | 0.4007689 | 0.09109841 | -0.0009069754
[5 empty] | 0.07504591 | 0.09489202 | -0.001172809 |  | 0.1172945 | 0.09429008 | -0.001471267 | 0.2575829 | 0.09603098 | 7.01267e-05 | 0.4000586 | 0.09181012 | -0.0009069754
[5 empty] | 0.07505775 | 0.09562762 | -0.001172692 |  | 0.1171812 | 0.09502101 | -0.001471267 | 0.2571313 | 0.0967754 | 7.01267e-05 | 0.3994838 | 0.09252182 | -0.0009069754
[5 empty] | 0.07506882 | 0.09636321 | -0.0009870234 |  | 0.1170689 | 0.09575194 | -0.001402932 | 0.2568471 | 0.09751983 | 0.0002645971 | 0.3987868 | 0.09323353 | -0.0006192022
[5 empty] | 0.07511025 | 0.09709881 | -0.0009873196 |  | 0.1169411 | 0.09648287 | -0.001402932 | 0.2565276 | 0.09826426 | 0.0002645971 | 0.3981641 | 0.09394524 | -0.0006192022
[5 empty] | 0.07510922 | 0.09783441 | -0.0009873196 |  | 0.1168481 | 0.0972138 | -0.001402932 | 0.2562546 | 0.09900868 | 0.0002645971 | 0.3974881 | 0.09465694 | -0.0006192022
[5 empty] | 0.07513843 | 0.09857 | -0.0008015303 |  | 0.1167233 | 0.09794473 | -0.001402932 | 0.255907 | 0.09975311 | 0.0002645971 | 0.3968904 | 0.09536865 | -0.0006192022
[5 empty] | 0.07514584 | 0.0993056 | -0.0008016907 |  | 0.1166671 | 0.09867566 | -0.001328986 | 0.2555668 | 0.1004975 | 0.0004294265 | 0.3963726 | 0.09608036 | -0.0003343357
[5 empty] | 0.07518339 | 0.1000412 | -0.0008014502 |  | 0.1165462 | 0.09940659 | -0.001328986 | 0.2553157 | 0.101242 | 0.0004294265 | 0.3957428 | 0.09679206 | -0.0003343357
[5 empty] | 0.07519902 | 0.1007768 | -0.0008015303 |  | 0.1164275 | 0.1001375 | -0.001328986 | 0.2550732 | 0.1019864 | 0.0004294265 | 0.3952613 | 0.09750377 | -0.0003343357
[5 empty] | 0.07519264 | 0.1015124 | -0.0008016907 |  | 0.1163446 | 0.1008685 | -0.001328986 | 0.2547591 | 0.1027308 | 0.0005595205 | 0.3946076 | 0.09821547 | -0.0003343357
[5 empty] | 0.07521624 | 0.102248 | -0.0006197446 |  | 0.1162477 | 0.1015994 | -0.001246768 | 0.2545765 | 0.1034752 | 0.0005595205 | 0.394106 | 0.09892718 | -6.226644e-05
[5 empty] | 0.07522812 | 0.1029836 | -0.0006197446 |  | 0.1161205 | 0.1023303 | -0.001246768 | 0.2542832 | 0.1042197 | 0.0005595205 | 0.3938226 | 0.09963889 | -6.226644e-05
[5 empty] | 0.07523864 | 0.1037192 | -0.0006198686 |  | 0.1160627 | 0.1030612 | -0.001246768 | 0.253961 | 0.1049641 | 0.0005595205 | 0.3931799 | 0.1003506 | -6.226644e-05
[5 empty] | 0.07524772 | 0.1044548 | -0.0006197446 |  | 0.1159419 | 0.1037922 | -0.001246768 | 0.2537721 | 0.1057085 | 0.0006495274 | 0.3927594 | 0.1010623 | -6.226644e-05
[5 empty] | 0.07525533 | 0.1051904 | -0.000446119 |  | 0.1158743 | 0.1045231 | -0.001154678 | 0.2535557 | 0.1064529 | 0.0006495274 | 0.3923697 | 0.101774 | 0.0001872498
[5 empty] | 0.07525097 | 0.105926 | -0.0004462529 |  | 0.1157772 | 0.105254 | -0.001154678 | 0.2533123 | 0.1071974 | 0.0006495274 | 0.3920129 | 0.1024857 | 0.0001872498
[5 empty] | 0.07526582 | 0.1066616 | -0.0004461637 |  | 0.1157172 | 0.105985 | -0.001154678 | 0.2532041 | 0.1079418 | 0.0006495274 | 0.3918193 | 0.1031974 | 0.0001872498
[5 empty] | 0.0752686 | 0.1073972 | -0.0004462529 |  | 0.1156447 | 0.1067159 | -0.001050494 | 0.2530656 | 0.1086862 | 0.0006495274 | 0.3915981 | 0.1039091 | 0.0004043266
[5 empty] | 0.07528005 | 0.1081328 | -0.0002841379 |  | 0.1155764 | 0.1074468 | -0.001050494 | 0.2528477 | 0.1094306 | 0.0007054384 | 0.3912874 | 0.1046208 | 0.0004043266
[5 empty] | 0.07524714 | 0.1088684 | -0.0002841095 |  | 0.1155094 | 0.1081778 | -0.001050494 | 0.2526307 | 0.1101751 | 0.0007054384 | 0.3909533 | 0.1053325 | 0.0004043266
[5 empty] | 0.07524147 | 0.109604 | -0.0002840527 |  | 0.1154429 | 0.1089087 | -0.001050494 | 0.2525355 | 0.1109195 | 0.0007054384 | 0.3909181 | 0.1060442 | 0.0004043266
[5 empty] | 0.07523186 | 0.1103396 | -0.0002841095 |  | 0.1154097 | 0.1096396 | -0.001050494 | 0.2523608 | 0.1116639 | 0.0007054384 | 0.3908634 | 0.106756 | 0.0004043266
[5 empty] | 0.07522879 | 0.1110752 | -0.000123245 |  | 0.1153108 | 0.1103706 | -0.0009350612 | 0.252147 | 0.1124084 | 0.0007571653 | 0.3907271 | 0.1074677 | 0.0005790906
[5 empty] | 0.07521148 | 0.1118108 | -0.000123245 |  | 0.1152618 | 0.1111015 | -0.0009350612 | 0.2520146 | 0.1131528 | 0.0007571653 | 0.3905751 | 0.1081794 | 0.0005790906
[5 empty] | 0.07518003 | 0.1125463 | -0.000123245 |  | 0.1151966 | 0.1118324 | -0.0009350612 | 0.2518431 | 0.1138972 | 0.0007571653 | 0.3906391 | 0.1088911 | 0.0005790906
[5 empty] | 0.0751553 | 0.1132819 | -0.0001232819 |  | 0.1151318 | 0.1125633 | -0.0009350612 | 0.2516728 | 0.1146416 | 0.0008061017 | 0.3907033 | 0.1096028 | 0.0005790906
[5 empty] | 0.07515816 | 0.1140175 | 4.164967e-05 |  | 0.115084 | 0.1132943 | -0.0008095535 | 0.2515037 | 0.1153861 | 0.0008061017 | 0.3907675 | 0.1103145 | 0.0007274961
[5 empty] | 0.07509506 | 0.1147531 | 4.166216e-05 |  | 0.114987 | 0.1140252 | -0.0008095535 | 0.2512957 | 0.1161305 | 0.0008061017 | 0.3905756 | 0.1110262 | 0.0007274961
[5 empty] | 0.07509085 | 0.1154887 | 4.166216e-05 |  | 0.1149234 | 0.1147561 | -0.0008095535 | 0.2511291 | 0.1168749 | 0.0008061017 | 0.3905761 | 0.1117379 | 0.0007274961
[5 empty] | 0.07503125 | 0.1162243 | 4.164967e-05 |  | 0.1148766 | 0.1154871 | -0.0006744285 | 0.2509637 | 0.1176193 | 0.0008061017 | 0.390641 | 0.1124496 | 0.0007274961
[5 empty] | 0.0749787 | 0.1169599 | 0.0002105341 |  | 0.1147974 | 0.116218 | -0.0006744285 | 0.2508398 | 0.1183638 | 0.0008518812 | 0.3907061 | 0.1131613 | 0.0008721432
[5 empty] | 0.07494362 | 0.1176955 | 0.000210513 |  | 0.1147679 | 0.1169489 | -0.0006744285 | 0.2506371 | 0.1191082 | 0.0008518812 | 0.3905794 | 0.113873 | 0.0008721432
[5 empty] | 0.07491569 | 0.1184311 | 0.0002104709 |  | 0.1146895 | 0.1176799 | -0.0006744285 | 0.2504759 | 0.1198526 | 0.0008518812 | 0.3907093 | 0.1145847 | 0.0008721432
[5 empty] | 0.07485346 | 0.1191667 | 0.000210513 |  | 0.1146115 | 0.1184108 | -0.0006744285 | 0.250276 | 0.120597 | 0.0008518812 | 0.3905835 | 0.1152964 | 0.0008721432
[5 empty] | 0.07480887 | 0.1199023 | 0.0003832861 |  | 0.1145504 | 0.1191417 | -0.0005303069 | 0.2501177 | 0.1213415 | 0.0008948385 | 0.3907784 | 0.1160081 | 0.001011905
[5 empty] | 0.07474051 | 0.1206379 | 0.0003832861 |  | 0.1144733 | 0.1198727 | -0.0005303069 | 0.2499609 | 0.1220859 | 0.0008948385 | 0.3907177 | 0.1167198 | 0.001011905
[5 empty] | 0.07468991 | 0.1213735 | 0.0003832861 |  | 0.114446 | 0.1206036 | -0.0005303069 | 0.2498456 | 0.1228303 | 0.0008948385 | 0.3905935 | 0.1174315 | 0.001011905
[5 empty] | 0.07460535 | 0.1221091 | 0.0003833245 |  | 0.1144027 | 0.1213345 | -0.0005303069 | 0.2496918 | 0.1235747 | 0.0008948385 | 0.3907262 | 0.1181433 | 0.001011905
[5 empty] | 0.07455935 | 0.1228447 | 0.0005598004 |  | 0.1143434 | 0.1220654 | -0.0003777535 | 0.2495797 | 0.1243192 | 0.0009337407 | 0.3906674 | 0.118855 | 0.00114647
[5 empty] | 0.07448987 | 0.1235803 | 0.0005598004 |  | 0.1142846 | 0.1227964 | -0.0003777535 | 0.2493493 | 0.1250636 | 0.0009337407 | 0.3906094 | 0.1195667 | 0.00114647
[5 empty] | 0.07441768 | 0.1243159 | 0.0005597444 |  | 0.1141934 | 0.1235273 | -0.0003777535 | 0.2492804 | 0.125808 | 0.0009337407 | 0.3908084 | 0.1202784 | 0.00114647
[5 empty] | 0.07434286 | 0.1250515 | 0.0005598004 |  | 0.1141684 | 0.1242582 | -0.0003777535 | 0.2490534 | 0.1265525 | 0.0009337407 | 0.3908161 | 0.1209901 | 0.00114647
[5 empty] | 0.07426545 | 0.1257871 | 0.0007400412 |  | 0.1140946 | 0.1249892 | -0.0002172472 | 0.2489081 | 0.1272969 | 0.000969127 | 0.3906325 | 0.1217018 | 0.001275692
[5 empty] | 0.07418553 | 0.1265227 | 0.0007399672 |  | 0.1140213 | 0.1257201 | -0.0002172472 | 0.2488044 | 0.1280413 | 0.000969127 | 0.3907061 | 0.1224135 | 0.001275692
[5 empty] | 0.07410316 | 0.1272583 | 0.0007400412 |  | 0.1139649 | 0.126451 | -0.0002172472 | 0.2486228 | 0.1287857 | 0.000969127 | 0.3907166 | 0.1231252 | 0.001275692
[5 empty] | 0.07398755 | 0.1279939 | 0.0007398932 |  | 0.1138927 | 0.127182 | -0.0002172472 | 0.2485228 | 0.1295302 | 0.000969127 | 0.3907282 | 0.1238369 | 0.001275692
[5 empty] | 0.07390051 | 0.1287295 | 0.0009238617 |  | 0.1138701 | 0.1279129 | -4.9257e-05 | 0.2483051 | 0.1302746 | 0.001000463 | 0.3907409 | 0.1245486 | 0.001398312
[5 empty] | 0.07383175 | 0.1294651 | 0.000923677 |  | 0.1138152 | 0.1286438 | -4.9257e-05 | 0.2482487 | 0.131019 | 0.001000463 | 0.3908829 | 0.1252603 | 0.001398312
[5 empty] | 0.07374025 | 0.1302007 | 0.0009238617 |  | 0.1137282 | 0.1293748 | -4.9257e-05 | 0.248035 | 0.1317634 | 0.001000463 | 0.3907058 | 0.125972 | 0.001398312
[5 empty] | 0.07365687 | 0.1309363 | 0.0009237694 |  | 0.1137071 | 0.1301057 | -4.9257e-05 | 0.2479029 | 0.1325079 | 0.001000463 | 0.3908502 | 0.1266837 | 0.001398312
[5 empty] | 0.0735407 | 0.1316719 | 0.001110709 |  | 0.1136539 | 0.1308366 | 0.0001256696 | 0.2478921 | 0.1332523 | 0.00102779 | 0.3909319 | 0.1273954 | 0.001514449
[5 empty] | 0.0734328 | 0.1324075 | 0.001111042 |  | 0.1136012 | 0.1315675 | 0.0001256696 | 0.2476448 | 0.1339967 | 0.00102779 | 0.3908227 | 0.1281071 | 0.001514449
[5 empty] | 0.07333322 | 0.1331431 | 0.00111082 |  | 0.1135491 | 0.1322985 | 0.0001256696 | 0.2475188 | 0.1347411 | 0.00102779 | 0.3909712 | 0.1288188 | 0.001514449
[5 empty] | 0.07324198 | 0.1338787 | 0.00111082 |  | 0.1134811 | 0.1330294 | 0.0001256696 | 0.2474348 | 0.1354856 | 0.00102779 | 0.3909931 | 0.1295306 | 0.001514449
[5 empty] | 0.07313872 | 0.1346143 | 0.001301287 |  | 0.1134138 | 0.1337603 | 0.0003069628 | 0.2473529 | 0.13623 | 0.001050233 | 0.3908241 | 0.1302423 | 0.001622988
[5 empty] | 0.07302354 | 0.1353499 | 0.001301677 |  | 0.113396 | 0.1344913 | 0.0003069628 | 0.2472334 | 0.1369744 | 0.001050233 | 0.390849 | 0.130954 | 0.001622988
[5 empty] | 0.07294743 | 0.1360855 | 0.001301547 |  | 0.1133135 | 0.1352222 | 0.0003069628 | 0.2470765 | 0.1377188 | 0.001050233 | 0.3909396 | 0.1316657 | 0.001622988
[5 empty] | 0.07280865 | 0.1368211 | 0.001301287 |  | 0.1132969 | 0.1359531 | 0.0003069628 | 0.2469219 | 0.1384633 | 0.001050233 | 0.3909036 | 0.1323774 | 0.001724199
[5 empty] | 0.07271917 | 0.1375566 | 0.001495267 |  | 0.1132482 | 0.1366841 | 0.0004942443 | 0.2468886 | 0.1392077 | 0.001067718 | 0.3911257 | 0.1330891 | 0.001724199
[5 empty] | 0.07261804 | 0.1382922 | 0.001494818 |  | 0.1131838 | 0.137415 | 0.0004942443 | 0.246699 | 0.1399521 | 0.001067718 | 0.3911573 | 0.1338008 | 0.001724199
[5 empty] | 0.07248506 | 0.1390278 | 0.001495117 |  | 0.1131689 | 0.1381459 | 0.0004942443 | 0.2466307 | 0.1406965 | 0.001067718 | 0.3909984 | 0.1345125 | 0.001724199
[5 empty] | 0.07238116 | 0.1397634 | 0.001495117 |  | 0.1130731 | 0.1388769 | 0.0004942443 | 0.2465252 | 0.141441 | 0.001067718 | 0.391226 | 0.1352242 | 0.001724199
[5 empty] | 0.07225574 | 0.140499 | 0.001691753 |  | 0.1130268 | 0.1396078 | 0.0006868181 | 0.2465015 | 0.1421854 | 0.001080301 | 0.3910708 | 0.1359359 | 0.001816726
[5 empty] | 0.07215942 | 0.1412346 | 0.001691415 |  | 0.1129975 | 0.1403387 | 0.0006868181 | 0.2463216 | 0.1429298 | 0.001080301 | 0.3913022 | 0.1366476 | 0.001816726
[5 empty] | 0.07202156 | 0.1419702 | 0.001691753 |  | 0.1129362 | 0.1410697 | 0.0006868181 | 0.2462235 | 0.1436743 | 0.001080301 | 0.3912792 | 0.1373593 | 0.001816726
[5 empty] | 0.07190281 | 0.1427058 | 0.001691923 |  | 0.1129082 | 0.1418006 | 0.0006868181 | 0.2462073 | 0.1444187 | 0.001080301 | 0.3911941 | 0.138071 | 0.001816726
[5 empty] | 0.07178304 | 0.1434414 | 0.001891155 |  | 0.1128644 | 0.1425315 | 0.0008839559 | 0.2461143 | 0.1451631 | 0.001087393 | 0.3913676 | 0.1387827 | 0.001900175
[5 empty] | 0.07166233 | 0.144177 | 0.001891155 |  | 0.1128214 | 0.1432624 | 0.0008839559 | 0.2459052 | 0.1459075 | 0.001087393 | 0.391415 | 0.1394944 | 0.001900175
[5 empty] | 0.07155076 | 0.1449126 | 0.001891155 |  | 0.112779 | 0.1439934 | 0.0008839559 | 0.2458176 | 0.146652 | 0.001087393 | 0.3914005 | 0.1402061 | 0.001900175
[5 empty] | 0.07142832 | 0.1456482 | 0.00204286 |  | 0.1127535 | 0.1447243 | 0.00103492 | 0.2458118 | 0.1473964 | 0.001088693 | 0.3914524 | 0.1409179 | 0.00195694
[5 empty] | 0.07130511 | 0.1463838 | 0.002042655 |  | 0.1127287 | 0.1454552 | 0.00103492 | 0.24569 | 0.1481408 | 0.001088693 | 0.3914424 | 0.1416296 | 0.00195694