## 1
Общество с ограниченной ответственностью "Инженерная геология" (ООО "ИнжГео") | [10 empty] | Общество с ограниченной ответственностью "Инженерная геология" (ООО "ИнжГео")
Юр. адрес: 117279, г. Москва, ул. Миклухо-Маклая, 36 а, этаж 5, пом. XXIII к. 76-84 | [10 empty] | Юр. адрес: 117279, г. Москва, ул. Миклухо-Маклая, 36 а, этаж 5, пом. XXIII к. 76-84 | [8 empty] | нагр |  |  | X0 | Y0 | R |  | нагр |  |  |  | X0 | Y0 | R | нагр |  |  |  | X0 | Y0 | R |  | нагр |  |  |  | X0 | Y0 | R
Телефон/факс +7 (495) 132-30-00, Адрес электронной почты inbox@inj-geo.ru | [10 empty] | Телефон/факс +7 (495) 132-30-00, Адрес электронной почты inbox@inj-geo.ru | [12 empty] | 0 | [7 empty] | 0 | [6 empty] | 0 | [7 empty] | 0
[20 empty] | девиатор | [6 empty] | девиатор | [6 empty] | девиатор | [7 empty] | девиатор
Испытательная лаборатория ООО «ИнжГео» | [10 empty] | Испытательная лаборатория ООО «ИнжГео» | [8 empty] | x0 | Угол | X | Y |  |  |  | x0 |  | Угол | X | Y |  |  | x0 |  | Угол | X | Y |  |  |  | x0 |  | Угол | X | Y
Адрес места осуществления деятельности лаборатории: г. Москва, просп. Вернадского, д. 51, стр. 1 | [10 empty] | Адрес места осуществления деятельности лаборатории: г. Москва, просп. Вернадского, д. 51, стр. 1 | [9 empty] | 0 | [7 empty] | 0 | [6 empty] | 0 | [7 empty] | 0
Телефон +7(910)4557682, E-mail: slg85@mail.ru | [10 empty] | Телефон +7(910)4557682, E-mail: slg85@mail.ru | [9 empty] | 5 | [7 empty] | 5 | [6 empty] | 5 | [7 empty] | 5
[21 empty] | 10 | [7 empty] | 10 | [6 empty] | 10 | [7 empty] | 10
Протокол испытаний № 13-63/28 от 26-11-2022 | [20 empty] | 15 | [7 empty] | 15 | [6 empty] | 15 | [7 empty] | 15
Наименование и адрес заказчика: ООО Регионстрой | [20 empty] | 20 | [7 empty] | 20 | [6 empty] | 20 | [7 empty] | 20
Наименование объекта: Переход трубопровода через р. Енисей | [20 empty] | 25 | [7 empty] | 25 | [6 empty] | 25 | [7 empty] | 25
Наименование используемого метода/методики: ГОСТ 12248.4-2020 | [20 empty] | 30 | [7 empty] | 30 | [6 empty] | 30 | [7 empty] | 30
Условия проведения испытания: температура окружающей среды (18 - 25)0С, влажность воздуха (40 - 75)% | [20 empty] | 35 | [7 empty] | 35 | [6 empty] | 35 | [7 empty] | 35
Дата получение объекта подлежащего испытаниям: 30-10-2022 | [20 empty] | 40 | [7 empty] | 40 | [6 empty] | 40 | [7 empty] | 40
Дата испытания: 25.10.2022-19.11.2028 | [20 empty] | 45 | [7 empty] | 45 | [6 empty] | 45 | [7 empty] | 45
Испытание грунтов методом трехосного сжатия | [10 empty] | Испытание грунтов методом трехосного сжатия | [9 empty] | 50 | [7 empty] | 50 | [6 empty] | 50 | [7 empty] | 50
Лабораторный номер: |  | 1063 | [5 empty] | We, % = | 0.331811285 |  | Лабораторный номер: | [6 empty] | We, % = |  |  | 55 | [7 empty] | 55 | [6 empty] | 55 | [7 empty] | 55
Номер скважины: |  | BH-087 | [5 empty] | ρ, г/см3 = | 1.9 |  | Номер скважины: | [6 empty] | ρ, г/см3 = |  |  | 60 | [7 empty] | 60 | [6 empty] | 60 | [7 empty] | 60
Глубина отбора, м: |  | 3.4 | [5 empty] | ρs, г/см3 = | 2.7 |  | Глубина отбора, м: | [6 empty] | ρs, г/см3 = |  |  | 65 | [7 empty] | 65 | [6 empty] | 65 | [7 empty] | 65
Наименование грунта: |  | Суглинок, после оттаивания текучепластичный, легкий пылеватый | [5 empty] | e, д.е. = | 1.1 |  | Наименование грунта: | [6 empty] | e, д.е. = |  |  | 70 | [7 empty] | 70 | [6 empty] | 70 | [7 empty] | 70
Схема проведения опыта: |  | КД | [5 empty] | IL, д.е. = | 0.855 |  | Схема проведения опыта: | [6 empty] | IL, д.е. = |  |  | 75 | [7 empty] | 75 | [6 empty] | 75 | [7 empty] | 75
Результаты испытаний | [10 empty] | Результаты испытаний | [9 empty] | 80 | [7 empty] | 80 | [6 empty] | 80 | [7 empty] | 80
[21 empty] | 85 | [7 empty] | 85 | [6 empty] | 85 | [7 empty] | 85
[21 empty] | 90 | [7 empty] | 90 | [6 empty] | 90 | [7 empty] | 90
[21 empty] | 95 | [7 empty] | 95 | [6 empty] | 95 | [7 empty] | 95
[21 empty] | 100 | [7 empty] | 100 | [6 empty] | 100 | [7 empty] | 100
[21 empty] | 105 | [7 empty] | 105 | [6 empty] | 105 | [7 empty] | 105
[21 empty] | 110 | [7 empty] | 110 | [6 empty] | 110 | [7 empty] | 110
[21 empty] | 115 | [7 empty] | 115 | [6 empty] | 115 | [7 empty] | 115
[21 empty] | 120 | [7 empty] | 120 | [6 empty] | 120 | [7 empty] | 120
[21 empty] | 125 | [7 empty] | 125 | [6 empty] | 125 | [7 empty] | 125
[21 empty] | 130 | [7 empty] | 130 | [6 empty] | 130 | [7 empty] | 130
[21 empty] | 135 | [7 empty] | 135 | [6 empty] | 135 | [7 empty] | 135
[21 empty] | 140 | [7 empty] | 140 | [6 empty] | 140 | [7 empty] | 140
[21 empty] | 145 | [7 empty] | 145 | [6 empty] | 145 | [7 empty] | 145
[21 empty] | 150 | [7 empty] | 150 | [6 empty] | 150 | [7 empty] | 150
[21 empty] | 155 | [7 empty] | 155 | [6 empty] | 155 | [7 empty] | 155
[21 empty] | 160 | [7 empty] | 160 | [6 empty] | 160 | [7 empty] | 160
[21 empty] | 165 | [7 empty] | 165 | [6 empty] | 165 | [7 empty] | 165
[21 empty] | 170 | [7 empty] | 170 | [6 empty] | 170 | [7 empty] | 170
[21 empty] | 175 | [7 empty] | 175 | [6 empty] | 175 | [7 empty] | 175
[21 empty] | 180 | [7 empty] | 180 | [6 empty] | 180 | [7 empty] | 180
[13 empty] | Давление в камере, Мпа σ3 | Вертикальная нагрузка, Мпа σ1 | Поровое давление, Мпа u
[13 empty] | 0.05 | 0.1760636 |  |  |  |  | 1 | [6 empty] | σ3,кПа | σ1,кПа | u, кПа |  |  |  | 4
[13 empty] | 0.15 | 0.4321706 | [26 empty] | δ3, Мпа | δ1-δ3, МПа | δ1, МПа | δ1, КПа
[13 empty] | 0.25 | 0.6882777 | [20 empty] | С, МПа:
φ, град:
E, Мпа
[26 empty] | x | 0
[26 empty] | y |  |  |  | С, кПа | φ,°
Эффективные значения угла внутреннего трения и удельного сцепления ϕ', С'
[13 empty] | ϕ', град. = | 26
[13 empty] | С', МПа = | 0.015
|  | K0, д.е. | 0.5616289 | Эффективное напряжение, Мпа: |  |  |  |  | 0.02808144
|  | Модуль деформации E0, МПа: |  | Точки нахождения модуля Е0, Мпа (полное напряжение): |  |  |  |  | 0.02808144 | 0.04493031
|  | Модуль деформации E50, МПа: |  | qmax Давление при разрушении образца, Мпа (девиатор): |  |  |  |  | 0.07301175
|  | Коэф. Поперечной деформации, ϑ: |  | 0,5 qmax, Мпа (девиатор): |  |  |  |  | 0.03650588
| Начальник исп. лаборатории: | [6 empty] | Семиколенова Л.Г. |  |  |  |  | Начальник исп. лаборатории: |  |  |  |  | Семиколенова Л.Г.
Лист 1 , всего листов 2 | [11 empty] | Лист 2 , всего листов 2
Частичное воспроизведение протокола испытаний без письменного разрешения ООО «ИнжГео» ЗАПРЕЩАЕТСЯ | [11 empty] | Частичное воспроизведение протокола испытаний без письменного разрешения ООО «ИнжГео» ЗАПРЕЩАЕТСЯ
E0 |  |  | E50 |  | Деформация |  |  |  | Первая прочность |  |  | Вторая прочность |  |  | Третья прочность
devE0 | epsE0 |  | dev50 | epsE50 | dev | eps | ev |  | dev1 | eps1 | ev1 | dev1 | eps1 | ev2 | dev1 | eps1 | ev3
0.01684887 | 0.0004676925 |  | 0.03650588 | 0.001403078 | 0 | 0 | -1.962053e-05 |  | 0 | 0 | -0.000149116 | 0 | 0 | -0.0002396974 | 0 | 0 | 2.583369e-05
[5 empty] | 0.01684887 | 0.0004676925 | -1.962445e-05 |  | 0.03 | 0.0008327431 | -0.000149116 | 0.06207754 | 0.0006110478 | -0.0002396974 | 0.09861248 | 0.0005586317 | 2.583369e-05
Секущая модуля Е0 |  |  | Линия Q max |  | 0.03650588 | 0.001403078 | -1.962249e-05 |  | 0.04609162 | 0.001435558 | -0.000149116 | 0.1241966 | 0.001461112 | -0.0002396974 | 0.2191388 | 0.001718867 | 2.583369e-05
| 0 |  |  | 0 | 0.03924499 | 0.002202216 | -0.003382948 |  | 0.06303178 | 0.002422582 | -0.00331566 | 0.1410853 | 0.001922878 | -0.002125281 | 0.2293638 | 0.002176731 | -0.004222761
[5 empty] | 0.04157963 | 0.002936288 | -0.003383286 |  | 0.06573916 | 0.002871117 | -0.00331566 | 0.1539787 | 0.002922223 | -0.002125281 | 0.2447316 | 0.002902308 | -0.004222761
[5 empty] | 0.04376074 | 0.00367036 | -0.003382948 |  | 0.06985748 | 0.003588896 | -0.00331566 | 0.1627216 | 0.003652779 | -0.002125281 | 0.2593139 | 0.003627884 | -0.004222761
|  |  | Линия 0,5 Q max |  | 0.04579557 | 0.004404432 | -0.003382271 |  | 0.07376171 | 0.004306675 | -0.00331566 | 0.170874 | 0.004383335 | -0.002125281 | 0.2728945 | 0.004353461 | -0.004222761
|  |  |  | 0 | 0.04768373 | 0.005138504 | -0.003266849 |  | 0.07741941 | 0.005024454 | -0.003415573 | 0.1784225 | 0.00511389 | -0.002105865 | 0.2854978 | 0.005079038 | -0.004091547
[5 empty] | 0.04943177 | 0.005872576 | -0.003266849 |  | 0.08092487 | 0.005742233 | -0.003415573 | 0.1855863 | 0.005844446 | -0.002105865 | 0.2974778 | 0.005804615 | -0.004091547
[5 empty] | 0.05101464 | 0.006606648 | -0.003267829 |  | 0.08423433 | 0.006460013 | -0.003415573 | 0.1921904 | 0.006575002 | -0.002105865 | 0.3084341 | 0.006530192 | -0.004091547
[5 empty] | 0.05251771 | 0.00734072 | -0.003075565 |  | 0.08732605 | 0.007177792 | -0.003415573 | 0.1982182 | 0.007305558 | -0.002105865 | 0.3187278 | 0.007255769 | -0.004091547
[5 empty] | 0.0538518 | 0.008074792 | -0.003075257 |  | 0.09026011 | 0.007895571 | -0.003480151 | 0.2039344 | 0.008036114 | -0.002071012 | 0.3284556 | 0.007981346 | -0.003854357
Коэфф. Точки |  |  |  |  | 0.05510439 | 0.008808864 | -0.003075565 |  | 0.0929725 | 0.00861335 | -0.003480151 | 0.2092239 | 0.008766669 | -0.002071012 | 0.3373057 | 0.008706923 | -0.003854357
[5 empty] | 0.05623293 | 0.009542936 | -0.003074642 |  | 0.09558309 | 0.009331129 | -0.003480151 | 0.2140725 | 0.009497225 | -0.002071012 | 0.345422 | 0.0094325 | -0.003854357
[5 empty] | 0.05728607 | 0.01027701 | -0.003075565 |  | 0.09798302 | 0.01004891 | -0.003480151 | 0.2185745 | 0.01022778 | -0.002071012 | 0.352895 | 0.01015808 | -0.003854357
[5 empty] | 0.05821088 | 0.01101108 | -0.002843179 |  | 0.1001759 | 0.01076669 | -0.003518938 | 0.2226412 | 0.01095834 | -0.002026258 | 0.3598795 | 0.01088365 | -0.003562256
[5 empty] | 0.05907391 | 0.01174515 | -0.002842611 |  | 0.1022722 | 0.01148447 | -0.003518938 | 0.2263302 | 0.01168889 | -0.002026258 | 0.3661042 | 0.01160923 | -0.003562256
[5 empty] | 0.05984732 | 0.01247922 | -0.002842895 |  | 0.1042032 | 0.01220225 | -0.003518938 | 0.2298905 | 0.01241945 | -0.002026258 | 0.3719072 | 0.01233481 | -0.003562256
[5 empty] | 0.0605641 | 0.0132133 | -0.002842611 |  | 0.1059895 | 0.01292003 | -0.003518938 | 0.2330426 | 0.01315 | -0.002026258 | 0.3773874 | 0.01306038 | -0.003562256
[5 empty] | 0.06118659 | 0.01394737 | -0.002608589 |  | 0.1076213 | 0.0136378 | -0.003543945 | 0.2358443 | 0.01388056 | -0.001980447 | 0.3821394 | 0.01378596 | -0.003258879
[5 empty] | 0.06173882 | 0.01468144 | -0.00260911 |  | 0.1091676 | 0.01435558 | -0.003543945 | 0.2384717 | 0.01461112 | -0.001980447 | 0.3865719 | 0.01451154 | -0.003258879
[5 empty] | 0.06227244 | 0.01541551 | -0.002609371 |  | 0.1105711 | 0.01507336 | -0.003543945 | 0.240831 | 0.01534167 | -0.001980447 | 0.390528 | 0.01523711 | -0.003258879
[5 empty] | 0.062722 | 0.01614958 | -0.002409989 |  | 0.111821 | 0.01579114 | -0.003543945 | 0.2431009 | 0.01607223 | -0.001980447 | 0.3941035 | 0.01596269 | -0.003258879
[5 empty] | 0.06316655 | 0.01688366 | -0.002409507 |  | 0.1129877 | 0.01650892 | -0.003563668 | 0.2451079 | 0.01680278 | -0.001939764 | 0.397137 | 0.01668827 | -0.002992055
[5 empty] | 0.0635399 | 0.01761773 | -0.002409989 |  | 0.1139955 | 0.0172267 | -0.003563668 | 0.2469124 | 0.01753334 | -0.001939764 | 0.4001135 | 0.01741385 | -0.002992055
[5 empty] | 0.06392179 | 0.0183518 | -0.002409989 |  | 0.1149647 | 0.01794448 | -0.003563668 | 0.248576 | 0.01826389 | -0.001939764 | 0.4027428 | 0.01813942 | -0.002992055
[5 empty] | 0.06424539 | 0.01908587 | -0.002409748 |  | 0.1157532 | 0.01866226 | -0.003563668 | 0.2502008 | 0.01899445 | -0.001939764 | 0.4052531 | 0.018865 | -0.002992055
[5 empty] | 0.06458177 | 0.01981994 | -0.002283061 |  | 0.116532 | 0.01938004 | -0.003587995 | 0.2517293 | 0.01972501 | -0.001910856 | 0.4072184 | 0.01959058 | -0.002808724
[5 empty] | 0.06490994 | 0.02055402 | -0.002283289 |  | 0.1171908 | 0.02009782 | -0.003587995 | 0.2531435 | 0.02045556 | -0.001910856 | 0.4091957 | 0.02031615 | -0.002808724
[5 empty] | 0.06520851 | 0.02128809 | -0.002282832 |  | 0.1177688 | 0.0208156 | -0.003587995 | 0.2545053 | 0.02118612 | -0.001910856 | 0.411021 | 0.02104173 | -0.002808724
[5 empty] | 0.06553061 | 0.02202216 | -0.002282832 |  | 0.118238 | 0.02153338 | -0.003587995 | 0.2557558 | 0.02191667 | -0.001910856 | 0.4127932 | 0.02176731 | -0.002808724
[5 empty] | 0.06588107 | 0.02275623 | -0.002258423 |  | 0.1186882 | 0.02225115 | -0.003629325 | 0.2572011 | 0.02264723 | -0.001902581 | 0.4143461 | 0.02249288 | -0.002755214
[5 empty] | 0.06620976 | 0.0234903 | -0.002258423 |  | 0.119075 | 0.02296893 | -0.003629325 | 0.2584086 | 0.02337778 | -0.001902581 | 0.4159784 | 0.02321846 | -0.002755214
[5 empty] | 0.06654125 | 0.02422438 | -0.002258649 |  | 0.1193891 | 0.02368671 | -0.003629325 | 0.2598043 | 0.02410834 | -0.001902581 | 0.417644 | 0.02394404 | -0.002755214
[5 empty] | 0.06684703 | 0.02495845 | -0.002258649 |  | 0.1196486 | 0.02440449 | -0.003629325 | 0.2610971 | 0.0248389 | -0.001902581 | 0.4190088 | 0.02466961 | -0.002755214
[5 empty] | 0.06715535 | 0.02569252 | -0.002274196 |  | 0.1199493 | 0.02512227 | -0.003694499 | 0.2624086 | 0.02556945 | -0.001913496 | 0.4206063 | 0.02539519 | -0.002816165
[5 empty] | 0.06745662 | 0.02642659 | -0.002274424 |  | 0.1202407 | 0.02584005 | -0.003694499 | 0.2636554 | 0.02630001 | -0.001913496 | 0.4220341 | 0.02612077 | -0.002816165
[5 empty] | 0.06774112 | 0.02716066 | -0.002274651 |  | 0.1204718 | 0.02655783 | -0.003694499 | 0.264877 | 0.02703056 | -0.001913496 | 0.4232229 | 0.02684634 | -0.002816165
[5 empty] | 0.06803747 | 0.02789473 | -0.002274196 |  | 0.120779 | 0.02727561 | -0.003694499 | 0.2660723 | 0.02776112 | -0.001938222 | 0.4246426 | 0.02757192 | -0.002952104
[5 empty] | 0.06831679 | 0.02862881 | -0.002305388 |  | 0.1210091 | 0.02799339 | -0.003778872 | 0.26724 | 0.02849168 | -0.001938222 | 0.4260235 | 0.0282975 | -0.002952104
[5 empty] | 0.06856921 | 0.02936288 | -0.002304927 |  | 0.1212475 | 0.02871117 | -0.003778872 | 0.2683369 | 0.02922223 | -0.001938222 | 0.427229 | 0.02902308 | -0.002952104
[5 empty] | 0.0688332 | 0.03009695 | -0.002305157 |  | 0.1214773 | 0.02942895 | -0.003778872 | 0.2693615 | 0.02995279 | -0.001938222 | 0.4285287 | 0.02974865 | -0.002952104
[5 empty] | 0.06910879 | 0.03083102 | -0.002305388 |  | 0.1216815 | 0.03014673 | -0.003778872 | 0.2705643 | 0.03068334 | -0.001938222 | 0.4297183 | 0.03047423 | -0.002952104
[5 empty] | 0.06935702 | 0.03156509 | -0.002344419 |  | 0.121929 | 0.0308645 | -0.003875723 | 0.271482 | 0.0314139 | -0.001972449 | 0.4307964 | 0.03119981 | -0.003135001
[5 empty] | 0.06957763 | 0.03229917 | -0.002344654 |  | 0.1220996 | 0.03158228 | -0.003875723 | 0.2724918 | 0.03214445 | -0.001972449 | 0.4318981 | 0.03192538 | -0.003135001
[5 empty] | 0.06982907 | 0.03303324 | -0.002344888 |  | 0.1222794 | 0.03230006 | -0.003875723 | 0.2735509 | 0.03287501 | -0.001972449 | 0.4330225 | 0.03265096 | -0.003135001
[5 empty] | 0.07003299 | 0.03376731 | -0.002344888 |  | 0.1225031 | 0.03301784 | -0.003875723 | 0.2744039 | 0.03360557 | -0.001972449 | 0.4338953 | 0.03337654 | -0.003135001
[5 empty] | 0.07025784 | 0.03450138 | -0.002389246 |  | 0.1226503 | 0.03373562 | -0.003977171 | 0.2753036 | 0.03433612 | -0.002011468 | 0.4349255 | 0.03410211 | -0.003339333
[5 empty] | 0.0704741 | 0.03523545 | -0.002389485 |  | 0.1228245 | 0.0344534 | -0.003977171 | 0.2762067 | 0.03506668 | -0.002011468 | 0.4359072 | 0.03482769 | -0.003339333
[5 empty] | 0.07066191 | 0.03596953 | -0.002389246 |  | 0.1229914 | 0.03517118 | -0.003977171 | 0.2769839 | 0.03579723 | -0.002011468 | 0.4368393 | 0.03555327 | -0.003339333
[5 empty] | 0.07087048 | 0.0367036 | -0.002389963 |  | 0.1231859 | 0.03588896 | -0.003977171 | 0.2778047 | 0.03652779 | -0.002011468 | 0.4375832 | 0.03627884 | -0.003339333
[5 empty] | 0.07102054 | 0.03743767 | -0.002435113 |  | 0.1233215 | 0.03660674 | -0.004079286 | 0.2786253 | 0.03725834 | -0.002052382 | 0.4382777 | 0.03700442 | -0.003540076
[5 empty] | 0.07120107 | 0.03817174 | -0.002435843 |  | 0.1234502 | 0.03732452 | -0.004079286 | 0.27923 | 0.0379889 | -0.002052382 | 0.4389825 | 0.03773 | -0.003540076
[5 empty] | 0.07136242 | 0.03890581 | -0.0024356 |  | 0.1236244 | 0.0380423 | -0.004079286 | 0.2798747 | 0.03871946 | -0.002052382 | 0.4396361 | 0.03845558 | -0.003540076
[5 empty] | 0.07153428 | 0.03963989 | -0.002435356 |  | 0.1237574 | 0.03876008 | -0.004079286 | 0.2804293 | 0.03945001 | -0.002052382 | 0.4402344 | 0.03918115 | -0.003540076
[5 empty] | 0.07164679 | 0.04037396 | -0.002475528 |  | 0.1239015 | 0.03947786 | -0.004172156 | 0.2809785 | 0.04018057 | -0.002088851 | 0.4409148 | 0.03990673 | -0.003711328
[5 empty] | 0.07179948 | 0.04110803 | -0.002474785 |  | 0.1239874 | 0.04019563 | -0.004172156 | 0.2814781 | 0.04091112 | -0.002088851 | 0.4411925 | 0.04063231 | -0.003711328
[5 empty] | 0.07192243 | 0.0418421 | -0.00247528 |  | 0.124102 | 0.04091341 | -0.004172156 | 0.2820132 | 0.04164168 | -0.002088851 | 0.4418266 | 0.04135788 | -0.003711328
[5 empty] | 0.07201543 | 0.04257617 | -0.002474785 |  | 0.1242108 | 0.04163119 | -0.004251538 | 0.2821706 | 0.04237224 | -0.002088851 | 0.4421939 | 0.04208346 | -0.003711328
[5 empty] | 0.07214842 | 0.04331025 | -0.002506399 |  | 0.1243314 | 0.04234897 | -0.004251538 | 0.2827095 | 0.04310279 | -0.002117788 | 0.4423623 | 0.04280904 | -0.003825226
[5 empty] | 0.07221111 | 0.04404432 | -0.002506901 |  | 0.1243943 | 0.04306675 | -0.004251538 | 0.2830409 | 0.04383335 | -0.002117788 | 0.4427461 | 0.04353461 | -0.003825226
[5 empty] | 0.07230357 | 0.04477839 | -0.002507151 |  | 0.1245041 | 0.04378453 | -0.004251538 | 0.283273 | 0.0445639 | -0.002117788 | 0.4429288 | 0.04426019 | -0.003825226
[5 empty] | 0.07236551 | 0.04551246 | -0.002506901 |  | 0.1245739 | 0.04450231 | -0.004251538 | 0.2834477 | 0.04529446 | -0.002117788 | 0.4428401 | 0.04498577 | -0.003825226
[5 empty] | 0.07245706 | 0.04624653 | -0.002522667 |  | 0.1246911 | 0.04522009 | -0.004310356 | 0.2834769 | 0.04602501 | -0.002134896 | 0.4428944 | 0.04571134 | -0.003857883
[5 empty] | 0.07248764 | 0.04698061 | -0.002523424 |  | 0.1247861 | 0.04593787 | -0.004310356 | 0.2836629 | 0.04675557 | -0.002134896 | 0.4428944 | 0.04643692 | -0.003857883
[5 empty] | 0.07253754 | 0.04771468 | -0.002522919 |  | 0.1248414 | 0.04665565 | -0.004310356 | 0.2835807 | 0.04748613 | -0.002134896 | 0.4430841 | 0.0471625 | -0.003857883
[5 empty] | 0.07255732 | 0.04844875 | -0.002522919 |  | 0.1248748 | 0.04737343 | -0.004310356 | 0.2835325 | 0.04821668 | -0.002143136 | 0.4429125 | 0.04788807 | -0.003786679
[5 empty] | 0.07258411 | 0.04918282 | -0.002520787 |  | 0.1249737 | 0.04809121 | -0.004341494 | 0.2836534 | 0.04894724 | -0.002143136 | 0.443004 | 0.04861365 | -0.003786679
[5 empty] | 0.07262941 | 0.04991689 | -0.002520283 |  | 0.1250336 | 0.04880898 | -0.004341494 | 0.2835534 | 0.04967779 | -0.002143136 | 0.4427355 | 0.04933923 | -0.003786679
[5 empty] | 0.07263291 | 0.05065097 | -0.002520535 |  | 0.1250544 | 0.04952676 | -0.004341494 | 0.2834927 | 0.05040835 | -0.002143136 | 0.4428698 | 0.05006481 | -0.003786679
[5 empty] | 0.07264504 | 0.05138504 | -0.002520283 |  | 0.1251066 | 0.05024454 | -0.004341494 | 0.2835582 | 0.0511389 | -0.002143136 | 0.4425764 | 0.05079038 | -0.003786679
[5 empty] | 0.07268604 | 0.05211911 | -0.002499773 |  | 0.1251751 | 0.05096232 | -0.004310697 | 0.2835332 | 0.05186946 | -0.002150449 | 0.4425485 | 0.05151596 | -0.003630957
[5 empty] | 0.07269557 | 0.05285318 | -0.002499773 |  | 0.1252079 | 0.0516801 | -0.004310697 | 0.2834612 | 0.05260002 | -0.002150449 | 0.4425098 | 0.05224154 | -0.003630957
[5 empty] | 0.07270392 | 0.05358725 | -0.002500023 |  | 0.1252926 | 0.05239788 | -0.004310697 | 0.2833858 | 0.05333057 | -0.002150449 | 0.4423224 | 0.05296711 | -0.003630957
[5 empty] | 0.07272127 | 0.05432133 | -0.002500523 |  | 0.125359 | 0.05311566 | -0.004126003 | 0.2834371 | 0.05406113 | -0.002150449 | 0.4423332 | 0.05369269 | -0.003630957
[5 empty] | 0.07274772 | 0.0550554 | -0.002464767 |  | 0.1253543 | 0.05383344 | -0.004126003 | 0.2833985 | 0.05479168 | -0.002156123 | 0.4421275 | 0.05441827 | -0.003410782
[5 empty] | 0.07275311 | 0.05578947 | -0.002465013 |  | 0.1254188 | 0.05455122 | -0.004126003 | 0.2833569 | 0.05552224 | -0.002156123 | 0.4419828 | 0.05514384 | -0.003410782
[5 empty] | 0.07278795 | 0.05652354 | -0.002465013 |  | 0.1254823 | 0.055269 | -0.004126003 | 0.2833124 | 0.0562528 | -0.002156123 | 0.4417614 | 0.05586942 | -0.003410782
[5 empty] | 0.07279182 | 0.05725761 | -0.002464767 |  | 0.1255448 | 0.05598678 | -0.004126003 | 0.2832651 | 0.05698335 | -0.002156123 | 0.4417407 | 0.056595 | -0.003410782
[5 empty] | 0.07280515 | 0.05799169 | -0.002416651 |  | 0.1255533 | 0.05670456 | -0.003818935 | 0.2832585 | 0.05771391 | -0.002161515 | 0.441368 | 0.05732057 | -0.003150763
[5 empty] | 0.07281794 | 0.05872576 | -0.00241641 |  | 0.1255958 | 0.05742233 | -0.003818935 | 0.2831628 | 0.05844446 | -0.002161515 | 0.4412664 | 0.05804615 | -0.003150763
[5 empty] | 0.07284038 | 0.05945983 | -0.00241641 |  | 0.1256544 | 0.05814011 | -0.003818935 | 0.2830648 | 0.05917502 | -0.002161515 | 0.4411598 | 0.05877173 | -0.003150763
[5 empty] | 0.07286246 | 0.0601939 | -0.002417135 |  | 0.1257117 | 0.05885789 | -0.003818935 | 0.2830512 | 0.05990557 | -0.002165831 | 0.4410491 | 0.05949731 | -0.002874085
[5 empty] | 0.0728641 | 0.06092797 | -0.00236 |  | 0.1256972 | 0.05957567 | -0.003439789 | 0.2830356 | 0.06063613 | -0.002165831 | 0.4407966 | 0.06022288 | -0.002874085
[5 empty] | 0.07286556 | 0.06166205 | -0.002360472 |  | 0.1257338 | 0.06029345 | -0.003439789 | 0.2828448 | 0.06136669 | -0.002165831 | 0.4406103 | 0.06094846 | -0.002874085
[5 empty] | 0.07288712 | 0.06239612 | -0.00236 |  | 0.1257864 | 0.06101123 | -0.003439789 | 0.2827822 | 0.06209724 | -0.002165831 | 0.4404218 | 0.06167404 | -0.002874085
[5 empty] | 0.07290869 | 0.06313019 | -0.002359764 |  | 0.1258548 | 0.06172901 | -0.003439789 | 0.2827179 | 0.0628278 | -0.002165831 | 0.4402318 | 0.06239961 | -0.002874085
[5 empty] | 0.07290006 | 0.06386426 | -0.002296008 |  | 0.1258512 | 0.06244679 | -0.003036478 | 0.2826955 | 0.06355835 | -0.002169137 | 0.4400408 | 0.06312519 | -0.002604822
[5 empty] | 0.07291182 | 0.06459833 | -0.002295549 |  | 0.125916 | 0.06316457 | -0.003036478 | 0.2826284 | 0.06428891 | -0.002169137 | 0.4397807 | 0.06385077 | -0.002604822
[5 empty] | 0.07293395 | 0.06533241 | -0.002295319 |  | 0.1258909 | 0.06388235 | -0.003036478 | 0.2825601 | 0.06501946 | -0.002169137 | 0.43959 | 0.06457634 | -0.002604822
[5 empty] | 0.07294635 | 0.06606648 | -0.002295779 |  | 0.1259518 | 0.06460013 | -0.003036478 | 0.2824907 | 0.06575002 | -0.002169137 | 0.4394004 | 0.06530192 | -0.002604822
[5 empty] | 0.0729693 | 0.06680055 | -0.002228054 |  | 0.1259754 | 0.06531791 | -0.002658012 | 0.2824204 | 0.06648058 | -0.002171284 | 0.4393504 | 0.0660275 | -0.002365657
[5 empty] | 0.0729625 | 0.06753462 | -0.002227832 |  | 0.1259616 | 0.06603568 | -0.002658012 | 0.2823926 | 0.06721113 | -0.002171284 | 0.4390961 | 0.06675307 | -0.002365657
[5 empty] | 0.07297653 | 0.06826869 | -0.002228054 |  | 0.1259808 | 0.06675346 | -0.002658012 | 0.2822776 | 0.06794169 | -0.002171284 | 0.4389138 | 0.06747865 | -0.002365657
[5 empty] | 0.0730014 | 0.06900277 | -0.002227609 |  | 0.1259977 | 0.06747124 | -0.002658012 | 0.2821622 | 0.06867224 | -0.002171284 | 0.4386663 | 0.06820423 | -0.002365657
[5 empty] | 0.07301175 | 0.06973684 | -0.002159117 |  | 0.1260298 | 0.06818902 | -0.002353939 | 0.2820879 | 0.0694028 | -0.002167335 | 0.4385611 | 0.0689298 | -0.002181042
[5 empty] | 0.0730132 | 0.07047091 | -0.002159765 |  | 0.1260242 | 0.0689068 | -0.002353939 | 0.2820024 | 0.07013335 | -0.002167335 | 0.4383232 | 0.06965538 | -0.002181042
[5 empty] | 0.07303038 | 0.07120498 | -0.002159765 |  | 0.1260512 | 0.06962458 | -0.002353939 | 0.2819045 | 0.07086391 | -0.002167335 | 0.4382954 | 0.07038096 | -0.002181042
[5 empty] | 0.07306849 | 0.07193905 | -0.00207664 |  | 0.1260757 | 0.07034236 | -0.002353939 | 0.2818811 | 0.07159447 | -0.002167335 | 0.4379908 | 0.07110654 | -0.002181042
[5 empty] | 0.07306679 | 0.07267313 | -0.00207664 |  | 0.1260636 | 0.07106014 | -0.002170454 | 0.2818031 | 0.07232502 | -0.002125155 | 0.4379597 | 0.07183211 | -0.002043227
[5 empty] | 0.07309604 | 0.0734072 | -0.00207664 |  | 0.126046 | 0.07177792 | -0.002170454 | 0.2816709 | 0.07305558 | -0.002125155 | 0.4377891 | 0.07255769 | -0.002043227
[5 empty] | 0.07313597 | 0.07414127 | -0.002077056 |  | 0.1260553 | 0.0724957 | -0.002170454 | 0.281485 | 0.07378613 | -0.002125155 | 0.4376168 | 0.07328327 | -0.002043227
[5 empty] | 0.07314605 | 0.07487534 | -0.002077056 |  | 0.1260493 | 0.07321348 | -0.002170454 | 0.281289 | 0.07451669 | -0.002125155 | 0.4372365 | 0.07400884 | -0.002043227
[5 empty] | 0.07314646 | 0.07560941 | -0.0019754 |  | 0.1259756 | 0.07393126 | -0.002073363 | 0.2811696 | 0.07524725 | -0.002040515 | 0.4371983 | 0.07473442 | -0.001919715
[5 empty] | 0.07317766 | 0.07634348 | -0.0019754 |  | 0.125958 | 0.07464903 | -0.002073363 | 0.2809979 | 0.0759778 | -0.002040515 | 0.4370209 | 0.07546 | -0.001919715
[5 empty] | 0.07319911 | 0.07707756 | -0.001975795 |  | 0.1259091 | 0.07536681 | -0.002073363 | 0.2807742 | 0.07670836 | -0.002040515 | 0.4368418 | 0.07618557 | -0.001919715
[5 empty] | 0.07322088 | 0.07781163 | -0.001857946 |  | 0.1257944 | 0.07608459 | -0.002073363 | 0.2805853 | 0.07743891 | -0.002040515 | 0.4365239 | 0.07691115 | -0.001919715
[5 empty] | 0.07326319 | 0.0785457 | -0.001858317 |  | 0.12572 | 0.07680237 | -0.001993352 | 0.2803885 | 0.07816947 | -0.001917402 | 0.4364103 | 0.07763673 | -0.001808554
[5 empty] | 0.07328547 | 0.07927977 | -0.001858317 |  | 0.125581 | 0.07752015 | -0.001993352 | 0.2801842 | 0.07890002 | -0.001917402 | 0.4362265 | 0.0783623 | -0.001808554
[5 empty] | 0.0732978 | 0.08001384 | -0.001857946 |  | 0.1254659 | 0.07823793 | -0.001993352 | 0.2800158 | 0.07963058 | -0.001917402 | 0.4361098 | 0.07908788 | -0.001808554
[5 empty] | 0.0733204 | 0.08074792 | -0.001857946 |  | 0.1253401 | 0.07895571 | -0.001993352 | 0.2797549 | 0.08036114 | -0.001917402 | 0.4359229 | 0.07981346 | -0.001808554
[5 empty] | 0.0733431 | 0.08148199 | -0.001726257 |  | 0.1252217 | 0.07967349 | -0.001925854 | 0.2794878 | 0.08109169 | -0.001762119 | 0.4357346 | 0.08053903 | -0.001706113
[5 empty] | 0.07336583 | 0.08221606 | -0.001726602 |  | 0.1250763 | 0.08039127 | -0.001925854 | 0.2793438 | 0.08182225 | -0.001762119 | 0.4355448 | 0.08126461 | -0.001706113
[5 empty] | 0.07336828 | 0.08295013 | -0.001726257 |  | 0.124957 | 0.08110905 | -0.001925854 | 0.2790658 | 0.0825528 | -0.001762119 | 0.4352165 | 0.08199019 | -0.001706113
[5 empty] | 0.07340111 | 0.0836842 | -0.001583845 |  | 0.1247943 | 0.08182683 | -0.001925854 | 0.2787829 | 0.08328336 | -0.001762119 | 0.4352294 | 0.08271577 | -0.001706113
[5 empty] | 0.07343385 | 0.08441828 | -0.001583845 |  | 0.1245891 | 0.08254461 | -0.001870447 | 0.2786671 | 0.08401391 | -0.001580432 | 0.4349669 | 0.08344134 | -0.001610648
[5 empty] | 0.0734563 | 0.08515235 | -0.001583528 |  | 0.1244117 | 0.08326239 | -0.001870447 | 0.2784187 | 0.08474447 | -0.001580432 | 0.4347031 | 0.08416692 | -0.001610648
[5 empty] | 0.07347857 | 0.08588642 | -0.001583845 |  | 0.1242451 | 0.08398016 | -0.001870447 | 0.2780812 | 0.08547503 | -0.001580432 | 0.4345749 | 0.0848925 | -0.001610648
[5 empty] | 0.07351076 | 0.08662049 | -0.001583687 |  | 0.1240379 | 0.08469794 | -0.001870447 | 0.277869 | 0.08620558 | -0.001580432 | 0.43424 | 0.08561807 | -0.001610648
[5 empty] | 0.0735122 | 0.08735456 | -0.001430937 |  | 0.1238774 | 0.08541572 | -0.001822076 | 0.2775686 | 0.08693614 | -0.001377256 | 0.4341093 | 0.08634365 | -0.001520446
[5 empty] | 0.07353362 | 0.08808864 | -0.001430937 |  | 0.1236428 | 0.0861335 | -0.001822076 | 0.2773943 | 0.08766669 | -0.001377256 | 0.4338404 | 0.08706923 | -0.001520446
[5 empty] | 0.07354451 | 0.08882271 | -0.001430937 |  | 0.1234561 | 0.08685128 | -0.001822076 | 0.2770899 | 0.08839725 | -0.001377256 | 0.4338439 | 0.0877948 | -0.001520446
[5 empty] | 0.07359563 | 0.08955678 | -0.001271487 |  | 0.1232311 | 0.08756906 | -0.001822076 | 0.2768269 | 0.08912781 | -0.001377256 | 0.4335727 | 0.08852038 | -0.001520446
[5 empty] | 0.0735853 | 0.09029085 | -0.001271487 |  | 0.1230206 | 0.08828684 | -0.001780184 | 0.2765631 | 0.08985836 | -0.001158323 | 0.433232 | 0.08924596 | -0.001432507
[5 empty] | 0.07362529 | 0.09102492 | -0.001271614 |  | 0.1228078 | 0.08900462 | -0.001780184 | 0.2762561 | 0.09058892 | -0.001158323 | 0.4330269 | 0.08997153 | -0.001432507
[5 empty] | 0.07365456 | 0.091759 | -0.00127136 |  | 0.1225931 | 0.0897224 | -0.001780184 | 0.2759493 | 0.09131947 | -0.001158323 | 0.4328207 | 0.09069711 | -0.001432507
[5 empty] | 0.07364253 | 0.09249307 | -0.001271233 |  | 0.1223946 | 0.09044018 | -0.001780184 | 0.2758131 | 0.09205003 | -0.000928635 | 0.4327499 | 0.09142269 | -0.001344645
[5 empty] | 0.07369089 | 0.09322714 | -0.001107158 |  | 0.1221955 | 0.09115796 | -0.001740353 | 0.2755501 | 0.09278058 | -0.000928635 | 0.4325415 | 0.09214827 | -0.001344645
[5 empty] | 0.0736775 | 0.09396121 | -0.001106937 |  | 0.1219791 | 0.09187574 | -0.001740353 | 0.2752883 | 0.09351114 | -0.000928635 | 0.4321957 | 0.09287384 | -0.001344645
[5 empty] | 0.07371425 | 0.09469528 | -0.001106937 |  | 0.1217291 | 0.09259351 | -0.001740353 | 0.2750283 | 0.0942417 | -0.000928635 | 0.43219 | 0.09359942 | -0.001344645
[5 empty] | 0.07372986 | 0.09542936 | -0.001106826 |  | 0.1214975 | 0.09331129 | -0.001740353 | 0.274643 | 0.09497225 | -0.000928635 | 0.431774 | 0.094325 | -0.001344645
[5 empty] | 0.07374462 | 0.09616343 | -0.0009407846 |  | 0.1212849 | 0.09402907 | -0.001700016 | 0.2745152 | 0.09570281 | -0.0006941907 | 0.4315618 | 0.09505057 | -0.001254763
[5 empty] | 0.07376869 | 0.0968975 | -0.0009407846 |  | 0.1211261 | 0.09474685 | -0.001700016 | 0.2741782 | 0.09643336 | -0.0006941907 | 0.4314168 | 0.09577615 | -0.001254763
[5 empty] | 0.07377146 | 0.09763157 | -0.0009405965 |  | 0.1208676 | 0.09546463 | -0.001700016 | 0.273972 | 0.09716392 | -0.0006941907 | 0.4313389 | 0.09650173 | -0.001254763
[5 empty] | 0.07379363 | 0.09836564 | -0.0009405965 |  | 0.1206811 | 0.09618241 | -0.001700016 | 0.2737273 | 0.09789447 | -0.0006941907 | 0.4309197 | 0.0972273 | -0.001254763
[5 empty] | 0.07379439 | 0.09909972 | -0.0007743946 |  | 0.1204988 | 0.09690019 | -0.001657251 | 0.2734446 | 0.09862503 | -0.0004602918 | 0.4309082 | 0.09795288 | -0.001159879
[5 empty] | 0.07380428 | 0.09983379 | -0.0007742397 |  | 0.1202872 | 0.09761797 | -0.001657251 | 0.2732091 | 0.09935559 | -0.0004602918 | 0.4306916 | 0.09867846 | -0.001159879
[5 empty] | 0.07379267 | 0.1005679 | -0.000774472 |  | 0.1201321 | 0.09833575 | -0.001657251 | 0.2730211 | 0.1000861 | -0.0004602918 | 0.4304061 | 0.09940403 | -0.001159879
[5 empty] | 0.07381046 | 0.1013019 | -0.0007742397 |  | 0.1198979 | 0.09905353 | -0.001657251 | 0.272712 | 0.1008167 | -0.0004602918 | 0.430052 | 0.1001296 | -0.001159879
[5 empty] | 0.07382705 | 0.102036 | -0.0006105809 |  | 0.1197383 | 0.09977131 | -0.001608276 | 0.2726204 | 0.1015473 | -0.00023208 | 0.4300372 | 0.1008552 | -0.001058262
[5 empty] | 0.07384238 | 0.1027701 | -0.0006104588 |  | 0.119552 | 0.1004891 | -0.001608276 | 0.2724085 | 0.1022778 | -0.00023208 | 0.4296817 | 0.1015808 | -0.001058262
[5 empty] | 0.07382584 | 0.1035041 | -0.0006104588 |  | 0.1194073 | 0.1012069 | -0.001608276 | 0.2721192 | 0.1030084 | -0.00023208 | 0.4295295 | 0.1023063 | -0.001058262
[5 empty] | 0.07381814 | 0.1042382 | -0.0006105809 |  | 0.119288 | 0.1019246 | -0.001608276 | 0.271964 | 0.1037389 | -0.00023208 | 0.4293766 | 0.1030319 | -0.001058262
[5 empty] | 0.07381924 | 0.1049723 | -0.0004511662 |  | 0.1191268 | 0.1026424 | -0.001551141 | 0.2717323 | 0.1044695 | -1.534412e-05 | 0.4290193 | 0.1037575 | -0.0009471228
[5 empty] | 0.07383867 | 0.1057064 | -0.000451076 |  | 0.1189921 | 0.1033602 | -0.001551141 | 0.2715933 | 0.1052 | -1.534412e-05 | 0.4287294 | 0.1044831 | -0.0009471228
[5 empty] | 0.07383411 | 0.1064404 | -0.0004511662 |  | 0.1188675 | 0.104078 | -0.001551141 | 0.2713787 | 0.1059306 | -1.534412e-05 | 0.4285747 | 0.1052086 | -0.0009471228
[5 empty] | 0.0738361 | 0.1071745 | -0.0004512113 |  | 0.1187537 | 0.1047958 | -0.001551141 | 0.2711734 | 0.1066611 | -1.534412e-05 | 0.4282838 | 0.1059342 | -0.0008244311
[5 empty] | 0.07382432 | 0.1079086 | -0.0002916223 |  | 0.1186345 | 0.1055135 | -0.001483036 | 0.271104 | 0.1073917 | 0.0001851203 | 0.4282637 | 0.1066598 | -0.0008244311
[5 empty] | 0.07378862 | 0.1086427 | -0.0002916806 |  | 0.1185777 | 0.1062313 | -0.001483036 | 0.2709158 | 0.1081223 | 0.0001851203 | 0.4280395 | 0.1073854 | -0.0008244311
[5 empty] | 0.07375963 | 0.1093767 | -0.0002917098 |  | 0.1184661 | 0.1069491 | -0.001483036 | 0.2707707 | 0.1088528 | 0.0001851203 | 0.4276116 | 0.108111 | -0.0008244311
[5 empty] | 0.07376794 | 0.1101108 | -0.0002916806 |  | 0.118435 | 0.1076669 | -0.001483036 | 0.2707105 | 0.1095834 | 0.0001851203 | 0.4274545 | 0.1088365 | -0.0008244311
[5 empty] | 0.07372195 | 0.1108449 | -0.0001290655 |  | 0.1183671 | 0.1083847 | -0.001400577 | 0.270483 | 0.1103139 | 0.0003815048 | 0.4272968 | 0.1095621 | -0.0006878032
[5 empty] | 0.073693 | 0.1115789 | -0.0001290784 |  | 0.1182967 | 0.1091024 | -0.001400577 | 0.2704245 | 0.1110445 | 0.0003815048 | 0.4271388 | 0.1102877 | -0.0006878032
[5 empty] | 0.07367095 | 0.112313 | -0.0001290784 |  | 0.1182918 | 0.1098202 | -0.001400577 | 0.2702408 | 0.111775 | 0.0003815048 | 0.4267095 | 0.1110133 | -0.0006878032
[5 empty] | 0.07361515 | 0.1130471 | -0.0001291042 |  | 0.1182686 | 0.110538 | -0.001400577 | 0.270058 | 0.1125056 | 0.0003815048 | 0.4264822 | 0.1117388 | -0.0006878032
[5 empty] | 0.07357652 | 0.1137812 | 3.673383e-05 |  | 0.1182686 | 0.1112558 | -0.001298884 | 0.2700022 | 0.1132361 | 0.0005816017 | 0.4263887 | 0.1124644 | -0.0005346462
[5 empty] | 0.07356525 | 0.1145152 | 3.673383e-05 |  | 0.1183191 | 0.1119736 | -0.001298884 | 0.2698635 | 0.1139667 | 0.0005816017 | 0.4260233 | 0.11319 | -0.0005346462
[5 empty] | 0.07350009 | 0.1152493 | 3.673383e-05 |  | 0.1183192 | 0.1126913 | -0.001298884 | 0.2697257 | 0.1146973 | 0.0005816017 | 0.4259946 | 0.1139156 | -0.0005346462
[5 empty] | 0.07344208 | 0.1159834 | 0.0002057084 |  | 0.1182856 | 0.1134091 | -0.001298884 | 0.2695052 | 0.1154278 | 0.0005816017 | 0.4256942 | 0.1146411 | -0.0003644454
[5 empty] | 0.07340141 | 0.1167174 | 0.0002057084 |  | 0.1182858 | 0.1141269 | -0.001164213 | 0.2693696 | 0.1161584 | 0.0007851402 | 0.425325 | 0.1153667 | -0.0003644454
[5 empty] | 0.07335781 | 0.1174515 | 0.0002056879 |  | 0.118286 | 0.1148447 | -0.001164213 | 0.2693191 | 0.1168889 | 0.0007851402 | 0.4251571 | 0.1160923 | -0.0003644454
[5 empty] | 0.07330119 | 0.1181856 | 0.000205729 |  | 0.1183031 | 0.1155624 | -0.001164213 | 0.2691858 | 0.1176195 | 0.0007851402 | 0.4249879 | 0.1168179 | -0.0003644454
[5 empty] | 0.07325189 | 0.1189197 | 0.000205729 |  | 0.1183203 | 0.1162802 | -0.001164213 | 0.2690119 | 0.11835 | 0.0007851402 | 0.4246825 | 0.1175435 | -0.0003644454
[5 empty] | 0.07316943 | 0.1196537 | 0.000377669 |  | 0.118304 | 0.116998 | -0.0009974469 | 0.268923 | 0.1190806 | 0.0009922171 | 0.4245781 | 0.118269 | -0.0001786006
[5 empty] | 0.07312476 | 0.1203878 | 0.000377669 |  | 0.1183215 | 0.1177158 | -0.0009974469 | 0.2687935 | 0.1198111 | 0.0009922171 | 0.4243375 | 0.1189946 | -0.0001786006
[5 empty] | 0.07303695 | 0.1211219 | 0.0003776312 |  | 0.1182886 | 0.1184336 | -0.0009974469 | 0.2686234 | 0.1205417 | 0.0009922171 | 0.4240958 | 0.1197202 | -0.0001786006
[5 empty] | 0.07297687 | 0.1218559 | 0.000377669 |  | 0.1183232 | 0.1191513 | -0.0009974469 | 0.2684965 | 0.1212723 | 0.0009922171 | 0.4238527 | 0.1204458 | -0.0001786006
[5 empty] | 0.07290412 | 0.12259 | 0.0005528094 |  | 0.1182739 | 0.1198691 | -0.000801812 | 0.2684129 | 0.1220028 | 0.001202576 | 0.4235412 | 0.1211713 | 2.198919e-05
[5 empty] | 0.07282886 | 0.1233241 | 0.00055292 |  | 0.118292 | 0.1205869 | -0.000801812 | 0.2682888 | 0.1227334 | 0.001202576 | 0.4232284 | 0.1218969 | 2.198919e-05
[5 empty] | 0.07273098 | 0.1240582 | 0.0005527541 |  | 0.1183103 | 0.1213047 | -0.000801812 | 0.2680825 | 0.1234639 | 0.001202576 | 0.4231164 | 0.1226225 | 2.198919e-05
[5 empty] | 0.07265087 | 0.1247922 | 0.00055292 |  | 0.118312 | 0.1220225 | -0.000801812 | 0.268045 | 0.1241945 | 0.001202576 | 0.4228014 | 0.1233481 | 2.198919e-05
[5 empty] | 0.07258854 | 0.1255263 | 0.0007312285 |  | 0.1182971 | 0.1227402 | -0.0005793662 | 0.2678417 | 0.124925 | 0.001416217 | 0.4224179 | 0.1240736 | 0.0002361783
[5 empty] | 0.07251381 | 0.1262604 | 0.0007310823 |  | 0.1182825 | 0.123458 | -0.0005793662 | 0.2677236 | 0.1256556 | 0.001416217 | 0.4222351 | 0.1247992 | 0.0002361783
[5 empty] | 0.07241672 | 0.1269945 | 0.0007312285 |  | 0.1183017 | 0.1241758 | -0.0005793662 | 0.2676906 | 0.1263862 | 0.001416217 | 0.4219839 | 0.1255248 | 0.0002361783
[5 empty] | 0.07231745 | 0.1277285 | 0.0007311554 |  | 0.1183381 | 0.1248936 | -0.0005793662 | 0.267534 | 0.1271167 | 0.001633388 | 0.4217987 | 0.1262504 | 0.0002361783
[5 empty] | 0.07224613 | 0.1284626 | 0.000912139 |  | 0.1182906 | 0.1256114 | -0.000333794 | 0.2674207 | 0.1278473 | 0.001633388 | 0.4215452 | 0.126976 | 0.0004627432
[5 empty] | 0.07212258 | 0.1291967 | 0.0009123214 |  | 0.1182938 | 0.1263291 | -0.000333794 | 0.2673091 | 0.1285778 | 0.001633388 | 0.4212906 | 0.1277015 | 0.0004627432
[5 empty] | 0.0720571 | 0.1299307 | 0.000912139 |  | 0.1183143 | 0.1270469 | -0.000333794 | 0.2671992 | 0.1293084 | 0.001633388 | 0.421102 | 0.1284271 | 0.0004627432
[5 empty] | 0.07194956 | 0.1306648 | 0.000912139 |  | 0.118335 | 0.1277647 | -0.000333794 | 0.2670076 | 0.1300389 | 0.001633388 | 0.420644 | 0.1291527 | 0.0004627432
[5 empty] | 0.07185009 | 0.1313989 | 0.001096215 |  | 0.1183056 | 0.1284825 | -6.756416e-05 | 0.2669846 | 0.1307695 | 0.001853402 | 0.4203862 | 0.1298783 | 0.0007008395
[5 empty] | 0.07174873 | 0.132133 | 0.001096105 |  | 0.118327 | 0.1292003 | -6.756416e-05 | 0.2668384 | 0.1315 | 0.001853402 | 0.4202615 | 0.1306038 | 0.0007008395
[5 empty] | 0.07164553 | 0.132867 | 0.001096105 |  | 0.1183488 | 0.129918 | -6.756416e-05 | 0.266819 | 0.1322306 | 0.001853402 | 0.4199345 | 0.1313294 | 0.0007008395
[5 empty] | 0.07153058 | 0.1336011 | 0.001096324 |  | 0.118371 | 0.1306358 | -6.756416e-05 | 0.2665932 | 0.1329612 | 0.001853402 | 0.4196736 | 0.132055 | 0.0007008395
[5 empty] | 0.0714338 | 0.1343352 | 0.001283326 |  | 0.1183262 | 0.1313536 | 0.0002162891 | 0.2665776 | 0.1336917 | 0.002076877 | 0.4193447 | 0.1327806 | 0.0009489748
[5 empty] | 0.07130551 | 0.1350692 | 0.001282941 |  | 0.1183492 | 0.1320714 | 0.0002162891 | 0.2664806 | 0.1344223 | 0.002076877 | 0.4192826 | 0.1335061 | 0.0009489748
[5 empty] | 0.0712054 | 0.1358033 | 0.001283198 |  | 0.1183726 | 0.1327891 | 0.0002162891 | 0.2663856 | 0.1351528 | 0.002076877 | 0.4189517 | 0.1342317 | 0.0009489748
[5 empty] | 0.07110369 | 0.1365374 | 0.001283069 |  | 0.1183796 | 0.1335069 | 0.0002162891 | 0.2662926 | 0.1358834 | 0.002303641 | 0.4186868 | 0.1349573 | 0.0009489748
[5 empty] | 0.07099052 | 0.1372715 | 0.001472754 |  | 0.118387 | 0.1342247 | 0.0005149856 | 0.2662432 | 0.1366139 | 0.002303641 | 0.418354 | 0.1356829 | 0.001206165
[5 empty] | 0.07087586 | 0.1380055 | 0.001472901 |  | 0.1183781 | 0.1349425 | 0.0005149856 | 0.2660295 | 0.1373445 | 0.002303641 | 0.4180204 | 0.1364085 | 0.001206165
[5 empty] | 0.07074001 | 0.1387396 | 0.001472901 |  | 0.1183696 | 0.1356603 | 0.0005149856 | 0.266026 | 0.138075 | 0.002303641 | 0.417953 | 0.137134 | 0.001206165
[5 empty] | 0.07065219 | 0.1394737 | 0.001472754 |  | 0.1183785 | 0.136378 | 0.0005149856 | 0.2659414 | 0.1388056 | 0.002303641 | 0.4175507 | 0.1378596 | 0.001206165
[5 empty] | 0.07052352 | 0.1402077 | 0.001665728 |  | 0.1184384 | 0.1370958 | 0.0008253266 | 0.2658174 | 0.1395362 | 0.002532926 | 0.4173479 | 0.1385852 | 0.001471731
[5 empty] | 0.07038376 | 0.1409418 | 0.001665728 |  | 0.1184483 | 0.1378136 | 0.0008253266 | 0.2658203 | 0.1402667 | 0.002532926 | 0.4170106 | 0.1393108 | 0.001471731
[5 empty] | 0.07027233 | 0.1416759 | 0.001665394 |  | 0.1184083 | 0.1385314 | 0.0008253266 | 0.2656176 | 0.1409973 | 0.002532926 | 0.4166725 | 0.1400363 | 0.001471731
[5 empty] | 0.07014987 | 0.14241 | 0.001861569 |  | 0.1184361 | 0.1392492 | 0.0008253266 | 0.2655835 | 0.1417278 | 0.002532926 | 0.4164669 | 0.1407619 | 0.001471731
[5 empty] | 0.07002629 | 0.143144 | 0.00186101 |  | 0.1184813 | 0.1399669 | 0.001144725 | 0.2655101 | 0.1424584 | 0.002764517 | 0.4161938 | 0.1414875 | 0.001743922
[5 empty] | 0.06992124 | 0.1438781 | 0.001861569 |  | 0.1184766 | 0.1406847 | 0.001144725 | 0.2655222 | 0.1431889 | 0.002764517 | 0.4159864 | 0.1422131 | 0.001743922
[5 empty] | 0.06977598 | 0.1446122 | 0.001861569 |  | 0.1184725 | 0.1414025 | 0.001144725 | 0.265412 | 0.1439195 | 0.002764517 | 0.4155784 | 0.1429386 | 0.001743922
[5 empty] | 0.06963957 | 0.1453463 | 0.002010007 |  | 0.1185195 | 0.1421203 | 0.001388407 | 0.2652626 | 0.14465 | 0.002940418 | 0.4154358 | 0.1436642 | 0.001951703
[5 empty] | 0.06952179 | 0.1460803 | 0.002009806 |  | 0.1184998 | 0.1428381 | 0.001388407 | 0.2652404 | 0.1453806 | 0.002940418 | 0.4150928 | 0.1443898 | 0.001951703