## 1
Общество с ограниченной ответственностью "Инженерная геология" (ООО "ИнжГео") | [10 empty] | Общество с ограниченной ответственностью "Инженерная геология" (ООО "ИнжГео")
Юр. адрес: 117279, г. Москва, ул. Миклухо-Маклая, 36 а, этаж 5, пом. XXIII к. 76-84 | [10 empty] | Юр. адрес: 117279, г. Москва, ул. Миклухо-Маклая, 36 а, этаж 5, пом. XXIII к. 76-84 | [8 empty] | нагр |  |  | X0 | Y0 | R |  | нагр |  |  |  | X0 | Y0 | R | нагр |  |  |  | X0 | Y0 | R |  | нагр |  |  |  | X0 | Y0 | R
Телефон/факс +7 (495) 132-30-00, Адрес электронной почты inbox@inj-geo.ru | [10 empty] | Телефон/факс +7 (495) 132-30-00, Адрес электронной почты inbox@inj-geo.ru | [12 empty] | 0 | [7 empty] | 0 | [6 empty] | 0 | [7 empty] | 0
[20 empty] | девиатор | [6 empty] | девиатор | [6 empty] | девиатор | [7 empty] | девиатор
Испытательная лаборатория ООО «ИнжГео» | [10 empty] | Испытательная лаборатория ООО «ИнжГео» | [8 empty] | x0 | Угол | X | Y |  |  |  | x0 |  | Угол | X | Y |  |  | x0 |  | Угол | X | Y |  |  |  | x0 |  | Угол | X | Y
Адрес места осуществления деятельности лаборатории: г. Москва, просп. Вернадского, д. 51, стр. 1 | [10 empty] | Адрес места осуществления деятельности лаборатории: г. Москва, просп. Вернадского, д. 51, стр. 1 | [9 empty] | 0 | [7 empty] | 0 | [6 empty] | 0 | [7 empty] | 0
Телефон +7(910)4557682, E-mail: slg85@mail.ru | [10 empty] | Телефон +7(910)4557682, E-mail: slg85@mail.ru | [9 empty] | 5 | [7 empty] | 5 | [6 empty] | 5 | [7 empty] | 5
[21 empty] | 10 | [7 empty] | 10 | [6 empty] | 10 | [7 empty] | 10
Протокол испытаний № 13-63/29 от 27-11-2022 | [20 empty] | 15 | [7 empty] | 15 | [6 empty] | 15 | [7 empty] | 15
Наименование и адрес заказчика: ООО Регионстрой | [20 empty] | 20 | [7 empty] | 20 | [6 empty] | 20 | [7 empty] | 20
Наименование объекта: Переход трубопровода через р. Енисей | [20 empty] | 25 | [7 empty] | 25 | [6 empty] | 25 | [7 empty] | 25
Наименование используемого метода/методики: ГОСТ 12248.4-2020 | [20 empty] | 30 | [7 empty] | 30 | [6 empty] | 30 | [7 empty] | 30
Условия проведения испытания: температура окружающей среды (18 - 25)0С, влажность воздуха (40 - 75)% | [20 empty] | 35 | [7 empty] | 35 | [6 empty] | 35 | [7 empty] | 35
Дата получение объекта подлежащего испытаниям: 31-10-2022 | [20 empty] | 40 | [7 empty] | 40 | [6 empty] | 40 | [7 empty] | 40
Дата испытания: 25.10.2022-19.11.2029 | [20 empty] | 45 | [7 empty] | 45 | [6 empty] | 45 | [7 empty] | 45
Испытание грунтов методом трехосного сжатия | [10 empty] | Испытание грунтов методом трехосного сжатия | [9 empty] | 50 | [7 empty] | 50 | [6 empty] | 50 | [7 empty] | 50
Лабораторный номер: |  | 1064 | [5 empty] | We, % = | 0.40550841 |  | Лабораторный номер: | [6 empty] | We, % = |  |  | 55 | [7 empty] | 55 | [6 empty] | 55 | [7 empty] | 55
Номер скважины: |  | BH-098 | [5 empty] | ρ, г/см3 = | 1.9 |  | Номер скважины: | [6 empty] | ρ, г/см3 = |  |  | 60 | [7 empty] | 60 | [6 empty] | 60 | [7 empty] | 60
Глубина отбора, м: |  | 2.4 | [5 empty] | ρs, г/см3 = | 2.7 |  | Глубина отбора, м: | [6 empty] | ρs, г/см3 = |  |  | 65 | [7 empty] | 65 | [6 empty] | 65 | [7 empty] | 65
Наименование грунта: |  | Суглинок, после оттаивания текучий, легкий песчанистый | [5 empty] | e, д.е. = | 1.1 |  | Наименование грунта: | [6 empty] | e, д.е. = |  |  | 70 | [7 empty] | 70 | [6 empty] | 70 | [7 empty] | 70
Схема проведения опыта: |  | КД | [5 empty] | IL, д.е. = | 1.09 |  | Схема проведения опыта: | [6 empty] | IL, д.е. = |  |  | 75 | [7 empty] | 75 | [6 empty] | 75 | [7 empty] | 75
Результаты испытаний | [10 empty] | Результаты испытаний | [9 empty] | 80 | [7 empty] | 80 | [6 empty] | 80 | [7 empty] | 80
[21 empty] | 85 | [7 empty] | 85 | [6 empty] | 85 | [7 empty] | 85
[21 empty] | 90 | [7 empty] | 90 | [6 empty] | 90 | [7 empty] | 90
[21 empty] | 95 | [7 empty] | 95 | [6 empty] | 95 | [7 empty] | 95
[21 empty] | 100 | [7 empty] | 100 | [6 empty] | 100 | [7 empty] | 100
[21 empty] | 105 | [7 empty] | 105 | [6 empty] | 105 | [7 empty] | 105
[21 empty] | 110 | [7 empty] | 110 | [6 empty] | 110 | [7 empty] | 110
[21 empty] | 115 | [7 empty] | 115 | [6 empty] | 115 | [7 empty] | 115
[21 empty] | 120 | [7 empty] | 120 | [6 empty] | 120 | [7 empty] | 120
[21 empty] | 125 | [7 empty] | 125 | [6 empty] | 125 | [7 empty] | 125
[21 empty] | 130 | [7 empty] | 130 | [6 empty] | 130 | [7 empty] | 130
[21 empty] | 135 | [7 empty] | 135 | [6 empty] | 135 | [7 empty] | 135
[21 empty] | 140 | [7 empty] | 140 | [6 empty] | 140 | [7 empty] | 140
[21 empty] | 145 | [7 empty] | 145 | [6 empty] | 145 | [7 empty] | 145
[21 empty] | 150 | [7 empty] | 150 | [6 empty] | 150 | [7 empty] | 150
[21 empty] | 155 | [7 empty] | 155 | [6 empty] | 155 | [7 empty] | 155
[21 empty] | 160 | [7 empty] | 160 | [6 empty] | 160 | [7 empty] | 160
[21 empty] | 165 | [7 empty] | 165 | [6 empty] | 165 | [7 empty] | 165
[21 empty] | 170 | [7 empty] | 170 | [6 empty] | 170 | [7 empty] | 170
[21 empty] | 175 | [7 empty] | 175 | [6 empty] | 175 | [7 empty] | 175
[21 empty] | 180 | [7 empty] | 180 | [6 empty] | 180 | [7 empty] | 180
[13 empty] | Давление в камере, Мпа σ3 | Вертикальная нагрузка, Мпа σ1 | Поровое давление, Мпа u
[13 empty] | 0.05 | 0.1821025 |  |  |  |  | 1 | [6 empty] | σ3,кПа | σ1,кПа | u, кПа |  |  |  | 4
[13 empty] | 0.15 | 0.4483965 | [26 empty] | δ3, Мпа | δ1-δ3, МПа | δ1, МПа | δ1, КПа
[13 empty] | 0.25 | 0.7146905 | [20 empty] | С, МПа:
φ, град:
E, Мпа
[26 empty] | x | 0
[26 empty] | y |  |  |  | С, кПа | φ,°
Эффективные значения угла внутреннего трения и удельного сцепления ϕ', С'
[13 empty] | ϕ', град. = | 27
[13 empty] | С', МПа = | 0.015
|  | K0, д.е. | 0.5460095 | Эффективное напряжение, Мпа: |  |  |  |  | 0.02730048
|  | Модуль деформации E0, МПа: |  | Точки нахождения модуля Е0, Мпа (полное напряжение): |  |  |  |  | 0.02730048 | 0.04368076
|  | Модуль деформации E50, МПа: |  | qmax Давление при разрушении образца, Мпа (девиатор): |  |  |  |  | 0.07171909
|  | Коэф. Поперечной деформации, ϑ: |  | 0,5 qmax, Мпа (девиатор): |  |  |  |  | 0.03585954
| Начальник исп. лаборатории: | [6 empty] | Семиколенова Л.Г. |  |  |  |  | Начальник исп. лаборатории: |  |  |  |  | Семиколенова Л.Г.
Лист 1 , всего листов 2 | [11 empty] | Лист 2 , всего листов 2
Частичное воспроизведение протокола испытаний без письменного разрешения ООО «ИнжГео» ЗАПРЕЩАЕТСЯ | [11 empty] | Частичное воспроизведение протокола испытаний без письменного разрешения ООО «ИнжГео» ЗАПРЕЩАЕТСЯ
E0 |  |  | E50 |  | Деформация |  |  |  | Первая прочность |  |  | Вторая прочность |  |  | Третья прочность
devE0 | epsE0 |  | dev50 | epsE50 | dev | eps | ev |  | dev1 | eps1 | ev1 | dev1 | eps1 | ev2 | dev1 | eps1 | ev3
0.01638029 | 0.0004423968 |  | 0.03585954 | 0.001327191 | 0 | 0 | 0.0004643525 |  | 0 | 0 | 0.0001962053 | 0 | 0 | -0.0001641584 | 0 | 0 | 0.000110202
[5 empty] | 0.01638029 | 0.0004423968 | 0.0004643989 |  | 0.03 | 0.0008102365 | 0.0001962053 | 0.086535 | 0.0008115025 | -0.0001641584 | 0.09293811 | 0.000528434 | 0.000110202
Секущая модуля Е0 |  |  | Линия Q max |  | 0.03585954 | 0.001327191 | 0.0004643525 |  | 0.04712085 | 0.001416143 | 0.0001962053 | 0.1320102 | 0.001461451 | -0.0001641584 | 0.2102839 | 0.001437445 | 0.000110202
| 0 |  |  | 0 | 0.03870562 | 0.002078507 | -0.003492213 |  | 0.06605127 | 0.002444611 | -0.003026502 | 0.1491983 | 0.001917343 | -0.004004768 | 0.2323453 | 0.001810376 | -0.00322602
[5 empty] | 0.04116059 | 0.002771343 | -0.003491863 |  | 0.06845103 | 0.002832286 | -0.003026502 | 0.1633197 | 0.002922903 | -0.004004768 | 0.2549656 | 0.002874889 | -0.00322602
[5 empty] | 0.04346398 | 0.003464178 | -0.003492213 |  | 0.07266931 | 0.003540357 | -0.003026502 | 0.1728638 | 0.003653628 | -0.004004768 | 0.2690559 | 0.003593612 | -0.00322602
|  |  | Линия 0,5 Q max |  | 0.04562848 | 0.004157014 | -0.003492911 |  | 0.07666515 | 0.004248429 | -0.003026502 | 0.1818101 | 0.004384354 | -0.004004768 | 0.2822884 | 0.004312334 | -0.00322602
|  |  |  | 0 | 0.04764507 | 0.004849849 | -0.003349767 |  | 0.08043202 | 0.0049565 | -0.002989213 | 0.1903109 | 0.00511508 | -0.003898314 | 0.2945393 | 0.005031057 | -0.003298081
[5 empty] | 0.04951855 | 0.005542685 | -0.003349432 |  | 0.08396195 | 0.005664572 | -0.002989213 | 0.1982183 | 0.005845805 | -0.003898314 | 0.3060044 | 0.005749779 | -0.003298081
[5 empty] | 0.05126163 | 0.006235521 | -0.003349097 |  | 0.08732816 | 0.006372643 | -0.002989213 | 0.2055818 | 0.006576531 | -0.003898314 | 0.3166098 | 0.006468501 | -0.003298081
[5 empty] | 0.05287972 | 0.006928356 | -0.003349097 |  | 0.09048399 | 0.007080715 | -0.00290853 | 0.2125268 | 0.007307257 | -0.003702025 | 0.3265617 | 0.007187224 | -0.003298081
[5 empty] | 0.0543946 | 0.007621192 | -0.003108288 |  | 0.09344939 | 0.007788786 | -0.00290853 | 0.2188549 | 0.008037982 | -0.003702025 | 0.3356674 | 0.007905946 | -0.003351025
Коэфф. Точки |  |  |  |  | 0.05577928 | 0.008314028 | -0.00310922 |  | 0.09621633 | 0.008496858 | -0.00290853 | 0.2249524 | 0.008768708 | -0.003702025 | 0.3441359 | 0.008624668 | -0.003351025
[5 empty] | 0.05708896 | 0.009006863 | -0.003108288 |  | 0.09883522 | 0.009204929 | -0.00290853 | 0.2304301 | 0.009499434 | -0.003702025 | 0.3520661 | 0.009343391 | -0.003351025
[5 empty] | 0.05824492 | 0.009699699 | -0.003108909 |  | 0.1012385 | 0.009913001 | -0.00290853 | 0.2355298 | 0.01023016 | -0.003702025 | 0.3592545 | 0.01006211 | -0.003351025
[5 empty] | 0.05935448 | 0.01039253 | -0.002813354 |  | 0.1035535 | 0.01062107 | -0.002800232 | 0.2403113 | 0.01096088 | -0.003454546 | 0.3659177 | 0.01078084 | -0.003388115
[5 empty] | 0.06032848 | 0.01108537 | -0.00281251 |  | 0.1056655 | 0.01132914 | -0.002800232 | 0.244638 | 0.01169161 | -0.003454546 | 0.3719692 | 0.01149956 | -0.003388115
[5 empty] | 0.06125057 | 0.01177821 | -0.002812792 |  | 0.107595 | 0.01203722 | -0.002800232 | 0.2486857 | 0.01242234 | -0.003454546 | 0.3775058 | 0.01221828 | -0.003388115
[5 empty] | 0.06207355 | 0.01247104 | -0.002813354 |  | 0.1094112 | 0.01274529 | -0.002800232 | 0.2524354 | 0.01315306 | -0.003454546 | 0.3824372 | 0.012937 | -0.003388115
[5 empty] | 0.06282033 | 0.01316388 | -0.00250459 |  | 0.1110895 | 0.01345336 | -0.002680833 | 0.2557443 | 0.01388379 | -0.003197146 | 0.3869878 | 0.01365573 | -0.003411597
[5 empty] | 0.06347814 | 0.01385671 | -0.002505091 |  | 0.1126365 | 0.01416143 | -0.002680833 | 0.258792 | 0.01461451 | -0.003197146 | 0.3911951 | 0.01437445 | -0.003411597
[5 empty] | 0.06408855 | 0.01454955 | -0.002505091 |  | 0.1140915 | 0.0148695 | -0.002680833 | 0.2615158 | 0.01534524 | -0.003197146 | 0.3950318 | 0.01509317 | -0.003411597
[5 empty] | 0.06465732 | 0.01524238 | -0.002505091 |  | 0.1153959 | 0.01557757 | -0.002680833 | 0.2640992 | 0.01607596 | -0.003197146 | 0.398599 | 0.01581189 | -0.003411597
[5 empty] | 0.06512543 | 0.01593522 | -0.002229023 |  | 0.1165553 | 0.01628564 | -0.002570073 | 0.266272 | 0.01680669 | -0.002969614 | 0.4018032 | 0.01653061 | -0.003425413
[5 empty] | 0.06557185 | 0.01662806 | -0.002228577 |  | 0.117626 | 0.01699372 | -0.002570073 | 0.2682593 | 0.01753742 | -0.002969614 | 0.4048759 | 0.01724934 | -0.003425413
[5 empty] | 0.0659744 | 0.01732089 | -0.002228354 |  | 0.1186486 | 0.01770179 | -0.002570073 | 0.2702068 | 0.01826814 | -0.002969614 | 0.4073946 | 0.01796806 | -0.003425413
[5 empty] | 0.06635719 | 0.01801373 | -0.002026937 |  | 0.1195118 | 0.01840986 | -0.002570073 | 0.2717556 | 0.01899887 | -0.002969614 | 0.4099193 | 0.01868678 | -0.003425413
[5 empty] | 0.06666942 | 0.01870656 | -0.002026937 |  | 0.1203235 | 0.01911793 | -0.002483356 | 0.2732185 | 0.01972959 | -0.002812106 | 0.4122898 | 0.0194055 | -0.003430431
[5 empty] | 0.06697264 | 0.0193994 | -0.002026937 |  | 0.1210563 | 0.019826 | -0.002483356 | 0.274615 | 0.02046032 | -0.002812106 | 0.4145419 | 0.02012423 | -0.003430431
[5 empty] | 0.06725353 | 0.02009223 | -0.002026734 |  | 0.1217514 | 0.02053407 | -0.002483356 | 0.2757945 | 0.02119104 | -0.002812106 | 0.4169119 | 0.02084295 | -0.003430431
[5 empty] | 0.06754591 | 0.02078507 | -0.002026329 |  | 0.1223465 | 0.02124214 | -0.002483356 | 0.276775 | 0.02192177 | -0.002812106 | 0.4190363 | 0.02156167 | -0.003430431
[5 empty] | 0.06776982 | 0.0214779 | -0.001940845 |  | 0.1228826 | 0.02195022 | -0.002438022 | 0.2777031 | 0.0226525 | -0.002764961 | 0.4210834 | 0.02228039 | -0.00343181
[5 empty] | 0.06803505 | 0.02217074 | -0.001941039 |  | 0.1233315 | 0.02265829 | -0.002438022 | 0.2786894 | 0.02338322 | -0.002764961 | 0.4230869 | 0.02299912 | -0.00343181
[5 empty] | 0.06828828 | 0.02286358 | -0.001941039 |  | 0.1237691 | 0.02336636 | -0.002438022 | 0.2794719 | 0.02411395 | -0.002764961 | 0.4252857 | 0.02371784 | -0.00343181
[5 empty] | 0.06852723 | 0.02355641 | -0.001941039 |  | 0.1241939 | 0.02407443 | -0.002438022 | 0.2804411 | 0.02484467 | -0.002764961 | 0.4275201 | 0.02443656 | -0.00343181
[5 empty] | 0.06876101 | 0.02424925 | -0.001998329 |  | 0.1245914 | 0.0247825 | -0.002468276 | 0.2811676 | 0.0255754 | -0.002830364758 | 0.429585 | 0.02515528 | -0.003364492
[5 empty] | 0.06896059 | 0.02494208 | -0.001998329 |  | 0.124997 | 0.02549057 | -0.002468276 | 0.2820393 | 0.02630612 | -0.002830364758 | 0.4315454 | 0.02587401 | -0.003364492
[5 empty] | 0.06920278 | 0.02563492 | -0.00199793 |  | 0.1253405 | 0.02619865 | -0.002468276 | 0.2826683 | 0.02703685 | -0.002830364758 | 0.4335354 | 0.02659273 | -0.003364492
[5 empty] | 0.06942003 | 0.02632775 | -0.0021651 |  | 0.1257269 | 0.02690672 | -0.002468276 | 0.2834439 | 0.02776757 | -0.002830364758 | 0.4353481 | 0.02731145 | -0.003364492
[5 empty] | 0.06964113 | 0.02702059 | -0.002165316 |  | 0.1261212 | 0.02761479 | -0.002613214 | 0.284107 | 0.0284983 | -0.002977737 | 0.4374615 | 0.02803017 | -0.003195062
[5 empty] | 0.06981739 | 0.02771343 | -0.002165316 |  | 0.1264176 | 0.02832286 | -0.002613214 | 0.2847881 | 0.02922903 | -0.002977737 | 0.4391184 | 0.02874889 | -0.003195062
[5 empty] | 0.07003599 | 0.02840626 | -0.002164667 |  | 0.1267745 | 0.02903093 | -0.002613214 | 0.2854443 | 0.02995975 | -0.002977737 | 0.4411428 | 0.02946762 | -0.003195062
[5 empty] | 0.07021903 | 0.0290991 | -0.002164883 |  | 0.1271391 | 0.029739 | -0.002613214 | 0.2861196 | 0.03069048 | -0.002977737 | 0.4428431 | 0.03018634 | -0.003195062
[5 empty] | 0.0704248 | 0.02979193 | -0.002406565 |  | 0.1274583 | 0.03044707 | -0.002843882 | 0.2867711 | 0.0314212 | -0.003183342 | 0.4444237 | 0.03090506 | -0.002956685
[5 empty] | 0.07058476 | 0.03048477 | -0.002406565 |  | 0.1277672 | 0.03115515 | -0.002843882 | 0.2873116 | 0.03215193 | -0.003183342 | 0.4461606 | 0.03162378 | -0.002956685
[5 empty] | 0.07074756 | 0.0311776 | -0.002407046 |  | 0.1280658 | 0.03186322 | -0.002843882 | 0.2878728 | 0.03288265 | -0.003183342 | 0.4477742 | 0.03234251 | -0.002956685
[5 empty] | 0.07091307 | 0.03187044 | -0.002406806 |  | 0.128354 | 0.03257129 | -0.002843882 | 0.2884551 | 0.03361338 | -0.003183342 | 0.4492622 | 0.03306123 | -0.002956685
[5 empty] | 0.07107133 | 0.03256327 | -0.002686067 |  | 0.1286316 | 0.03327936 | -0.003129862 | 0.2888838 | 0.03434411 | -0.003421139 | 0.4508324 | 0.03377995 | -0.002680179
[5 empty] | 0.07125172 | 0.03325611 | -0.002686605 |  | 0.1288629 | 0.03398743 | -0.003129862 | 0.2893783 | 0.03507483 | -0.003421139 | 0.4522028 | 0.03449867 | -0.002680179
[5 empty] | 0.07138513 | 0.03394895 | -0.002686067 |  | 0.129155 | 0.0346955 | -0.003129862 | 0.2898516 | 0.03580556 | -0.003421139 | 0.4536521 | 0.0352174 | -0.002680179
[5 empty] | 0.07151074 | 0.03464178 | -0.002686336 |  | 0.1293826 | 0.03540357 | -0.003440696 | 0.2903922 | 0.03653628 | -0.003421139 | 0.4551088 | 0.03593612 | -0.002680179
[5 empty] | 0.07165806 | 0.03533462 | -0.002968409 |  | 0.1296351 | 0.03611165 | -0.003440696 | 0.2908685 | 0.03726701 | -0.003665199 | 0.4562886 | 0.03665484 | -0.002397036
[5 empty] | 0.07174777 | 0.03602745 | -0.002968112 |  | 0.1298408 | 0.03681972 | -0.003440696 | 0.2912368 | 0.03799773 | -0.003665199 | 0.4574008 | 0.03737356 | -0.002397036
[5 empty] | 0.07186878 | 0.03672029 | -0.002968112 |  | 0.1300353 | 0.03752779 | -0.003440696 | 0.2916738 | 0.03872846 | -0.003665199 | 0.4584436 | 0.03809229 | -0.002397036
[5 empty] | 0.07199126 | 0.03741312 | -0.002969002 |  | 0.1302186 | 0.03823586 | -0.003440696 | 0.2919594 | 0.03945919 | -0.003891343 | 0.4596277 | 0.03881101 | -0.002138746
[5 empty] | 0.07205545 | 0.03810596 | -0.003218085 |  | 0.1304447 | 0.03894393 | -0.003744308 | 0.2922705 | 0.04018991 | -0.003891343 | 0.4606681 | 0.03952973 | -0.002138746
[5 empty] | 0.07217044 | 0.0387988 | -0.00321905 |  | 0.1306054 | 0.039652 | -0.003744308 | 0.2926963 | 0.04092064 | -0.003891343 | 0.4614912 | 0.04024845 | -0.002138746
[5 empty] | 0.0722267 | 0.03949163 | -0.003218085 |  | 0.1307907 | 0.04036008 | -0.003744308 | 0.2929717 | 0.04165136 | -0.003891343 | 0.4623084 | 0.04096718 | -0.002138746
[5 empty] | 0.07230365 | 0.04018447 | -0.003218085 |  | 0.1309102 | 0.04106815 | -0.004010276 | 0.2932298 | 0.04238209 | -0.003891343 | 0.462904 | 0.0416859 | -0.002138746
[5 empty] | 0.07237126 | 0.0408773 | -0.003398293 |  | 0.1310542 | 0.04177622 | -0.004010276 | 0.2936487 | 0.04311281 | -0.004074434 | 0.4637752 | 0.04240462 | -0.001936607
[5 empty] | 0.07238948 | 0.04157014 | -0.003398293 |  | 0.1311864 | 0.04248429 | -0.004010276 | 0.2937851 | 0.04384354 | -0.004074434 | 0.4642069 | 0.04312334 | -0.001936607
[5 empty] | 0.07243786 | 0.04226297 | -0.003398293 |  | 0.1313612 | 0.04319236 | -0.004010276 | 0.2940388 | 0.04457426 | -0.004074434 | 0.4646905 | 0.04384206 | -0.001936607
[5 empty] | 0.07247639 | 0.04295581 | -0.003398293 |  | 0.1314153 | 0.04390043 | -0.004010276 | 0.2943661 | 0.04530499 | -0.004188464 | 0.4652424 | 0.04456079 | -0.001936607
[5 empty] | 0.07247493 | 0.04364864 | -0.00347446 |  | 0.1315118 | 0.0446085 | -0.004206261 | 0.2946341 | 0.04603572 | -0.004188464 | 0.4655567 | 0.04527951 | -0.001822873
[5 empty] | 0.07248321 | 0.04434148 | -0.003473765 |  | 0.1315961 | 0.04531658 | -0.004206261 | 0.2948432 | 0.04676644 | -0.004188464 | 0.4657088 | 0.04599823 | -0.001822873
[5 empty] | 0.07251271 | 0.04503432 | -0.003474112 |  | 0.1316682 | 0.04602465 | -0.004206261 | 0.2949939 | 0.04749717 | -0.004188464 | 0.46584 | 0.04671695 | -0.001822873
[5 empty] | 0.07248846 | 0.04572715 | -0.003442468 |  | 0.1317462 | 0.04673272 | -0.004206261 | 0.2952201 | 0.04822789 | -0.004188464 | 0.4658774 | 0.04743568 | -0.001822873
[5 empty] | 0.0724908 | 0.04641999 | -0.003442468 |  | 0.1317754 | 0.04744079 | -0.004301899 | 0.2953889 | 0.04895862 | -0.004207505 | 0.4659475 | 0.0481544 | -0.001812495
[5 empty] | 0.07248003 | 0.04711282 | -0.003442812 |  | 0.1318649 | 0.04814886 | -0.004301899 | 0.2954636 | 0.04968934 | -0.004207505 | 0.4658007 | 0.04887312 | -0.001812495
[5 empty] | 0.0724763 | 0.04780566 | -0.003442812 |  | 0.1318326 | 0.04885693 | -0.004301899 | 0.2956252 | 0.05042007 | -0.004207505 | 0.4657233 | 0.04959184 | -0.001812495
[5 empty] | 0.07242996 | 0.04849849 | -0.003442812 |  | 0.1318478 | 0.049565 | -0.004301899 | 0.2958739 | 0.0511508 | -0.004207505 | 0.4657869 | 0.05031057 | -0.001812495
[5 empty] | 0.07244094 | 0.04919133 | -0.003347507 |  | 0.1318807 | 0.05027308 | -0.004255846 | 0.2959417 | 0.05188152 | -0.004104919 | 0.4657052 | 0.05102929 | -0.001838912
[5 empty] | 0.07240973 | 0.04988417 | -0.003346503 |  | 0.1319133 | 0.05098115 | -0.004255846 | 0.296096 | 0.05261225 | -0.004104919 | 0.4658361 | 0.05174801 | -0.001838912
[5 empty] | 0.07237644 | 0.050577 | -0.003346837 |  | 0.1319272 | 0.05168922 | -0.004255846 | 0.296292 | 0.05334297 | -0.004104919 | 0.4658934 | 0.05246673 | -0.001838912
[5 empty] | 0.07235123 | 0.05126984 | -0.003346837 |  | 0.1319043 | 0.05239729 | -0.004255846 | 0.2964402 | 0.0540737 | -0.003897534 | 0.465877 | 0.05318546 | -0.001838912
[5 empty] | 0.07232434 | 0.05196267 | -0.003200838 |  | 0.1319719 | 0.05310536 | -0.004044197 | 0.2964957 | 0.05480442 | -0.003897534 | 0.4657155 | 0.05390418 | -0.001884129
[5 empty] | 0.07228603 | 0.05265551 | -0.003200838 |  | 0.1319481 | 0.05381343 | -0.004044197 | 0.2966369 | 0.05553515 | -0.003897534 | 0.4656952 | 0.0546229 | -0.001884129
[5 empty] | 0.07225643 | 0.05334834 | -0.003200518 |  | 0.1319785 | 0.05452151 | -0.004044197 | 0.2968635 | 0.05626588 | -0.003897534 | 0.4656014 | 0.05534162 | -0.001884129
[5 empty] | 0.07224569 | 0.05404118 | -0.003201478 |  | 0.1319902 | 0.05522958 | -0.004044197 | 0.296952 | 0.0569966 | -0.003897534 | 0.4657919 | 0.05606035 | -0.001884129
[5 empty] | 0.07222414 | 0.05473401 | -0.003022523 |  | 0.131965 | 0.05593765 | -0.003719557 | 0.2971256 | 0.05772733 | -0.003614319 | 0.4656943 | 0.05677907 | -0.001942046
[5 empty] | 0.07216217 | 0.05542685 | -0.003021919 |  | 0.1320122 | 0.05664572 | -0.003719557 | 0.29725 | 0.05845805 | -0.003614319 | 0.4655949 | 0.05749779 | -0.001942046
[5 empty] | 0.07212963 | 0.05611969 | -0.003021919 |  | 0.1320043 | 0.05735379 | -0.003719557 | 0.2974142 | 0.05918878 | -0.003614319 | 0.4657084 | 0.05821651 | -0.001942046
[5 empty] | 0.07209688 | 0.05681252 | -0.003022523 |  | 0.1319959 | 0.05806186 | -0.003719557 | 0.2974392 | 0.0599195 | -0.003614319 | 0.4656054 | 0.05893523 | -0.001942046
[5 empty] | 0.07207406 | 0.05750536 | -0.002825977 |  | 0.1320235 | 0.05876993 | -0.003330508 | 0.297638 | 0.06065023 | -0.003284375 | 0.4655007 | 0.05965396 | -0.002004453
[5 empty] | 0.07205144 | 0.05819819 | -0.002825977 |  | 0.1320505 | 0.05947801 | -0.003330508 | 0.2976522 | 0.06138095 | -0.003284375 | 0.4653944 | 0.06037268 | -0.002004453
[5 empty] | 0.07200937 | 0.05889103 | -0.002826825 |  | 0.1320225 | 0.06018608 | -0.003330508 | 0.2977502 | 0.06211168 | -0.003284375 | 0.4655725 | 0.0610914 | -0.002004453
[5 empty] | 0.07197786 | 0.05958386 | -0.002826825 |  | 0.1320667 | 0.06089415 | -0.003330508 | 0.2979318 | 0.06284241 | -0.003284375 | 0.4653197 | 0.06181012 | -0.002004453
[5 empty] | 0.0719571 | 0.0602767 | -0.002626363 |  | 0.1320741 | 0.06160222 | -0.002929906 | 0.2980176 | 0.06357313 | -0.002933438 | 0.46528 | 0.06252885 | -0.002065448
[5 empty] | 0.07190761 | 0.06096954 | -0.002626363 |  | 0.1320809 | 0.06231029 | -0.002929906 | 0.2980522 | 0.06430386 | -0.002933438 | 0.4653103 | 0.06324757 | -0.002065448
[5 empty] | 0.07189907 | 0.06166237 | -0.002625575 |  | 0.132069 | 0.06301836 | -0.002929906 | 0.298125 | 0.06503458 | -0.002933438 | 0.465339 | 0.06396629 | -0.002065448
[5 empty] | 0.07188205 | 0.06235521 | -0.002625575 |  | 0.132093 | 0.06372643 | -0.002929906 | 0.2981012 | 0.06576531 | -0.002933438 | 0.4653662 | 0.06468501 | -0.002118614
[5 empty] | 0.07183696 | 0.06304804 | -0.002439904 |  | 0.1320619 | 0.06443451 | -0.002568971 | 0.2982495 | 0.06649603 | -0.002591575 | 0.4653204 | 0.06540374 | -0.002118614
[5 empty] | 0.07181358 | 0.06374088 | -0.002440148 |  | 0.1320848 | 0.06514258 | -0.002568971 | 0.298256 | 0.06722676 | -0.002591575 | 0.4650587 | 0.06612246 | -0.002118614
[5 empty] | 0.07178238 | 0.06443371 | -0.002440148 |  | 0.132089 | 0.06585065 | -0.002568971 | 0.2983446 | 0.06795749 | -0.002591575 | 0.4650101 | 0.06684118 | -0.002118614
[5 empty] | 0.07176339 | 0.06512655 | -0.002440148 |  | 0.1320926 | 0.06655872 | -0.002568971 | 0.2984253 | 0.06868821 | -0.002591575 | 0.4650317 | 0.0675599 | -0.002118614
[5 empty] | 0.07177661 | 0.06581938 | -0.002280569 |  | 0.1320775 | 0.06726679 | -0.002297809 | 0.2984532 | 0.06941894 | -0.002286682 | 0.4651235 | 0.06827863 | -0.002156051
[5 empty] | 0.07174302 | 0.06651222 | -0.002280569 |  | 0.1321164 | 0.06797486 | -0.002297809 | 0.2984727 | 0.07014966 | -0.002286682 | 0.4649279 | 0.06899735 | -0.002156051
[5 empty] | 0.07175197 | 0.06720506 | -0.002280797 |  | 0.1321366 | 0.06868294 | -0.002297809 | 0.2983965 | 0.07088039 | -0.002286682 | 0.4648741 | 0.06971607 | -0.002156051
[5 empty] | 0.07174424 | 0.06789789 | -0.002280569 |  | 0.1321197 | 0.06939101 | -0.002297809 | 0.298351 | 0.07161111 | -0.002286682 | 0.464962 | 0.07043479 | -0.002156051
[5 empty] | 0.07173986 | 0.06859073 | -0.002164496 |  | 0.1321025 | 0.07009908 | -0.002169803 | 0.2984682 | 0.07234184 | -0.002032336 | 0.4647629 | 0.07115351 | -0.002171094
[5 empty] | 0.07171909 | 0.06928356 | -0.002164713 |  | 0.1321388 | 0.07080715 | -0.002169803 | 0.2983836 | 0.07307257 | -0.002032336 | 0.4647055 | 0.07187224 | -0.002171094
[5 empty] | 0.07171057 | 0.0699764 | -0.002164713 |  | 0.1321091 | 0.07151522 | -0.002169803 | 0.298322 | 0.07380329 | -0.002032336 | 0.4645569 | 0.07259096 | -0.002171094
[5 empty] | 0.07173336 | 0.07066923 | -0.002164929 |  | 0.1320984 | 0.07222329 | -0.002169803 | 0.2982844 | 0.07453402 | -0.001783232 | 0.4644148 | 0.07330968 | -0.002140107
[5 empty] | 0.07173795 | 0.07136207 | -0.002078949 |  | 0.1320526 | 0.07293136 | -0.002128186 | 0.2980473 | 0.07526474 | -0.001783232 | 0.4642796 | 0.0740284 | -0.002140107
[5 empty] | 0.0717243 | 0.07205491 | -0.002079365 |  | 0.1319543 | 0.07363944 | -0.002128186 | 0.2979252 | 0.07599547 | -0.001783232 | 0.4641539 | 0.07474713 | -0.002140107
[5 empty] | 0.07173194 | 0.07274774 | -0.002078949 |  | 0.1318588 | 0.07434751 | -0.002128186 | 0.2978741 | 0.07672619 | -0.001783232 | 0.463612 | 0.07546585 | -0.002140107
[5 empty] | 0.07175094 | 0.07344058 | -0.002078949 |  | 0.131785 | 0.07505558 | -0.002095415 | 0.2977155 | 0.07745692 | -0.001783232 | 0.463442 | 0.07618457 | -0.002140107
[5 empty] | 0.07177131 | 0.07413341 | -0.00200494 |  | 0.1316971 | 0.07576365 | -0.002095415 | 0.2975398 | 0.07818765 | -0.001533983 | 0.4630043 | 0.07690329 | -0.002045679
[5 empty] | 0.0717633 | 0.07482625 | -0.00200494 |  | 0.1315415 | 0.07647172 | -0.002095415 | 0.2972583 | 0.07891837 | -0.001533983 | 0.4623731 | 0.07762202 | -0.002045679
[5 empty] | 0.07178628 | 0.07551908 | -0.002005141 |  | 0.1314277 | 0.07717979 | -0.002095415 | 0.2971401 | 0.0796491 | -0.001533983 | 0.4619075 | 0.07834074 | -0.002045679
[5 empty] | 0.07179066 | 0.07621192 | -0.002004539 |  | 0.1313019 | 0.07788786 | -0.002095415 | 0.2968284 | 0.08037982 | -0.001533983 | 0.4611829 | 0.07905946 | -0.002045679
[5 empty] | 0.07182593 | 0.07690475 | -0.001938917 |  | 0.1311468 | 0.07859594 | -0.002070725 | 0.296726 | 0.08111055 | -0.001285518 | 0.460558 | 0.07977818 | -0.001898464
[5 empty] | 0.07183257 | 0.07759759 | -0.001938723 |  | 0.1309993 | 0.07930401 | -0.002070725 | 0.296387 | 0.08184127 | -0.001285518 | 0.460035 | 0.08049691 | -0.001898464
[5 empty] | 0.07187 | 0.07829043 | -0.001938917 |  | 0.1307696 | 0.08001208 | -0.002070725 | 0.2960803 | 0.082572 | -0.001285518 | 0.4591908 | 0.08121563 | -0.001898464
[5 empty] | 0.07186876 | 0.07898326 | -0.00193911 |  | 0.1306212 | 0.08072015 | -0.002070725 | 0.2958957 | 0.08330272 | -0.001285518 | 0.4585957 | 0.08193435 | -0.001711535
[5 empty] | 0.0718982 | 0.0796761 | -0.00188 |  | 0.1304282 | 0.08142822 | -0.002050451 | 0.2956109 | 0.08403345 | -0.001039487 | 0.457827 | 0.08265307 | -0.001711535
[5 empty] | 0.07190868 | 0.08036893 | -0.00188 |  | 0.1302455 | 0.08213629 | -0.002050451 | 0.2952714 | 0.08476418 | -0.001039487 | 0.4569585 | 0.0833718 | -0.001711535
[5 empty] | 0.07191998 | 0.08106177 | -0.00188 |  | 0.1300377 | 0.08284437 | -0.002050451 | 0.2949671 | 0.0854949 | -0.001039487 | 0.4562756 | 0.08409052 | -0.001711535
[5 empty] | 0.07196182 | 0.0817546 | -0.001880188 |  | 0.1297697 | 0.08355244 | -0.002050451 | 0.2946097 | 0.08622563 | -0.001039487 | 0.455216 | 0.08480924 | -0.001711535
[5 empty] | 0.07199445 | 0.08244744 | -0.001827755 |  | 0.129586 | 0.08426051 | -0.002034869 | 0.2942889 | 0.08695635 | -0.0007962903 | 0.4545588 | 0.08552796 | -0.001494941
[5 empty] | 0.07201781 | 0.08314028 | -0.001827389 |  | 0.1293614 | 0.08496858 | -0.002034869 | 0.2940055 | 0.08768708 | -0.0007962903 | 0.4535311 | 0.08624668 | -0.001494941
[5 empty] | 0.07204176 | 0.08383311 | -0.001827389 |  | 0.1291146 | 0.08567665 | -0.002034869 | 0.2936269 | 0.0884178 | -0.0007962903 | 0.4525585 | 0.08696541 | -0.001494941
[5 empty] | 0.07206625 | 0.08452595 | -0.001827937 |  | 0.1288823 | 0.08638472 | -0.002034869 | 0.2934202 | 0.08914853 | -0.0007962903 | 0.4517138 | 0.08768413 | -0.001494941
[5 empty] | 0.0720813 | 0.08521878 | -0.00177805 |  | 0.1286293 | 0.08709279 | -0.002021769 | 0.292987 | 0.08987926 | -0.0005582551 | 0.4507888 | 0.08840285 | -0.001260678
[5 empty] | 0.07208682 | 0.08591162 | -0.001777873 |  | 0.128392 | 0.08780087 | -0.002021769 | 0.292727 | 0.09060998 | -0.0005582551 | 0.4498565 | 0.08912157 | -0.001260678
[5 empty] | 0.07211259 | 0.08660445 | -0.001777873 |  | 0.1281711 | 0.08850894 | -0.002021769 | 0.2922425 | 0.09134071 | -0.0005582551 | 0.4489197 | 0.0898403 | -0.001260678
[5 empty] | 0.07215857 | 0.08729729 | -0.001777873 |  | 0.1279672 | 0.08921701 | -0.002021769 | 0.2919768 | 0.09207143 | -0.0005582551 | 0.4481207 | 0.09055902 | -0.001260678
[5 empty] | 0.07218492 | 0.08799012 | -0.001730992 |  | 0.1276744 | 0.08992508 | -0.002009561 | 0.2915767 | 0.09280216 | -0.0003262716 | 0.4469737 | 0.09127774 | -0.001020574
[5 empty] | 0.07222142 | 0.08868296 | -0.001730818 |  | 0.1274356 | 0.09063315 | -0.002009561 | 0.2913081 | 0.09353288 | -0.0003262716 | 0.4461094 | 0.09199646 | -0.001020574
[5 empty] | 0.07223818 | 0.0893758 | -0.001730818 |  | 0.1272159 | 0.09134122 | -0.002009561 | 0.290907 | 0.09426361 | -0.0003262716 | 0.4453208 | 0.09271519 | -0.001020574
[5 empty] | 0.07227492 | 0.09006863 | -0.001730645 |  | 0.1269629 | 0.09204929 | -0.002009561 | 0.2905507 | 0.09499434 | -0.000101756 | 0.444402 | 0.09343391 | -0.001020574
[5 empty] | 0.07229179 | 0.09076147 | -0.001684133 |  | 0.1267833 | 0.09275737 | -0.001996857 | 0.2902397 | 0.09572506 | -0.000101756 | 0.4433565 | 0.09415263 | -0.0007860304
[5 empty] | 0.07229867 | 0.0914543 | -0.001684133 |  | 0.1265188 | 0.09346544 | -0.001996857 | 0.2897989 | 0.09645579 | -0.000101756 | 0.4424644 | 0.09487135 | -0.0007860304
[5 empty] | 0.07232539 | 0.09214714 | -0.001683965 |  | 0.1263291 | 0.09417351 | -0.001996857 | 0.2894052 | 0.09718651 | -0.000101756 | 0.4417279 | 0.09559008 | -0.0007860304
[5 empty] | 0.07235198 | 0.09283997 | -0.001683965 |  | 0.1260913 | 0.09488158 | -0.001996857 | 0.2891469 | 0.09791724 | -0.000101756 | 0.4408038 | 0.0963088 | -0.0007860304
[5 empty] | 0.07239831 | 0.09353281 | -0.00163658 |  | 0.1258592 | 0.09558965 | -0.001981866 | 0.2888052 | 0.09864796 | 0.0001139665 | 0.4398337 | 0.09702752 | -0.0005685982
[5 empty] | 0.07243444 | 0.09422565 | -0.001636744 |  | 0.1256685 | 0.09629772 | -0.001981866 | 0.2885126 | 0.09937869 | 0.0001139665 | 0.439165 | 0.09774624 | -0.0005685982
[5 empty] | 0.07246029 | 0.09491848 | -0.00163658 |  | 0.1254496 | 0.0970058 | -0.001981866 | 0.2880946 | 0.1001094 | 0.0001139665 | 0.4383866 | 0.09846497 | -0.0005685982
[5 empty] | 0.07248578 | 0.09561132 | -0.001636416 |  | 0.1252384 | 0.09771387 | -0.001981866 | 0.2878148 | 0.1008401 | 0.0001139665 | 0.4375704 | 0.09918369 | -0.0005685982
[5 empty] | 0.07250088 | 0.09630415 | -0.001585592 |  | 0.1251057 | 0.09842194 | -0.001962604 | 0.2875424 | 0.1015709 | 0.0003195252 | 0.436994 | 0.09990241 | -0.0003798283
[5 empty] | 0.0725155 | 0.09699699 | -0.001585592 |  | 0.1249294 | 0.09913001 | -0.001962604 | 0.2871035 | 0.1023016 | 0.0003195252 | 0.4363165 | 0.1006211 | -0.0003798283
[5 empty] | 0.07253957 | 0.09768982 | -0.001585592 |  | 0.1247629 | 0.09983808 | -0.001962604 | 0.286936 | 0.1030323 | 0.0003195252 | 0.4355411 | 0.1013399 | -0.0003798283
[5 empty] | 0.07255307 | 0.09838266 | -0.001585116 |  | 0.1245545 | 0.1005462 | -0.001937885 | 0.2866472 | 0.103763 | 0.0003195252 | 0.4350133 | 0.1020586 | -0.0003798283
[5 empty] | 0.07260588 | 0.09907549 | -0.001529165 |  | 0.124462 | 0.1012542 | -0.001937885 | 0.2862382 | 0.1044938 | 0.0005135663 | 0.4345299 | 0.1027773 | -0.0002312257
[5 empty] | 0.07261804 | 0.09976833 | -0.001529318 |  | 0.124329 | 0.1019623 | -0.001937885 | 0.2859716 | 0.1052245 | 0.0005135663 | 0.4338202 | 0.103496 | -0.0002312257
[5 empty] | 0.07264943 | 0.1004612 | -0.001529165 |  | 0.1241737 | 0.1026704 | -0.001937885 | 0.2857171 | 0.1059552 | 0.0005135663 | 0.4333658 | 0.1042147 | -0.0002312257
[5 empty] | 0.07267002 | 0.101154 | -0.001529012 |  | 0.1240665 | 0.1033784 | -0.001937885 | 0.2854756 | 0.1066859 | 0.0005135663 | 0.4331008 | 0.1049335 | -0.0002312257
[5 empty] | 0.07268974 | 0.1018468 | -0.00146667 |  | 0.1239732 | 0.1040865 | -0.001906883 | 0.2853779 | 0.1074167 | 0.0006953672 | 0.4327547 | 0.1056522 | -0.0001344933
[5 empty] | 0.07269854 | 0.1025397 | -0.001466523 |  | 0.1239294 | 0.1047946 | -0.001906883 | 0.2851102 | 0.1081474 | 0.0006953672 | 0.4323985 | 0.1063709 | -0.0001344933
[5 empty] | 0.07269636 | 0.1032325 | -0.001466523 |  | 0.1238141 | 0.1055027 | -0.001906883 | 0.2848435 | 0.1088781 | 0.0006953672 | 0.4322398 | 0.1070896 | -0.0001344933
[5 empty] | 0.07272314 | 0.1039253 | -0.001466376 |  | 0.123819 | 0.1062107 | -0.001906883 | 0.2845778 | 0.1096088 | 0.0006953672 | 0.4319401 | 0.1078084 | -0.0001344933
[5 empty] | 0.07272883 | 0.1046182 | -0.001396461 |  | 0.1237365 | 0.1069188 | -0.001866471 | 0.2844 | 0.1103396 | 0.0008715474 | 0.4319115 | 0.1085271 | -0.0001009757
[5 empty] | 0.07277339 | 0.105311 | -0.001396182 |  | 0.1237756 | 0.1076269 | -0.001866471 | 0.2841363 | 0.1110703 | 0.0008715474 | 0.4320198 | 0.1092458 | -0.0001009757
[5 empty] | 0.07277672 | 0.1060039 | -0.001396461 |  | 0.1237581 | 0.1083349 | -0.001866471 | 0.2839605 | 0.111801 | 0.0008715474 | 0.4320279 | 0.1099645 | -0.0001009757
[5 empty] | 0.07276879 | 0.1066967 | -0.001396042 |  | 0.1237769 | 0.109043 | -0.001866471 | 0.2837422 | 0.1125318 | 0.001043261 | 0.4318448 | 0.1106832 | -0.0001009757
[5 empty] | 0.07278956 | 0.1073895 | -0.001315136 |  | 0.1237621 | 0.1097511 | -0.001770388 | 0.2834817 | 0.1132625 | 0.001043261 | 0.4320164 | 0.111402 | -0.0001012111
[5 empty] | 0.07279895 | 0.1080824 | -0.001315268 |  | 0.1237486 | 0.1104592 | -0.001770388 | 0.2833089 | 0.1139932 | 0.001043261 | 0.4321337 | 0.1121207 | -0.0001012111
[5 empty] | 0.07282694 | 0.1087752 | -0.001315136 |  | 0.1237713 | 0.1111672 | -0.001770388 | 0.2831805 | 0.1147239 | 0.001043261 | 0.4319924 | 0.1128394 | -0.0001012111
[5 empty] | 0.07280338 | 0.109468 | -0.001315268 |  | 0.1237782 | 0.1118753 | -0.001770388 | 0.2829664 | 0.1154547 | 0.001043261 | 0.4322065 | 0.1135581 | -0.0001012111
[5 empty] | 0.07281833 | 0.1101609 | -0.001222886 |  | 0.1237867 | 0.1125834 | -0.001567196 | 0.2826669 | 0.1161854 | 0.001211296 | 0.4321625 | 0.1142769 | -0.0001029206
[5 empty] | 0.07281166 | 0.1108537 | -0.001222764 |  | 0.123797 | 0.1132914 | -0.001567196 | 0.2825416 | 0.1169161 | 0.001211296 | 0.4324063 | 0.1149956 | -0.0001029206
[5 empty] | 0.07281334 | 0.1115465 | -0.001222642 |  | 0.1238092 | 0.1139995 | -0.001567196 | 0.2822013 | 0.1176468 | 0.001211296 | 0.432597 | 0.1157143 | -0.0001029206
[5 empty] | 0.07283137 | 0.1122394 | -0.001112645 |  | 0.1238234 | 0.1147076 | -0.001567196 | 0.2820349 | 0.1183776 | 0.001211296 | 0.4325302 | 0.116433 | -0.0001029206
[5 empty] | 0.07282458 | 0.1129322 | -0.001112312 |  | 0.1238223 | 0.1154157 | -0.0012667 | 0.2817834 | 0.1191083 | 0.001374355 | 0.4328887 | 0.1171517 | -0.0001075101
[5 empty] | 0.07278168 | 0.113625 | -0.001112534 |  | 0.1238756 | 0.1161237 | -0.0012667 | 0.2816193 | 0.119839 | 0.001374355 | 0.4330583 | 0.1178705 | -0.0001075101
[5 empty] | 0.07272319 | 0.1143179 | -0.001112312 |  | 0.123879 | 0.1168318 | -0.0012667 | 0.2814133 | 0.1205697 | 0.001374355 | 0.4331757 | 0.1185892 | -0.0001075101
[5 empty] | 0.07264961 | 0.1150107 | -0.001112645 |  | 0.1238675 | 0.1175399 | -0.0008796065 | 0.2811653 | 0.1213005 | 0.001532086 | 0.4334463 | 0.1193079 | -0.0001075101
[5 empty] | 0.0726014 | 0.1157035 | -0.0009680332 |  | 0.1239108 | 0.1182479 | -0.0008796065 | 0.2810479 | 0.1220312 | 0.001532086 | 0.4334602 | 0.1200266 | -0.0001163743
[5 empty] | 0.07247915 | 0.1163964 | -0.00096813 |  | 0.1239741 | 0.118956 | -0.0008796065 | 0.2807593 | 0.1227619 | 0.001532086 | 0.4336959 | 0.1207454 | -0.0001163743
[5 empty] | 0.07239322 | 0.1170892 | -0.0009680332 |  | 0.1239532 | 0.1196641 | -0.0008796065 | 0.2806873 | 0.1234926 | 0.001532086 | 0.4339489 | 0.1214641 | -0.0001163743
[5 empty] | 0.0722543 | 0.1177821 | -0.0007923335 |  | 0.1240222 | 0.1203722 | -0.0008796065 | 0.2804013 | 0.1242234 | 0.001532086 | 0.4342878 | 0.1221828 | -0.0001163743
[5 empty] | 0.07215255 | 0.1184749 | -0.0007923335 |  | 0.1240768 | 0.1210802 | -0.0004154534 | 0.2802026 | 0.1249541 | 0.001684544 | 0.4345074 | 0.1229015 | -0.0001309521
[5 empty] | 0.07198897 | 0.1191677 | -0.000792175 |  | 0.1240649 | 0.1217883 | -0.0004154534 | 0.2800482 | 0.1256848 | 0.001684544 | 0.4349505 | 0.1236202 | -0.0001309521
[5 empty] | 0.07182376 | 0.1198606 | -0.0007923335 |  | 0.1241259 | 0.1224964 | -0.0004154534 | 0.2797662 | 0.1264155 | 0.001684544 | 0.4352062 | 0.124339 | -0.0001309521
[5 empty] | 0.07165737 | 0.1205534 | -0.0007923335 |  | 0.1241728 | 0.1232044 | -0.0004154534 | 0.2796143 | 0.1271463 | 0.001684544 | 0.4355489 | 0.1250577 | -0.0001309521
[5 empty] | 0.07148037 | 0.1212462 | -0.0005891239 |  | 0.1242407 | 0.1239125 | 0.0001157129 | 0.2794209 | 0.127877 | 0.001831417 | 0.4360475 | 0.1257764 | -0.0001526044
[5 empty] | 0.07132285 | 0.1219391 | -0.000589006 |  | 0.1242772 | 0.1246206 | 0.0001157129 | 0.2791858 | 0.1286077 | 0.001831417 | 0.4362907 | 0.1264951 | -0.0001526044
[5 empty] | 0.07111624 | 0.1226319 | -0.0005891239 |  | 0.1243349 | 0.1253287 | 0.0001157129 | 0.2790809 | 0.1293384 | 0.001831417 | 0.4366215 | 0.1272139 | -0.0001526044
[5 empty] | 0.07090056 | 0.1233247 | -0.0005891239 |  | 0.1244312 | 0.1260367 | 0.0001157129 | 0.2788057 | 0.1300692 | 0.001831417 | 0.4370404 | 0.1279326 | -0.0001526044
[5 empty] | 0.07069591 | 0.1240176 | -0.0003622475 |  | 0.1244443 | 0.1267448 | 0.0007036995 | 0.2786176 | 0.1307999 | 0.001972392 | 0.4376853 | 0.1286513 | -0.0001828685
[5 empty] | 0.07045378 | 0.1247104 | -0.0003623199 |  | 0.1245137 | 0.1274529 | 0.0007036995 | 0.2785167 | 0.1315306 | 0.001972392 | 0.4379376 | 0.12937 | -0.0001828685
[5 empty] | 0.07024314 | 0.1254032 | -0.0003623561 |  | 0.1246396 | 0.1281609 | 0.0007036995 | 0.2783743 | 0.1322613 | 0.001972392 | 0.4385541 | 0.1300887 | -0.0001828685
[5 empty] | 0.06998637 | 0.1260961 | -0.0003623561 |  | 0.1247174 | 0.128869 | 0.0007036995 | 0.2781048 | 0.1329921 | 0.001972392 | 0.4390534 | 0.1308075 | -0.0001828685
[5 empty] | 0.0697619 | 0.1267889 | -0.0001162272 |  | 0.1247646 | 0.1295771 | 0.001338825 | 0.2779224 | 0.1337228 | 0.002106517 | 0.4395734 | 0.1315262 | -0.0002230358
[5 empty] | 0.06951187 | 0.1274818 | -0.0001162504 |  | 0.1248338 | 0.1302852 | 0.001338825 | 0.2777843 | 0.1344535 | 0.002106517 | 0.4400453 | 0.1322449 | -0.0002230358
[5 empty] | 0.06925621 | 0.1281746 | -0.0001162272 |  | 0.12496 | 0.1309932 | 0.001338825 | 0.277562 | 0.1351842 | 0.002106517 | 0.4407455 | 0.1329636 | -0.0002230358
[5 empty] | 0.06898581 | 0.1288674 | -0.0001162156 |  | 0.1250385 | 0.1317013 | 0.002010456 | 0.2774268 | 0.135915 | 0.002106517 | 0.4412601 | 0.1336824 | -0.000274513
[5 empty] | 0.06871085 | 0.1295603 | 0.0001452554 |  | 0.1251568 | 0.1324094 | 0.002010456 | 0.2772075 | 0.1366457 | 0.002234026 | 0.4418654 | 0.1344011 | -0.000274513
[5 empty] | 0.06846054 | 0.1302531 | 0.0001452554 |  | 0.1252625 | 0.1331174 | 0.002010456 | 0.2769898 | 0.1373764 | 0.002234026 | 0.4425619 | 0.1351198 | -0.000274513
[5 empty] | 0.06818741 | 0.1309459 | 0.0001452844 |  | 0.1253732 | 0.1338255 | 0.002010456 | 0.2768591 | 0.1381071 | 0.002234026 | 0.4431421 | 0.1358385 | -0.000274513
[5 empty] | 0.06791116 | 0.1316388 | 0.0004179692 |  | 0.1254892 | 0.1345336 | 0.002010456 | 0.2767298 | 0.1388379 | 0.002234026 | 0.4438834 | 0.1365573 | -0.000274513
[5 empty] | 0.06761331 | 0.1323316 | 0.0004180528 |  | 0.1256104 | 0.1352417 | 0.002708761 | 0.2765167 | 0.1395686 | 0.002354597 | 0.444578 | 0.137276 | -0.0003388128
[5 empty] | 0.06733237 | 0.1330244 | 0.0004179692 |  | 0.1257545 | 0.1359497 | 0.002708761 | 0.2763906 | 0.1402993 | 0.002354597 | 0.4450871 | 0.1379947 | -0.0003388128
[5 empty] | 0.06705925 | 0.1337173 | 0.0004179692 |  | 0.1258514 | 0.1366578 | 0.002708761 | 0.2762233 | 0.1410301 | 0.002354597 | 0.4458973 | 0.1387134 | -0.0003388128
[5 empty] | 0.06677554 | 0.1344101 | 0.0004180946 |  | 0.1260243 | 0.1373659 | 0.002708761 | 0.276015 | 0.1417608 | 0.002354597 | 0.4465918 | 0.1394321 | -0.0003388128
[5 empty] | 0.06649121 | 0.1351029 | 0.0006981076 |  | 0.1261325 | 0.1380739 | 0.003424043 | 0.2759361 | 0.1424915 | 0.002467414 | 0.4475191 | 0.1401509 | -0.0004173896
[5 empty] | 0.06622545 | 0.1357958 | 0.0006981076 |  | 0.1262817 | 0.138782 | 0.003424043 | 0.2757737 | 0.1432222 | 0.002467414 | 0.4483309 | 0.1408696 | -0.0004173896
[5 empty] | 0.06593198 | 0.1364886 | 0.0006981774 |  | 0.1264369 | 0.1394901 | 0.003424043 | 0.2755278 | 0.143953 | 0.002467414 | 0.4490971 | 0.1415883 | -0.0004173896
[5 empty] | 0.06563945 | 0.1371815 | 0.0009109179 |  | 0.1265982 | 0.1401982 | 0.003965875 | 0.2753261 | 0.1446837 | 0.002547377 | 0.4498876 | 0.142307 | -0.0004863909
[5 empty] | 0.0653576 | 0.1378743 | 0.0009109179 |  | 0.1267479 | 0.1409062 | 0.003965875 | 0.2752111 | 0.1454144 | 0.002547377 | 0.4509829 | 0.1430258 | -0.0004863909