## 1
Общество с ограниченной ответственностью "Инженерная геология" (ООО "ИнжГео") | [10 empty] | Общество с ограниченной ответственностью "Инженерная геология" (ООО "ИнжГео")
Юр. адрес: 117279, г. Москва, ул. Миклухо-Маклая, 36 а, этаж 5, пом. XXIII к. 76-84 | [10 empty] | Юр. адрес: 117279, г. Москва, ул. Миклухо-Маклая, 36 а, этаж 5, пом. XXIII к. 76-84 | [8 empty] | нагр |  |  | X0 | Y0 | R |  | нагр |  |  |  | X0 | Y0 | R | нагр |  |  |  | X0 | Y0 | R |  | нагр |  |  |  | X0 | Y0 | R
Телефон/факс +7 (495) 132-30-00, Адрес электронной почты inbox@inj-geo.ru | [10 empty] | Телефон/факс +7 (495) 132-30-00, Адрес электронной почты inbox@inj-geo.ru | [12 empty] | 0 | [7 empty] | 0 | [6 empty] | 0 | [7 empty] | 0
[20 empty] | девиатор | [6 empty] | девиатор | [6 empty] | девиатор | [7 empty] | девиатор
Испытательная лаборатория ООО «ИнжГео» | [10 empty] | Испытательная лаборатория ООО «ИнжГео» | [8 empty] | x0 | Угол | X | Y |  |  |  | x0 |  | Угол | X | Y |  |  | x0 |  | Угол | X | Y |  |  |  | x0 |  | Угол | X | Y
Адрес места осуществления деятельности лаборатории: г. Москва, просп. Вернадского, д. 51, стр. 1 | [10 empty] | Адрес места осуществления деятельности лаборатории: г. Москва, просп. Вернадского, д. 51, стр. 1 | [9 empty] | 0 | [7 empty] | 0 | [6 empty] | 0 | [7 empty] | 0
Телефон +7(910)4557682, E-mail: slg85@mail.ru | [10 empty] | Телефон +7(910)4557682, E-mail: slg85@mail.ru | [9 empty] | 5 | [7 empty] | 5 | [6 empty] | 5 | [7 empty] | 5
[21 empty] | 10 | [7 empty] | 10 | [6 empty] | 10 | [7 empty] | 10
Протокол испытаний № 13-63/30 от 28-11-2022 | [20 empty] | 15 | [7 empty] | 15 | [6 empty] | 15 | [7 empty] | 15
Наименование и адрес заказчика: ООО Регионстрой | [20 empty] | 20 | [7 empty] | 20 | [6 empty] | 20 | [7 empty] | 20
Наименование объекта: Переход трубопровода через р. Енисей | [20 empty] | 25 | [7 empty] | 25 | [6 empty] | 25 | [7 empty] | 25
Наименование используемого метода/методики: ГОСТ 12248.4-2020 | [20 empty] | 30 | [7 empty] | 30 | [6 empty] | 30 | [7 empty] | 30
Условия проведения испытания: температура окружающей среды (18 - 25)0С, влажность воздуха (40 - 75)% | [20 empty] | 35 | [7 empty] | 35 | [6 empty] | 35 | [7 empty] | 35
Дата получение объекта подлежащего испытаниям: 01-11-2022 | [20 empty] | 40 | [7 empty] | 40 | [6 empty] | 40 | [7 empty] | 40
Дата испытания: 25.10.2022-19.11.2030 | [20 empty] | 45 | [7 empty] | 45 | [6 empty] | 45 | [7 empty] | 45
Испытание грунтов методом трехосного сжатия | [10 empty] | Испытание грунтов методом трехосного сжатия | [9 empty] | 50 | [7 empty] | 50 | [6 empty] | 50 | [7 empty] | 50
Лабораторный номер: |  | 1065 | [5 empty] | We, % = | 0.332730511 |  | Лабораторный номер: | [6 empty] | We, % = |  |  | 55 | [7 empty] | 55 | [6 empty] | 55 | [7 empty] | 55
Номер скважины: |  | BH-102 | [5 empty] | ρ, г/см3 = | 1.9 |  | Номер скважины: | [6 empty] | ρ, г/см3 = |  |  | 60 | [7 empty] | 60 | [6 empty] | 60 | [7 empty] | 60
Глубина отбора, м: |  | 0.7 | [5 empty] | ρs, г/см3 = | 2.72 |  | Глубина отбора, м: | [6 empty] | ρs, г/см3 = |  |  | 65 | [7 empty] | 65 | [6 empty] | 65 | [7 empty] | 65
Наименование грунта: |  | Суглинок, после оттаивания текучий, легкий пылеватый | [5 empty] | e, д.е. = | 1.1 |  | Наименование грунта: | [6 empty] | e, д.е. = |  |  | 70 | [7 empty] | 70 | [6 empty] | 70 | [7 empty] | 70
Схема проведения опыта: |  | КД | [5 empty] | IL, д.е. = | 1.031 |  | Схема проведения опыта: | [6 empty] | IL, д.е. = |  |  | 75 | [7 empty] | 75 | [6 empty] | 75 | [7 empty] | 75
Результаты испытаний | [10 empty] | Результаты испытаний | [9 empty] | 80 | [7 empty] | 80 | [6 empty] | 80 | [7 empty] | 80
[21 empty] | 85 | [7 empty] | 85 | [6 empty] | 85 | [7 empty] | 85
[21 empty] | 90 | [7 empty] | 90 | [6 empty] | 90 | [7 empty] | 90
[21 empty] | 95 | [7 empty] | 95 | [6 empty] | 95 | [7 empty] | 95
[21 empty] | 100 | [7 empty] | 100 | [6 empty] | 100 | [7 empty] | 100
[21 empty] | 105 | [7 empty] | 105 | [6 empty] | 105 | [7 empty] | 105
[21 empty] | 110 | [7 empty] | 110 | [6 empty] | 110 | [7 empty] | 110
[21 empty] | 115 | [7 empty] | 115 | [6 empty] | 115 | [7 empty] | 115
[21 empty] | 120 | [7 empty] | 120 | [6 empty] | 120 | [7 empty] | 120
[21 empty] | 125 | [7 empty] | 125 | [6 empty] | 125 | [7 empty] | 125
[21 empty] | 130 | [7 empty] | 130 | [6 empty] | 130 | [7 empty] | 130
[21 empty] | 135 | [7 empty] | 135 | [6 empty] | 135 | [7 empty] | 135
[21 empty] | 140 | [7 empty] | 140 | [6 empty] | 140 | [7 empty] | 140
[21 empty] | 145 | [7 empty] | 145 | [6 empty] | 145 | [7 empty] | 145
[21 empty] | 150 | [7 empty] | 150 | [6 empty] | 150 | [7 empty] | 150
[21 empty] | 155 | [7 empty] | 155 | [6 empty] | 155 | [7 empty] | 155
[21 empty] | 160 | [7 empty] | 160 | [6 empty] | 160 | [7 empty] | 160
[21 empty] | 165 | [7 empty] | 165 | [6 empty] | 165 | [7 empty] | 165
[21 empty] | 170 | [7 empty] | 170 | [6 empty] | 170 | [7 empty] | 170
[21 empty] | 175 | [7 empty] | 175 | [6 empty] | 175 | [7 empty] | 175
[21 empty] | 180 | [7 empty] | 180 | [6 empty] | 180 | [7 empty] | 180
[13 empty] | Давление в камере, Мпа σ3 | Вертикальная нагрузка, Мпа σ1 | Поровое давление, Мпа u
[13 empty] | 0.05 | 0.1884197 |  |  |  |  | 1 | [6 empty] | σ3,кПа | σ1,кПа | u, кПа |  |  |  | 4
[13 empty] | 0.15 | 0.4654023 | [26 empty] | δ3, Мпа | δ1-δ3, МПа | δ1, МПа | δ1, КПа
[13 empty] | 0.25 | 0.7423849 | [20 empty] | С, МПа:
φ, град:
E, Мпа
[26 empty] | x | 0
[26 empty] | y |  |  |  | С, кПа | φ,°
Эффективные значения угла внутреннего трения и удельного сцепления ϕ', С'
[13 empty] | ϕ', град. = | 28
[13 empty] | С', МПа = | 0.015
|  | K0, д.е. | 0.5305284 | Эффективное напряжение, Мпа: |  |  |  |  | 0.02652642
|  | Модуль деформации E0, МПа: |  | Точки нахождения модуля Е0, Мпа (полное напряжение): |  |  |  |  | 0.02652642 | 0.04244227
|  | Модуль деформации E50, МПа: |  | qmax Давление при разрушении образца, Мпа (девиатор): |  |  |  |  | 0.07036482
|  | Коэф. Поперечной деформации, ϑ: |  | 0,5 qmax, Мпа (девиатор): |  |  |  |  | 0.03518241
| Начальник исп. лаборатории: | [6 empty] | Семиколенова Л.Г. |  |  |  |  | Начальник исп. лаборатории: |  |  |  |  | Семиколенова Л.Г.
Лист 1 , всего листов 2 | [11 empty] | Лист 2 , всего листов 2
Частичное воспроизведение протокола испытаний без письменного разрешения ООО «ИнжГео» ЗАПРЕЩАЕТСЯ | [11 empty] | Частичное воспроизведение протокола испытаний без письменного разрешения ООО «ИнжГео» ЗАПРЕЩАЕТСЯ
E0 |  |  | E50 |  | Деформация |  |  |  | Первая прочность |  |  | Вторая прочность |  |  | Третья прочность
devE0 | epsE0 |  | dev50 | epsE50 | dev | eps | ev |  | dev1 | eps1 | ev1 | dev1 | eps1 | ev2 | dev1 | eps1 | ev3
0.01591585 | 0.0004185416 |  | 0.03518241 | 0.001255625 | 0 | 0 | -0.0001350546 |  | 0 | 0 | 0.0003937186 | 0 | 0 | 0.0003891405 | 0 | 0 | 0.0005618011
[5 empty] | 0.01591585 | 0.0004185416 | -0.0001350546 |  | 0.03 | 0.0007889145 | 0.0003937186 | 0.09 | 0.0008482952 | 0.0003891405 | 0.09847699 | 0.0004795674 | 0.0005618011
Секущая модуля Е0 |  |  | Линия Q max |  | 0.03518241 | 0.001255625 | -0.0001350411 |  | 0.04984371 | 0.001454749 | 0.0003937186 | 0.1318282 | 0.001419492 | 0.0003891405 | 0.2461925 | 0.001627104 | 0.0005618011
| 0 |  |  | 0 | 0.03831204 | 0.002187143 | -0.002687903 |  | 0.06920985 | 0.00247003 | -0.002519717 | 0.1577012 | 0.002017274 | -0.003285491 | 0.2587729 | 0.002139369 | -0.003934677
[5 empty] | 0.04056808 | 0.002916191 | -0.002687634 |  | 0.07188393 | 0.002909499 | -0.002519717 | 0.1700497 | 0.002838984 | -0.003285491 | 0.2754249 | 0.002852491 | -0.003934677
[5 empty] | 0.0426659 | 0.003645239 | -0.002687634 |  | 0.07611204 | 0.003636874 | -0.002519717 | 0.1800948 | 0.00354873 | -0.003285491 | 0.291084 | 0.003565614 | -0.003934677
|  |  | Линия 0,5 Q max |  | 0.04461933 | 0.004374287 | -0.002687903 |  | 0.08007387 | 0.004364248 | -0.002519717 | 0.1894433 | 0.004258476 | -0.003285491 | 0.3056824 | 0.004278737 | -0.003934677
|  |  |  | 0 | 0.04640646 | 0.005103335 | -0.002910555 |  | 0.08376445 | 0.005091623 | -0.002882591 | 0.1984503 | 0.004968222 | -0.003645207 | 0.3193689 | 0.00499186 | -0.00399442
[5 empty] | 0.04806229 | 0.005832383 | -0.002911137 |  | 0.08727361 | 0.005818998 | -0.002882591 | 0.2067924 | 0.005677968 | -0.003645207 | 0.3320701 | 0.005704983 | -0.00399442
[5 empty] | 0.0496093 | 0.00656143 | -0.002910846 |  | 0.09050257 | 0.006546373 | -0.002882591 | 0.2146594 | 0.006387714 | -0.003645207 | 0.3439401 | 0.006418106 | -0.00399442
[5 empty] | 0.05100897 | 0.007290478 | -0.002911137 |  | 0.09358631 | 0.007273747 | -0.002882591 | 0.2219972 | 0.00709746 | -0.003645207 | 0.3549004 | 0.007131229 | -0.00399442
[5 empty] | 0.05229045 | 0.008019526 | -0.003071909 |  | 0.09637775 | 0.008001122 | -0.00316785 | 0.2288969 | 0.007807206 | -0.003916767 | 0.3649869 | 0.007844351 | -0.004036054
Коэфф. Точки |  |  |  |  | 0.05347646 | 0.008748574 | -0.003071295 |  | 0.09903059 | 0.008728497 | -0.00316785 | 0.235417 | 0.008516952 | -0.003916767 | 0.3743609 | 0.008557474 | -0.004036054
[5 empty] | 0.05455008 | 0.009477622 | -0.003071295 |  | 0.1015121 | 0.009455871 | -0.00316785 | 0.2414221 | 0.009226698 | -0.003916767 | 0.383001 | 0.009270597 | -0.004036054
[5 empty] | 0.0555259 | 0.01020667 | -0.003071295 |  | 0.1037401 | 0.01018325 | -0.00316785 | 0.246966 | 0.009936444 | -0.003916767 | 0.3908825 | 0.00998372 | -0.00406602
[5 empty] | 0.0564272 | 0.01093572 | -0.003181236 |  | 0.1058769 | 0.01091062 | -0.003382075 | 0.2520648 | 0.01064619 | -0.004113913 | 0.3983015 | 0.01069684 | -0.00406602
[5 empty] | 0.05721095 | 0.01166477 | -0.003182191 |  | 0.1078246 | 0.011638 | -0.003382075 | 0.2568568 | 0.01135594 | -0.004113913 | 0.404976 | 0.01140997 | -0.00406602
[5 empty] | 0.05795051 | 0.01239381 | -0.003181555 |  | 0.1096236 | 0.01236537 | -0.003382075 | 0.2613627 | 0.01206568 | -0.004113913 | 0.410875 | 0.01212309 | -0.00406602
[5 empty] | 0.0585768 | 0.01312286 | -0.003181236 |  | 0.1112834 | 0.01309275 | -0.003382075 | 0.2654363 | 0.01277543 | -0.004113913 | 0.4164995 | 0.01283621 | -0.00406602
[5 empty] | 0.05918133 | 0.01385191 | -0.003250649 |  | 0.1127974 | 0.01382012 | -0.00353455 | 0.2692186 | 0.01348517 | -0.00424606 | 0.4216263 | 0.01354933 | -0.004084341
[5 empty] | 0.0597199 | 0.01458096 | -0.003250324 |  | 0.1142075 | 0.01454749 | -0.00353455 | 0.2725594 | 0.01419492 | -0.00424606 | 0.426227 | 0.01426246 | -0.004084341
[5 empty] | 0.06019039 | 0.01531 | -0.003250324 |  | 0.1154906 | 0.01527487 | -0.00353455 | 0.2756861 | 0.01490467 | -0.00424606 | 0.4302713 | 0.01497558 | -0.004084341
[5 empty] | 0.06063409 | 0.01603905 | -0.003249674 |  | 0.1167393 | 0.01600224 | -0.00353455 | 0.2785326 | 0.01561441 | -0.00424606 | 0.434275 | 0.0156887 | -0.004084341
[5 empty] | 0.06101419 | 0.0167681 | -0.003284822 |  | 0.1177967 | 0.01672962 | -0.003632603 | 0.2811596 | 0.01632416 | -0.004327094 | 0.4375264 | 0.01640183 | -0.004095089
[5 empty] | 0.0613898 | 0.01749715 | -0.003284822 |  | 0.1188224 | 0.01745699 | -0.003632603 | 0.2834989 | 0.0170339 | -0.004327094 | 0.4406804 | 0.01711495 | -0.004095089
[5 empty] | 0.06172384 | 0.0182262 | -0.003285479 |  | 0.1198099 | 0.01818437 | -0.003632603 | 0.2855239 | 0.01774365 | -0.004327094 | 0.4436402 | 0.01782807 | -0.004095089
[5 empty] | 0.06205824 | 0.01895524 | -0.003285479 |  | 0.1206841 | 0.01891174 | -0.003632603 | 0.287426 | 0.0184534 | -0.004327094 | 0.4463762 | 0.01854119 | -0.004095089
[5 empty] | 0.06235547 | 0.01968429 | -0.003298157 |  | 0.1215051 | 0.01963912 | -0.003687553 | 0.289224 | 0.01916314 | -0.004366693 | 0.4487878 | 0.01925432 | -0.004099069
[5 empty] | 0.06268438 | 0.02041334 | -0.003298487 |  | 0.1222998 | 0.02036649 | -0.003687553 | 0.2907162 | 0.01987289 | -0.004366693 | 0.4512633 | 0.01996744 | -0.004099069
[5 empty] | 0.06299837 | 0.02114239 | -0.003298817 |  | 0.1231126 | 0.02109387 | -0.003687553 | 0.2920957 | 0.02058263 | -0.004366693 | 0.4533516 | 0.02068056 | -0.004099069
[5 empty] | 0.06330394 | 0.02187143 | -0.003298487 |  | 0.1238494 | 0.02182124 | -0.003704545 | 0.293425 | 0.02129238 | -0.004378418 | 0.4556536 | 0.02139369 | -0.004099069
[5 empty] | 0.06366858 | 0.02260048 | -0.003293563 |  | 0.1245542 | 0.02254862 | -0.003704545 | 0.2944112 | 0.02200213 | -0.004378418 | 0.4577865 | 0.02210681 | -0.004099687
[5 empty] | 0.06398763 | 0.02332953 | -0.003292575 |  | 0.1252887 | 0.02327599 | -0.003704545 | 0.2954267 | 0.02271187 | -0.004378418 | 0.4597865 | 0.02281993 | -0.004099687
[5 empty] | 0.0643198 | 0.02405858 | -0.003293563 |  | 0.1259885 | 0.02400337 | -0.003704545 | 0.2964073 | 0.02342162 | -0.004378418 | 0.4619851 | 0.02353305 | -0.004099687
[5 empty] | 0.06464674 | 0.02478763 | -0.003292904 |  | 0.1267155 | 0.02473074 | -0.003704545 | 0.2973564 | 0.02413136 | -0.004378418 | 0.4640756 | 0.02424618 | -0.004099687
[5 empty] | 0.06497732 | 0.02551667 | -0.003198302 |  | 0.127362 | 0.02545812 | -0.00366326 | 0.2982363 | 0.02484111 | -0.004310181 | 0.4661272 | 0.0249593 | -0.003998353
[5 empty] | 0.06530214 | 0.02624572 | -0.003197982 |  | 0.1280866 | 0.02618549 | -0.00366326 | 0.2990017 | 0.02555086 | -0.004310181 | 0.4681378 | 0.02567242 | -0.003998353
[5 empty] | 0.06561169 | 0.02697477 | -0.003198302 |  | 0.1287825 | 0.02691286 | -0.00366326 | 0.2999222 | 0.0262606 | -0.004310181 | 0.4701773 | 0.02638555 | -0.003998353
[5 empty] | 0.06591481 | 0.02770382 | -0.003197982 |  | 0.1294126 | 0.02764024 | -0.00366326 | 0.3007284 | 0.02697035 | -0.004310181 | 0.4718835 | 0.02709867 | -0.003998353
[5 empty] | 0.06619267 | 0.02843286 | -0.003014891 |  | 0.1300477 | 0.02836761 | -0.00353434 | 0.301465 | 0.02768009 | -0.00408775 | 0.4739759 | 0.02781179 | -0.003746202
[5 empty] | 0.06647268 | 0.02916191 | -0.003015494 |  | 0.1307052 | 0.02909499 | -0.00353434 | 0.3023128 | 0.02838984 | -0.00408775 | 0.4758026 | 0.02852491 | -0.003746202
[5 empty] | 0.06678264 | 0.02989096 | -0.003014891 |  | 0.1313122 | 0.02982236 | -0.00353434 | 0.3030007 | 0.02909959 | -0.00408775 | 0.4775783 | 0.02923804 | -0.003746202
[5 empty] | 0.06703835 | 0.03062001 | -0.003015795 |  | 0.1319403 | 0.03054974 | -0.00353434 | 0.3036643 | 0.02980933 | -0.00408775 | 0.479301 | 0.02995116 | -0.003746202
[5 empty] | 0.06731417 | 0.03134906 | -0.002774036 |  | 0.1325709 | 0.03127711 | -0.003345735 | 0.3044399 | 0.03051908 | -0.003753138 | 0.4808225 | 0.03066428 | -0.003394841
[5 empty] | 0.0675536 | 0.0320781 | -0.00277459 |  | 0.13313 | 0.03200449 | -0.003345735 | 0.3049642 | 0.03122882 | -0.003753138 | 0.4825793 | 0.03137741 | -0.003394841
[5 empty] | 0.06783156 | 0.03280715 | -0.002774036 |  | 0.1337083 | 0.03273186 | -0.003345735 | 0.3056007 | 0.03193857 | -0.003753138 | 0.483984 | 0.03209053 | -0.003394841
[5 empty] | 0.06805355 | 0.0335362 | -0.00277459 |  | 0.1342499 | 0.03345924 | -0.003122217 | 0.306259 | 0.03264832 | -0.003753138 | 0.4854007 | 0.03280365 | -0.002993095
[5 empty] | 0.0682758 | 0.03426525 | -0.002505126 |  | 0.1347171 | 0.03418661 | -0.003122217 | 0.3069392 | 0.03335806 | -0.003349476 | 0.4870488 | 0.03351677 | -0.002993095
[5 empty] | 0.06851709 | 0.0349943 | -0.002504374 |  | 0.1352197 | 0.03491399 | -0.003122217 | 0.3074128 | 0.03406781 | -0.003349476 | 0.4883374 | 0.0342299 | -0.002993095
[5 empty] | 0.06872015 | 0.03572334 | -0.002504625 |  | 0.1357202 | 0.03564136 | -0.003122217 | 0.3079998 | 0.03477755 | -0.003349476 | 0.4894846 | 0.03494302 | -0.002993095
[5 empty] | 0.06892269 | 0.03645239 | -0.002504625 |  | 0.1361808 | 0.03636874 | -0.003122217 | 0.3084258 | 0.0354873 | -0.003349476 | 0.4909327 | 0.03565614 | -0.002993095
[5 empty] | 0.06910533 | 0.03718144 | -0.00223451 |  | 0.1366378 | 0.03709611 | -0.002886775 | 0.3089197 | 0.03619705 | -0.002921852 | 0.4923849 | 0.03636927 | -0.002593706
[5 empty] | 0.06929646 | 0.03791049 | -0.002234287 |  | 0.1370345 | 0.03782349 | -0.002886775 | 0.309436 | 0.03690679 | -0.002921852 | 0.4931699 | 0.03708239 | -0.002593706
[5 empty] | 0.0694671 | 0.03863953 | -0.002234287 |  | 0.1374636 | 0.03855086 | -0.002886775 | 0.3098829 | 0.03761654 | -0.002921852 | 0.4941769 | 0.03779551 | -0.002593706
[5 empty] | 0.06961688 | 0.03936858 | -0.002234733 |  | 0.1377744 | 0.03927824 | -0.002886775 | 0.3103985 | 0.03832628 | -0.002512001 | 0.4948833 | 0.03850863 | -0.002593706
[5 empty] | 0.06979362 | 0.04009763 | -0.001992071 |  | 0.1381161 | 0.04000561 | -0.002665356 | 0.3107987 | 0.03903603 | -0.002512001 | 0.495883 | 0.03922176 | -0.002246313
[5 empty] | 0.06991039 | 0.04082668 | -0.001991673 |  | 0.1384197 | 0.04073298 | -0.002665356 | 0.3110835 | 0.03974578 | -0.002512001 | 0.4965779 | 0.03993488 | -0.002246313
[5 empty] | 0.07004394 | 0.04155573 | -0.001992071 |  | 0.1387581 | 0.04146036 | -0.002665356 | 0.311391 | 0.04045552 | -0.002512001 | 0.4971896 | 0.040648 | -0.002246313
[5 empty] | 0.07013606 | 0.04228477 | -0.001992071 |  | 0.1390002 | 0.04218773 | -0.002665356 | 0.3117215 | 0.04116527 | -0.002512001 | 0.4977908 | 0.04136113 | -0.002246313
[5 empty] | 0.07024444 | 0.04301382 | -0.001806583 |  | 0.1392705 | 0.04291511 | -0.002482651 | 0.3121676 | 0.04187501 | -0.002163944 | 0.4983797 | 0.04207425 | -0.002001277
[5 empty] | 0.07036482 | 0.04374287 | -0.001806402 |  | 0.1394738 | 0.04364248 | -0.002482651 | 0.3124059 | 0.04258476 | -0.002163944 | 0.4987299 | 0.04278737 | -0.002001277
[5 empty] | 0.07042183 | 0.04447192 | -0.001806222 |  | 0.1395902 | 0.04436986 | -0.002482651 | 0.3125749 | 0.04329451 | -0.002163944 | 0.4992137 | 0.04350049 | -0.002001277
[5 empty] | 0.07047083 | 0.04520096 | -0.001806583 |  | 0.1397895 | 0.04509723 | -0.002482651 | 0.3128597 | 0.04400425 | -0.002163944 | 0.4994545 | 0.04421362 | -0.002001277
[5 empty] | 0.07051558 | 0.04593001 | -0.001706477 |  | 0.1398433 | 0.04582461 | -0.002364346 | 0.3130292 | 0.044714 | -0.0019214 | 0.4996751 | 0.04492674 | -0.001907905
[5 empty] | 0.07054609 | 0.04665906 | -0.001706818 |  | 0.1399217 | 0.04655198 | -0.002364346 | 0.3132686 | 0.04542374 | -0.0019214 | 0.4994988 | 0.04563986 | -0.001907905
[5 empty] | 0.07056204 | 0.04738811 | -0.001706818 |  | 0.1399859 | 0.04727936 | -0.002364346 | 0.313439 | 0.04613349 | -0.0019214 | 0.4997084 | 0.04635299 | -0.001907905
[5 empty] | 0.07055476 | 0.04811716 | -0.001706647 |  | 0.1399976 | 0.04800673 | -0.002364346 | 0.3135868 | 0.04684324 | -0.001827081 | 0.4994394 | 0.04706611 | -0.001916253
[5 empty] | 0.07057363 | 0.0488462 | -0.00170618 |  | 0.1399758 | 0.04873411 | -0.002319966 | 0.3137583 | 0.04755298 | -0.001827081 | 0.4994428 | 0.04777923 | -0.001916253
[5 empty] | 0.07057251 | 0.04957525 | -0.001706009 |  | 0.139988 | 0.04946148 | -0.002319966 | 0.3137683 | 0.04826273 | -0.001827081 | 0.4992707 | 0.04849235 | -0.001916253
[5 empty] | 0.07056112 | 0.0503043 | -0.00170635 |  | 0.1400152 | 0.05018886 | -0.002319966 | 0.3138567 | 0.04897247 | -0.001827081 | 0.4991494 | 0.04920548 | -0.001916253
[5 empty] | 0.07055889 | 0.05103335 | -0.00170618 |  | 0.1399627 | 0.05091623 | -0.002319966 | 0.3140822 | 0.04968222 | -0.001827081 | 0.4991556 | 0.0499186 | -0.001916253
[5 empty] | 0.07054643 | 0.05176239 | -0.001757362 |  | 0.1399444 | 0.05164361 | -0.002291799 | 0.3141201 | 0.05039197 | -0.001841508 | 0.498991 | 0.05063172 | -0.001938687
[5 empty] | 0.07055286 | 0.05249144 | -0.001757186 |  | 0.1399417 | 0.05237098 | -0.002291799 | 0.3142025 | 0.05110171 | -0.001841508 | 0.4988073 | 0.05134485 | -0.001938687
[5 empty] | 0.07054908 | 0.05322049 | -0.001757713 |  | 0.1398975 | 0.05309835 | -0.002291799 | 0.3142828 | 0.05181146 | -0.001841508 | 0.4984564 | 0.05205797 | -0.001938687
[5 empty] | 0.07055451 | 0.05394954 | -0.001757362 |  | 0.1398881 | 0.05382573 | -0.002291799 | 0.3143146 | 0.0525212 | -0.001841508 | 0.4984638 | 0.05277109 | -0.001938687
[5 empty] | 0.07053036 | 0.05467859 | -0.001837848 |  | 0.1398755 | 0.0545531 | -0.002268624 | 0.3143906 | 0.05323095 | -0.001880341 | 0.4980079 | 0.05348421 | -0.001971787
[5 empty] | 0.07052516 | 0.05540763 | -0.001838032 |  | 0.1398409 | 0.05528048 | -0.002268624 | 0.3145108 | 0.0539407 | -0.001880341 | 0.4977638 | 0.05419734 | -0.001971787
[5 empty] | 0.07052922 | 0.05613668 | -0.001838216 |  | 0.1397465 | 0.05600785 | -0.002268624 | 0.3144894 | 0.05465044 | -0.001880341 | 0.4975087 | 0.05491046 | -0.001971787
[5 empty] | 0.07050373 | 0.05686573 | -0.0018384 |  | 0.1397063 | 0.05673523 | -0.002268624 | 0.3145585 | 0.05536019 | -0.001880341 | 0.4974685 | 0.05562358 | -0.001971787
[5 empty] | 0.07052634 | 0.05759478 | -0.001933831 |  | 0.1397203 | 0.0574626 | -0.002249224 | 0.314718 | 0.05606993 | -0.001935653 | 0.4971214 | 0.05633671 | -0.002010956
[5 empty] | 0.07050974 | 0.05832383 | -0.001933831 |  | 0.1396371 | 0.05818998 | -0.002249224 | 0.3147822 | 0.05677968 | -0.001935653 | 0.4966936 | 0.05704983 | -0.002010956
[5 empty] | 0.07049276 | 0.05905287 | -0.001933831 |  | 0.1395894 | 0.05891735 | -0.002249224 | 0.3147509 | 0.05748943 | -0.001935653 | 0.4964854 | 0.05776295 | -0.002010956
[5 empty] | 0.0704851 | 0.05978192 | -0.002030776 |  | 0.1395394 | 0.05964473 | -0.002232597 | 0.3148564 | 0.05819917 | -0.001935653 | 0.4963488 | 0.05847607 | -0.002010956
[5 empty] | 0.07046738 | 0.06051097 | -0.002030573 |  | 0.1395252 | 0.0603721 | -0.002232597 | 0.3149592 | 0.05890892 | -0.001998621 | 0.4959871 | 0.0591892 | -0.002052971
[5 empty] | 0.07045902 | 0.06124002 | -0.002030573 |  | 0.1394523 | 0.06109948 | -0.002232597 | 0.3149198 | 0.05961866 | -0.001998621 | 0.495775 | 0.05990232 | -0.002052971
[5 empty] | 0.07047943 | 0.06196906 | -0.00203098 |  | 0.1393585 | 0.06182685 | -0.002232597 | 0.3151101 | 0.06032841 | -0.001998621 | 0.4952667 | 0.06061544 | -0.002052971
[5 empty] | 0.07044133 | 0.06269811 | -0.002031183 |  | 0.1393577 | 0.06255423 | -0.002232597 | 0.3150186 | 0.06103816 | -0.002062408 | 0.4949857 | 0.06132857 | -0.002052971
[5 empty] | 0.07044172 | 0.06342716 | -0.002111503 |  | 0.1392796 | 0.0632816 | -0.002218184 | 0.3151566 | 0.0617479 | -0.002062408 | 0.4948589 | 0.06204169 | -0.00209319
[5 empty] | 0.07045152 | 0.06415621 | -0.00211087 |  | 0.1392 | 0.06400898 | -0.002218184 | 0.3151522 | 0.06245765 | -0.002062408 | 0.49459 | 0.06275481 | -0.00209319
[5 empty] | 0.07041257 | 0.06488526 | -0.00211087 |  | 0.1391191 | 0.06473635 | -0.002218184 | 0.3151912 | 0.06316739 | -0.002062408 | 0.4943296 | 0.06346793 | -0.00209319
[5 empty] | 0.07043153 | 0.0656143 | -0.00211087 |  | 0.1390559 | 0.06546373 | -0.002218184 | 0.3151806 | 0.06387714 | -0.002062408 | 0.4941538 | 0.06418106 | -0.00209319
[5 empty] | 0.07041147 | 0.06634335 | -0.002162219 |  | 0.1390106 | 0.0661911 | -0.00220298 | 0.3153529 | 0.06458689 | -0.002117806 | 0.4939154 | 0.06489418 | -0.002128614
[5 empty] | 0.07039118 | 0.0670724 | -0.00216157 |  | 0.1389832 | 0.06691847 | -0.00220298 | 0.3152429 | 0.06529663 | -0.002117806 | 0.493616 | 0.0656073 | -0.002128614
[5 empty] | 0.07039006 | 0.06780145 | -0.00216157 |  | 0.1388983 | 0.06764585 | -0.00220298 | 0.3153156 | 0.06600638 | -0.002117806 | 0.4933317 | 0.06632043 | -0.002128614
[5 empty] | 0.07035968 | 0.06853049 | -0.00216157 |  | 0.1388505 | 0.06837322 | -0.00220298 | 0.3154316 | 0.06671612 | -0.002117806 | 0.4931385 | 0.06703355 | -0.002128614
[5 empty] | 0.07034759 | 0.06925954 | -0.002165496 |  | 0.1387455 | 0.0691006 | -0.002188189 | 0.3154046 | 0.06742587 | -0.002157225 | 0.4928892 | 0.06774667 | -0.002155872
[5 empty] | 0.07035978 | 0.06998859 | -0.002165929 |  | 0.1386778 | 0.06982797 | -0.002188189 | 0.3154206 | 0.06813562 | -0.002157225 | 0.4929571 | 0.06845979 | -0.002155872
[5 empty] | 0.07030883 | 0.07071764 | -0.002165279 |  | 0.1386476 | 0.07055535 | -0.002188189 | 0.3154796 | 0.06884536 | -0.002157225 | 0.4926008 | 0.06917292 | -0.002155872
[5 empty] | 0.07028208 | 0.07144669 | -0.002165713 |  | 0.1385229 | 0.07128272 | -0.002188189 | 0.3153489 | 0.06955511 | -0.002171364 | 0.4924905 | 0.06988604 | -0.002155872
[5 empty] | 0.0702797 | 0.07217573 | -0.002104654 |  | 0.1385113 | 0.0720101 | -0.002170392 | 0.3154023 | 0.07026485 | -0.002171364 | 0.4925536 | 0.07059916 | -0.002170078
[5 empty] | 0.07024377 | 0.07290478 | -0.002104444 |  | 0.1384054 | 0.07273747 | -0.002170392 | 0.3154489 | 0.0709746 | -0.002171364 | 0.4924203 | 0.07131229 | -0.002170078
[5 empty] | 0.07018419 | 0.07363383 | -0.002104654 |  | 0.13837 | 0.07346485 | -0.002170392 | 0.3154019 | 0.07168435 | -0.002171364 | 0.4924636 | 0.07202541 | -0.002170078
[5 empty] | 0.07015914 | 0.07436288 | -0.001983559 |  | 0.1382712 | 0.07419222 | -0.002170392 | 0.3154475 | 0.07239409 | -0.002171364 | 0.4925347 | 0.07273853 | -0.002170078
[5 empty] | 0.07011078 | 0.07509193 | -0.001983559 |  | 0.1381657 | 0.0749196 | -0.002153189 | 0.3153528 | 0.07310384 | -0.002152453 | 0.4924719 | 0.07345165 | -0.002166608
[5 empty] | 0.07002967 | 0.07582097 | -0.001983559 |  | 0.1381101 | 0.07564697 | -0.002153189 | 0.3154901 | 0.07381358 | -0.002152453 | 0.4923464 | 0.07416478 | -0.002166608
[5 empty] | 0.07000288 | 0.07655002 | -0.001983955 |  | 0.1379919 | 0.07637435 | -0.002153189 | 0.3153942 | 0.07452333 | -0.002152453 | 0.492529 | 0.0748779 | -0.002166608
[5 empty] | 0.06991476 | 0.07727907 | -0.001984154 |  | 0.1379053 | 0.07710172 | -0.002153189 | 0.3154837 | 0.07523308 | -0.002152453 | 0.4925737 | 0.07559102 | -0.002166608
[5 empty] | 0.06985234 | 0.07800812 | -0.001813858 |  | 0.1377753 | 0.0778291 | -0.002137375 | 0.315433 | 0.07594282 | -0.002101497 | 0.4925544 | 0.07630415 | -0.002139367
[5 empty] | 0.06979646 | 0.07873716 | -0.001813858 |  | 0.1376773 | 0.07855647 | -0.002137375 | 0.3154282 | 0.07665257 | -0.002101497 | 0.4925449 | 0.07701727 | -0.002139367
[5 empty] | 0.06972805 | 0.07946621 | -0.001813496 |  | 0.1375178 | 0.07928384 | -0.002137375 | 0.3153297 | 0.07736231 | -0.002101497 | 0.4926932 | 0.07773039 | -0.002139367
[5 empty] | 0.06965692 | 0.08019526 | -0.001813677 |  | 0.1374281 | 0.08001122 | -0.002137375 | 0.3154167 | 0.07807206 | -0.002101497 | 0.4928504 | 0.07844351 | -0.002139367
[5 empty] | 0.06958324 | 0.08092431 | -0.001603169 |  | 0.1372399 | 0.08073859 | -0.002123857 | 0.3153168 | 0.07878181 | -0.002021455 | 0.493016 | 0.07915664 | -0.002089341
[5 empty] | 0.06950719 | 0.08165336 | -0.001602849 |  | 0.1371595 | 0.08146597 | -0.002123857 | 0.315449 | 0.07949155 | -0.002021455 | 0.4928925 | 0.07986976 | -0.002089341
[5 empty] | 0.06941935 | 0.0823824 | -0.001603009 |  | 0.1370185 | 0.08219334 | -0.002123857 | 0.315441 | 0.0802013 | -0.002021455 | 0.4929994 | 0.08058288 | -0.002089341
[5 empty] | 0.06936787 | 0.08311145 | -0.001603009 |  | 0.1368733 | 0.08292072 | -0.002123857 | 0.3153858 | 0.08091104 | -0.002021455 | 0.4932621 | 0.08129601 | -0.002089341
[5 empty] | 0.0692666 | 0.0838405 | -0.001360926 |  | 0.1367055 | 0.08364809 | -0.002111395 | 0.3153764 | 0.08162079 | -0.001916985 | 0.4932342 | 0.08200913 | -0.002019813
[5 empty] | 0.06917327 | 0.08456955 | -0.001360654 |  | 0.1365154 | 0.08437547 | -0.002111395 | 0.3153198 | 0.08233054 | -0.001916985 | 0.4935098 | 0.08272225 | -0.002019813
[5 empty] | 0.06908805 | 0.08529859 | -0.001360518 |  | 0.1363592 | 0.08510284 | -0.002111395 | 0.3153557 | 0.08304028 | -0.001916985 | 0.4936425 | 0.08343537 | -0.002019813
[5 empty] | 0.06901107 | 0.08602764 | -0.001360518 |  | 0.1362369 | 0.08583022 | -0.002111395 | 0.3153443 | 0.08375003 | -0.001916985 | 0.4936318 | 0.0841485 | -0.002019813
[5 empty] | 0.06894249 | 0.08675669 | -0.001097037 |  | 0.1360744 | 0.08655759 | -0.002099392 | 0.3153788 | 0.08445977 | -0.001792261 | 0.4938491 | 0.08486162 | -0.001931563
[5 empty] | 0.06883479 | 0.08748574 | -0.001097037 |  | 0.1358906 | 0.08728497 | -0.002099392 | 0.3153196 | 0.08516952 | -0.001792261 | 0.4940709 | 0.08557474 | -0.001931563
[5 empty] | 0.0687454 | 0.08821479 | -0.001096818 |  | 0.1357042 | 0.08801234 | -0.002099392 | 0.3152132 | 0.08587927 | -0.001792261 | 0.4942968 | 0.08628786 | -0.001931563
[5 empty] | 0.06865541 | 0.08894383 | -0.0008213046 |  | 0.1355898 | 0.08873972 | -0.002099392 | 0.3151992 | 0.08658901 | -0.001792261 | 0.494303 | 0.08700099 | -0.001931563
[5 empty] | 0.06856501 | 0.08967288 | -0.0008212225 |  | 0.1353619 | 0.08946709 | -0.002087879 | 0.315231 | 0.08729876 | -0.001650399 | 0.4943866 | 0.08771411 | -0.001826675
[5 empty] | 0.06849336 | 0.09040193 | -0.0008210583 |  | 0.1352064 | 0.09019447 | -0.002087879 | 0.3152157 | 0.0880085 | -0.001650399 | 0.4947708 | 0.08842723 | -0.001826675
[5 empty] | 0.06840263 | 0.09113098 | -0.0008212225 |  | 0.1350308 | 0.09092184 | -0.002087879 | 0.3152461 | 0.08871825 | -0.001650399 | 0.4949339 | 0.08914036 | -0.001826675
[5 empty] | 0.06829306 | 0.09186002 | -0.0008213046 |  | 0.1348722 | 0.09164922 | -0.002087879 | 0.3152759 | 0.089428 | -0.001650399 | 0.4950988 | 0.08985348 | -0.001826675
[5 empty] | 0.06820275 | 0.09258907 | -0.0005430836 |  | 0.134694 | 0.09237659 | -0.002074587 | 0.3151189 | 0.09013774 | -0.001496456 | 0.4951905 | 0.0905666 | -0.001708277
[5 empty] | 0.06813185 | 0.09331812 | -0.0005430293 |  | 0.1344779 | 0.09310396 | -0.002074587 | 0.3151008 | 0.09084749 | -0.001496456 | 0.4952831 | 0.09127972 | -0.001708277
[5 empty] | 0.06802373 | 0.09404717 | -0.0005430293 |  | 0.134335 | 0.09383134 | -0.002074587 | 0.315082 | 0.09155723 | -0.001496456 | 0.4953762 | 0.09199285 | -0.001708277
[5 empty] | 0.06795425 | 0.09477622 | -0.000542975 |  | 0.1341547 | 0.09455871 | -0.002074587 | 0.315109 | 0.09226698 | -0.001496456 | 0.4957675 | 0.09270597 | -0.001708277
[5 empty] | 0.06786687 | 0.09550526 | -0.0002713506 |  | 0.1339926 | 0.09528609 | -0.002060179 | 0.3151354 | 0.09297673 | -0.001333646 | 0.4958602 | 0.09341909 | -0.001577147
[5 empty] | 0.06776181 | 0.09623431 | -0.0002713506 |  | 0.1337936 | 0.09601346 | -0.002060179 | 0.3151145 | 0.09368647 | -0.001333646 | 0.4960266 | 0.09413222 | -0.001577147
[5 empty] | 0.06766755 | 0.09696336 | -0.0002713777 |  | 0.1336133 | 0.09674084 | -0.002060179 | 0.3151394 | 0.09439622 | -0.001333646 | 0.4960424 | 0.09484534 | -0.001577147
[5 empty] | 0.06759367 | 0.09769241 | -0.000271432 |  | 0.1334335 | 0.09746821 | -0.002044667 | 0.3150241 | 0.09510596 | -0.001333646 | 0.4964296 | 0.09555846 | -0.001577147
[5 empty] | 0.06752149 | 0.09842146 | -1.605935e-05 |  | 0.1332726 | 0.09819559 | -0.002044667 | 0.3149546 | 0.09581571 | -0.001166211 | 0.4963669 | 0.09627158 | -0.001436011
[5 empty] | 0.06742298 | 0.0991505 | -1.605935e-05 |  | 0.1330578 | 0.09892296 | -0.002044667 | 0.3150239 | 0.09652546 | -0.001166211 | 0.4965254 | 0.09698471 | -0.001436011
[5 empty] | 0.06736413 | 0.09987955 | -1.605935e-05 |  | 0.1328807 | 0.09965034 | -0.002044667 | 0.3149995 | 0.0972352 | -0.001166211 | 0.4967555 | 0.09769783 | -0.001436011
[5 empty] | 0.06726996 | 0.1006086 | -1.605774e-05 |  | 0.1326868 | 0.1003777 | -0.002044667 | 0.3150209 | 0.09794495 | -0.001166211 | 0.4970568 | 0.09841095 | -0.001436011
[5 empty] | 0.06721573 | 0.1013376 | 0.0002134879 |  | 0.1325675 | 0.1011051 | -0.002025408 | 0.3148556 | 0.09865469 | -0.000998329 | 0.4969807 | 0.09912408 | -0.001286732
[5 empty] | 0.06712661 | 0.1020667 | 0.0002134666 |  | 0.132377 | 0.1018325 | -0.002025408 | 0.3149221 | 0.09936444 | -0.000998329 | 0.4972737 | 0.0998372 | -0.001286732
[5 empty] | 0.06705901 | 0.1027957 | 0.0002134879 |  | 0.1321887 | 0.1025598 | -0.002025408 | 0.3148949 | 0.1000742 | -0.000998329 | 0.4974872 | 0.1005503 | -0.001286732
[5 empty] | 0.06700371 | 0.1035248 | 0.0004078669 |  | 0.1320027 | 0.1032872 | -0.002025408 | 0.3148669 | 0.1007839 | -0.000998329 | 0.497546 | 0.1012634 | -0.001286732
[5 empty] | 0.06695153 | 0.1042538 | 0.0004077446 |  | 0.131892 | 0.1040146 | -0.002003847 | 0.3147453 | 0.1014937 | -0.0008341094 | 0.4976738 | 0.1019766 | -0.001131226
[5 empty] | 0.06688396 | 0.1049829 | 0.0004077854 |  | 0.1317294 | 0.104742 | -0.002003847 | 0.3147623 | 0.1022034 | -0.0008341094 | 0.4976458 | 0.1026897 | -0.001131226
[5 empty] | 0.06684789 | 0.1057119 | 0.0004078669 |  | 0.1315154 | 0.1054693 | -0.002003847 | 0.3148252 | 0.1029132 | -0.0008341094 | 0.4979851 | 0.1034028 | -0.001131226
[5 empty] | 0.06676854 | 0.106441 | 0.0004077446 |  | 0.1313773 | 0.1061967 | -0.002003847 | 0.3146549 | 0.1036229 | -0.0008341094 | 0.4978687 | 0.1041159 | -0.0009719633
[5 empty] | 0.0667461 | 0.10717 | 0.0005657741 |  | 0.1312064 | 0.1069241 | -0.001978172 | 0.3146698 | 0.1043327 | -0.0006775299 | 0.4980439 | 0.1048291 | -0.0009719633
[5 empty] | 0.06667728 | 0.1078991 | 0.0005659438 |  | 0.1310754 | 0.1076515 | -0.001978172 | 0.3146375 | 0.1050424 | -0.0006775299 | 0.498286 | 0.1055422 | -0.0009719633
[5 empty] | 0.06664601 | 0.1086281 | 0.0005659438 |  | 0.1309483 | 0.1083788 | -0.001978172 | 0.3146973 | 0.1057522 | -0.0006775299 | 0.4983702 | 0.1062553 | -0.0009719633
[5 empty] | 0.06658708 | 0.1093572 | 0.0005659438 |  | 0.1307892 | 0.1091062 | -0.001978172 | 0.3146171 | 0.1064619 | -0.0006775299 | 0.4983707 | 0.1069684 | -0.0009719633
[5 empty] | 0.06653774 | 0.1100862 | 0.0007168605 |  | 0.1306526 | 0.1098336 | -0.00194878 | 0.314629 | 0.1071716 | -0.000532361 | 0.498287 | 0.1076816 | -0.0008105058
[5 empty] | 0.06649801 | 0.1108153 | 0.0007169322 |  | 0.1305567 | 0.110561 | -0.00194878 | 0.3144544 | 0.1078814 | -0.000532361 | 0.498493 | 0.1083947 | -0.0008105058
[5 empty] | 0.06642139 | 0.1115443 | 0.0007170756 |  | 0.1303753 | 0.1112883 | -0.00194878 | 0.3144648 | 0.1085911 | -0.000532361 | 0.4985392 | 0.1091078 | -0.0008105058
[5 empty] | 0.06638228 | 0.1122734 | 0.0007170756 |  | 0.1302533 | 0.1120157 | -0.00194878 | 0.3144281 | 0.1093009 | -0.000532361 | 0.4986497 | 0.1098209 | -0.0008105058
[5 empty] | 0.0663342 | 0.1130024 | 0.0008644519 |  | 0.1301545 | 0.1127431 | -0.001911969 | 0.3143906 | 0.1100106 | -0.0004029518 | 0.4984497 | 0.110534 | -0.0006488688
[5 empty] | 0.06628646 | 0.1137315 | 0.0008644519 |  | 0.1300603 | 0.1134705 | -0.001911969 | 0.3143059 | 0.1107204 | -0.0004029518 | 0.4986124 | 0.1112472 | -0.0006488688
[5 empty] | 0.06624833 | 0.1144605 | 0.0008644519 |  | 0.1299671 | 0.1141978 | -0.001911969 | 0.3143598 | 0.1114301 | -0.0004029518 | 0.4986823 | 0.1119603 | -0.0006488688
[5 empty] | 0.06619201 | 0.1151896 | 0.0008646248 |  | 0.1298027 | 0.1149252 | -0.001911969 | 0.3143664 | 0.1121399 | -0.0004029518 | 0.498529 | 0.1126734 | -0.0006488688
[5 empty] | 0.06615459 | 0.1159186 | 0.00100806 |  | 0.129747 | 0.1156526 | -0.001777372 | 0.3143258 | 0.1128496 | -0.0002924827 | 0.4982907 | 0.1133865 | -0.0004786932
[5 empty] | 0.06609901 | 0.1166477 | 0.001008161 |  | 0.1296202 | 0.11638 | -0.001777372 | 0.3141187 | 0.1135594 | -0.0002924827 | 0.4981192 | 0.1140997 | -0.0004786932
[5 empty] | 0.06604381 | 0.1173767 | 0.00100806 |  | 0.1295122 | 0.1171073 | -0.001777372 | 0.314096 | 0.1142691 | -0.0002924827 | 0.4977922 | 0.1148128 | -0.0004786932
[5 empty] | 0.06601678 | 0.1181057 | 0.00100806 |  | 0.1293692 | 0.1178347 | -0.001777372 | 0.3138414 | 0.1149789 | -0.0002924827 | 0.4973868 | 0.1155259 | -0.0004786932
[5 empty] | 0.06595313 | 0.1188348 | 0.001147309 |  | 0.1292808 | 0.1185621 | -0.001506804 | 0.3137738 | 0.1156886 | -0.0001898071 | 0.4967555 | 0.116239 | -0.0002839891
[5 empty] | 0.06590839 | 0.1195638 | 0.00114708 |  | 0.1291753 | 0.1192895 | -0.001506804 | 0.3133843 | 0.1163983 | -0.0001898071 | 0.4962742 | 0.1169521 | -0.0002839891
[5 empty] | 0.06586407 | 0.1202929 | 0.00114708 |  | 0.1290886 | 0.1200168 | -0.001506804 | 0.3131381 | 0.1171081 | -0.0001898071 | 0.495646 | 0.1176653 | -0.0002839891
[5 empty] | 0.06582018 | 0.1210219 | 0.001147194 |  | 0.128967 | 0.1207442 | -0.001506804 | 0.3128046 | 0.1178178 | -0.0001898071 | 0.4950969 | 0.1183784 | -0.0002839891
[5 empty] | 0.06578596 | 0.121751 | 0.001281696 |  | 0.1288464 | 0.1214716 | -0.001113878 | 0.3124778 | 0.1185276 | -8.964195e-05 | 0.4943308 | 0.1190915 | -6.60818e-05
[5 empty] | 0.06573371 | 0.12248 | 0.001281952 |  | 0.1287624 | 0.122199 | -0.001113878 | 0.3119741 | 0.1192373 | -8.964195e-05 | 0.4932761 | 0.1198046 | -6.60818e-05
[5 empty] | 0.06571882 | 0.1232091 | 0.001281696 |  | 0.1286436 | 0.1229263 | -0.001113878 | 0.3116184 | 0.1199471 | -8.964195e-05 | 0.4925296 | 0.1205178 | -6.60818e-05
[5 empty] | 0.06566749 | 0.1239381 | 0.001281696 |  | 0.1285793 | 0.1236537 | -0.001113878 | 0.3110887 | 0.1206568 | 7.895998e-06 | 0.491573 | 0.1212309 | -6.60818e-05
[5 empty] | 0.06563507 | 0.1246672 | 0.001410665 |  | 0.1284446 | 0.1243811 | -0.0006143999 | 0.3106632 | 0.1213666 | 7.895998e-06 | 0.4906312 | 0.121944 | 0.0001728435
[5 empty] | 0.0655847 | 0.1253962 | 0.001410524 |  | 0.1284001 | 0.1251085 | -0.0006143999 | 0.3100206 | 0.1220763 | 7.895998e-06 | 0.4895582 | 0.1226571 | 0.0001728435
[5 empty] | 0.06554403 | 0.1261253 | 0.001410947 |  | 0.1282674 | 0.1258358 | -0.0006143999 | 0.3094387 | 0.1227861 | 7.895998e-06 | 0.4883564 | 0.1233703 | 0.0001728435
[5 empty] | 0.06548546 | 0.1268543 | 0.001410524 |  | 0.1281535 | 0.1265632 | -2.297122e-05 | 0.3087809 | 0.1234958 | 7.895998e-06 | 0.4870283 | 0.1240834 | 0.0001728435
[5 empty] | 0.06544581 | 0.1275834 | 0.001534995 |  | 0.1280585 | 0.1272906 | -2.297122e-05 | 0.3082319 | 0.1242055 | 0.000102784 | 0.4860179 | 0.1247965 | 0.0004307852
[5 empty] | 0.06543426 | 0.1283124 | 0.001534842 |  | 0.1280002 | 0.128018 | -2.297122e-05 | 0.3074723 | 0.1249153 | 0.000102784 | 0.484591 | 0.1255096 | 0.0004307852
[5 empty] | 0.06538645 | 0.1290415 | 0.001534995 |  | 0.1279251 | 0.1287453 | -2.297122e-05 | 0.306824 | 0.125625 | 0.000102784 | 0.4832648 | 0.1262227 | 0.0004307852
[5 empty] | 0.06535756 | 0.1297705 | 0.001534535 |  | 0.1278332 | 0.1294727 | -2.297122e-05 | 0.3061965 | 0.1263348 | 0.000102784 | 0.4820408 | 0.1269359 | 0.0004307852
[5 empty] | 0.06531083 | 0.1304996 | 0.001652545 |  | 0.1277069 | 0.1302001 | 0.0006451496 | 0.3054543 | 0.1270445 | 0.0001949508 | 0.4806281 | 0.127649 | 0.0007055738
[5 empty] | 0.06525549 | 0.1312286 | 0.001652545 |  | 0.127635 | 0.1309275 | 0.0006451496 | 0.3045538 | 0.1277543 | 0.0001949508 | 0.4791753 | 0.1283621 | 0.0007055738
[5 empty] | 0.06521908 | 0.1319577 | 0.00165271 |  | 0.1275642 | 0.1316548 | 0.0006451496 | 0.30386 | 0.128464 | 0.0001949508 | 0.477612 | 0.1290752 | 0.0007055738
[5 empty] | 0.06518324 | 0.1326867 | 0.00165238 |  | 0.1274767 | 0.1323822 | 0.0006451496 | 0.3031014 | 0.1291738 | 0.0001949508 | 0.4761586 | 0.1297884 | 0.0007055738
[5 empty] | 0.06515715 | 0.1334158 | 0.001764144 |  | 0.1273904 | 0.1331096 | 0.001375205 | 0.3021438 | 0.1298835 | 0.0002844874 | 0.4743815 | 0.1305015 | 0.0009955117
[5 empty] | 0.06512247 | 0.1341448 | 0.001764144 |  | 0.1272876 | 0.1338369 | 0.001375205 | 0.301441 | 0.1305933 | 0.0002844874 | 0.4728631 | 0.1312146 | 0.0009955117
[5 empty] | 0.0650884 | 0.1348738 | 0.00176432 |  | 0.1272036 | 0.1345643 | 0.001375205 | 0.3005423 | 0.131303 | 0.0002844874 | 0.471243 | 0.1319277 | 0.0009955117
[5 empty] | 0.06506409 | 0.1356029 | 0.00176432 |  | 0.1271208 | 0.1352917 | 0.001375205 | 0.2996748 | 0.1320128 | 0.0002844874 | 0.4695239 | 0.1326409 | 0.001298193
[5 empty] | 0.06504039 | 0.1363319 | 0.001868549 |  | 0.1270039 | 0.1360191 | 0.002152907 | 0.2987501 | 0.1327225 | 0.0003712124 | 0.4679237 | 0.133354 | 0.001298193
[5 empty] | 0.06498071 | 0.137061 | 0.00186911 |  | 0.1269766 | 0.1367464 | 0.002152907 | 0.2979486 | 0.1334322 | 0.0003712124 | 0.4661572 | 0.1340671 | 0.001298193
[5 empty] | 0.06497657 | 0.13779 | 0.001868736 |  | 0.1268975 | 0.1374738 | 0.002152907 | 0.2969583 | 0.134142 | 0.0003712124 | 0.4646561 | 0.1347802 | 0.001298193
[5 empty] | 0.06491818 | 0.1385191 | 0.00186911 |  | 0.1268196 | 0.1382012 | 0.002152907 | 0.2961383 | 0.1348517 | 0.0003712124 | 0.4627791 | 0.1354933 | 0.001298193
[5 empty] | 0.06489704 | 0.1392481 | 0.001967463 |  | 0.1267076 | 0.1389286 | 0.002961976 | 0.2950883 | 0.1355615 | 0.0004551574 | 0.4610285 | 0.1362065 | 0.001612056
[5 empty] | 0.06487655 | 0.1399772 | 0.001967463 |  | 0.1266499 | 0.1396559 | 0.002961976 | 0.2942553 | 0.1362712 | 0.0004551574 | 0.4592638 | 0.1369196 | 0.001612056
[5 empty] | 0.06483846 | 0.1407062 | 0.001967069 |  | 0.1265759 | 0.1403833 | 0.002961976 | 0.2933731 | 0.136981 | 0.0004551574 | 0.4574869 | 0.1376327 | 0.001612056
[5 empty] | 0.06481018 | 0.1414353 | 0.001967069 |  | 0.1264855 | 0.1411107 | 0.003788015 | 0.2923993 | 0.1376907 | 0.0005364032 | 0.4557001 | 0.1383458 | 0.001612056
[5 empty] | 0.06477347 | 0.1421643 | 0.002057853 |  | 0.1264141 | 0.1418381 | 0.003788015 | 0.2913798 | 0.1384005 | 0.0005364032 | 0.4540462 | 0.139059 | 0.001934883
[5 empty] | 0.06476484 | 0.1428934 | 0.002057236 |  | 0.1263263 | 0.1425654 | 0.003788015 | 0.2904485 | 0.1391102 | 0.0005364032 | 0.4521754 | 0.1397721 | 0.001934883
[5 empty] | 0.06473866 | 0.1436224 | 0.002057853 |  | 0.1262752 | 0.1432928 | 0.003788015 | 0.2895183 | 0.13982 | 0.0005364032 | 0.4504414 | 0.1404852 | 0.001934883
[5 empty] | 0.06469496 | 0.1443515 | 0.002120725 |  | 0.1262079 | 0.1440202 | 0.004409584 | 0.2886342 | 0.1405297 | 0.0005953366 | 0.4484961 | 0.1411983 | 0.002181508
[5 empty] | 0.06468847 | 0.1450805 | 0.002120725 |  | 0.1261771 | 0.1447476 | 0.004409584 | 0.28771 | 0.1412395 | 0.0005953366 | 0.4468309 | 0.1419114 | 0.002181508