## 1
Общество с ограниченной ответственностью "Инженерная геология" (ООО "ИнжГео") | [10 empty] | Общество с ограниченной ответственностью "Инженерная геология" (ООО "ИнжГео")
Юр. адрес: 117279, г. Москва, ул. Миклухо-Маклая, 36 а, этаж 5, пом. XXIII к. 76-84 | [10 empty] | Юр. адрес: 117279, г. Москва, ул. Миклухо-Маклая, 36 а, этаж 5, пом. XXIII к. 76-84 | [8 empty] | нагр |  |  | X0 | Y0 | R |  | нагр |  |  |  | X0 | Y0 | R | нагр |  |  |  | X0 | Y0 | R |  | нагр |  |  |  | X0 | Y0 | R
Телефон/факс +7 (495) 132-30-00, Адрес электронной почты inbox@inj-geo.ru | [10 empty] | Телефон/факс +7 (495) 132-30-00, Адрес электронной почты inbox@inj-geo.ru | [12 empty] | 0 | [7 empty] | 0 | [6 empty] | 0 | [7 empty] | 0
[20 empty] | девиатор | [6 empty] | девиатор | [6 empty] | девиатор | [7 empty] | девиатор
Испытательная лаборатория ООО «ИнжГео» | [10 empty] | Испытательная лаборатория ООО «ИнжГео» | [8 empty] | x0 | Угол | X | Y |  |  |  | x0 |  | Угол | X | Y |  |  | x0 |  | Угол | X | Y |  |  |  | x0 |  | Угол | X | Y
Адрес места осуществления деятельности лаборатории: г. Москва, просп. Вернадского, д. 51, стр. 1 | [10 empty] | Адрес места осуществления деятельности лаборатории: г. Москва, просп. Вернадского, д. 51, стр. 1 | [9 empty] | 0 | [7 empty] | 0 | [6 empty] | 0 | [7 empty] | 0
Телефон +7(910)4557682, E-mail: slg85@mail.ru | [10 empty] | Телефон +7(910)4557682, E-mail: slg85@mail.ru | [9 empty] | 5 | [7 empty] | 5 | [6 empty] | 5 | [7 empty] | 5
[21 empty] | 10 | [7 empty] | 10 | [6 empty] | 10 | [7 empty] | 10
Протокол испытаний № 13-63/31 от 29-11-2022 | [20 empty] | 15 | [7 empty] | 15 | [6 empty] | 15 | [7 empty] | 15
Наименование и адрес заказчика: ООО Регионстрой | [20 empty] | 20 | [7 empty] | 20 | [6 empty] | 20 | [7 empty] | 20
Наименование объекта: Переход трубопровода через р. Енисей | [20 empty] | 25 | [7 empty] | 25 | [6 empty] | 25 | [7 empty] | 25
Наименование используемого метода/методики: ГОСТ 12248.4-2020 | [20 empty] | 30 | [7 empty] | 30 | [6 empty] | 30 | [7 empty] | 30
Условия проведения испытания: температура окружающей среды (18 - 25)0С, влажность воздуха (40 - 75)% | [20 empty] | 35 | [7 empty] | 35 | [6 empty] | 35 | [7 empty] | 35
Дата получение объекта подлежащего испытаниям: 02-11-2022 | [20 empty] | 40 | [7 empty] | 40 | [6 empty] | 40 | [7 empty] | 40
Дата испытания: 25.10.2022-19.11.2031 | [20 empty] | 45 | [7 empty] | 45 | [6 empty] | 45 | [7 empty] | 45
Испытание грунтов методом трехосного сжатия | [10 empty] | Испытание грунтов методом трехосного сжатия | [9 empty] | 50 | [7 empty] | 50 | [6 empty] | 50 | [7 empty] | 50
Лабораторный номер: |  | 1066 | [5 empty] | We, % = | 0.386134585 |  | Лабораторный номер: | [6 empty] | We, % = |  |  | 55 | [7 empty] | 55 | [6 empty] | 55 | [7 empty] | 55
Номер скважины: |  | BH-102 | [5 empty] | ρ, г/см3 = | 1.9 |  | Номер скважины: | [6 empty] | ρ, г/см3 = |  |  | 60 | [7 empty] | 60 | [6 empty] | 60 | [7 empty] | 60
Глубина отбора, м: |  | 1.4 | [5 empty] | ρs, г/см3 = | 2.71 |  | Глубина отбора, м: | [6 empty] | ρs, г/см3 = |  |  | 65 | [7 empty] | 65 | [6 empty] | 65 | [7 empty] | 65
Наименование грунта: |  | Суглинок, после оттаивания текучепластичный, легкий пылеватый | [5 empty] | e, д.е. = | 1.1 |  | Наименование грунта: | [6 empty] | e, д.е. = |  |  | 70 | [7 empty] | 70 | [6 empty] | 70 | [7 empty] | 70
Схема проведения опыта: |  | КД | [5 empty] | IL, д.е. = | 0.977 |  | Схема проведения опыта: | [6 empty] | IL, д.е. = |  |  | 75 | [7 empty] | 75 | [6 empty] | 75 | [7 empty] | 75
Результаты испытаний | [10 empty] | Результаты испытаний | [9 empty] | 80 | [7 empty] | 80 | [6 empty] | 80 | [7 empty] | 80
[21 empty] | 85 | [7 empty] | 85 | [6 empty] | 85 | [7 empty] | 85
[21 empty] | 90 | [7 empty] | 90 | [6 empty] | 90 | [7 empty] | 90
[21 empty] | 95 | [7 empty] | 95 | [6 empty] | 95 | [7 empty] | 95
[21 empty] | 100 | [7 empty] | 100 | [6 empty] | 100 | [7 empty] | 100
[21 empty] | 105 | [7 empty] | 105 | [6 empty] | 105 | [7 empty] | 105
[21 empty] | 110 | [7 empty] | 110 | [6 empty] | 110 | [7 empty] | 110
[21 empty] | 115 | [7 empty] | 115 | [6 empty] | 115 | [7 empty] | 115
[21 empty] | 120 | [7 empty] | 120 | [6 empty] | 120 | [7 empty] | 120
[21 empty] | 125 | [7 empty] | 125 | [6 empty] | 125 | [7 empty] | 125
[21 empty] | 130 | [7 empty] | 130 | [6 empty] | 130 | [7 empty] | 130
[21 empty] | 135 | [7 empty] | 135 | [6 empty] | 135 | [7 empty] | 135
[21 empty] | 140 | [7 empty] | 140 | [6 empty] | 140 | [7 empty] | 140
[21 empty] | 145 | [7 empty] | 145 | [6 empty] | 145 | [7 empty] | 145
[21 empty] | 150 | [7 empty] | 150 | [6 empty] | 150 | [7 empty] | 150
[21 empty] | 155 | [7 empty] | 155 | [6 empty] | 155 | [7 empty] | 155
[21 empty] | 160 | [7 empty] | 160 | [6 empty] | 160 | [7 empty] | 160
[21 empty] | 165 | [7 empty] | 165 | [6 empty] | 165 | [7 empty] | 165
[21 empty] | 170 | [7 empty] | 170 | [6 empty] | 170 | [7 empty] | 170
[21 empty] | 175 | [7 empty] | 175 | [6 empty] | 175 | [7 empty] | 175
[21 empty] | 180 | [7 empty] | 180 | [6 empty] | 180 | [7 empty] | 180
[13 empty] | Давление в камере, Мпа σ3 | Вертикальная нагрузка, Мпа σ1 | Поровое давление, Мпа u
[13 empty] | 0.05 | 0.1950329 |  |  |  |  | 1 | [6 empty] | σ3,кПа | σ1,кПа | u, кПа |  |  |  | 4
[13 empty] | 0.15 | 0.4832389 | [26 empty] | δ3, Мпа | δ1-δ3, МПа | δ1, МПа | δ1, КПа
[13 empty] | 0.25 | 0.7714449 | [20 empty] | С, МПа:
φ, град:
E, Мпа
[26 empty] | x | 0
[26 empty] | y |  |  |  | С, кПа | φ,°
Эффективные значения угла внутреннего трения и удельного сцепления ϕ', С'
[13 empty] | ϕ', град. = | 29
[13 empty] | С', МПа = | 0.015
|  | K0, д.е. | 0.5151904 | Эффективное напряжение, Мпа: |  |  |  |  | 0.02575952
|  | Модуль деформации E0, МПа: |  | Точки нахождения модуля Е0, Мпа (полное напряжение): |  |  |  |  | 0.02575952 | 0.04121523
|  | Модуль деформации E50, МПа: |  | qmax Давление при разрушении образца, Мпа (девиатор): |  |  |  |  | 0.06895625
|  | Коэф. Поперечной деформации, ϑ: |  | 0,5 qmax, Мпа (девиатор): |  |  |  |  | 0.03447813
| Начальник исп. лаборатории: | [6 empty] | Семиколенова Л.Г. |  |  |  |  | Начальник исп. лаборатории: |  |  |  |  | Семиколенова Л.Г.
Лист 1 , всего листов 2 | [11 empty] | Лист 2 , всего листов 2
Частичное воспроизведение протокола испытаний без письменного разрешения ООО «ИнжГео» ЗАПРЕЩАЕТСЯ | [11 empty] | Частичное воспроизведение протокола испытаний без письменного разрешения ООО «ИнжГео» ЗАПРЕЩАЕТСЯ
E0 |  |  | E50 |  | Деформация |  |  |  | Первая прочность |  |  | Вторая прочность |  |  | Третья прочность
devE0 | epsE0 |  | dev50 | epsE50 | dev | eps | ev |  | dev1 | eps1 | ev1 | dev1 | eps1 | ev2 | dev1 | eps1 | ev3
0.01545571 | 0.0003959808 |  | 0.03447813 | 0.001187942 | 0.01545571 | 0.0003959808 | 0 |  | 0 | 0 | 0 | 0 | 0 | 0 | 0 | 0 | 0
[5 empty] | 0.03447813 | 0.001187942 | 0 |  | 0.03 | 0.0007686106 | 0 | 0.09 | 0.0008090638 | 0 | 0.15 | 0.0007535398 | 0
Секущая модуля Е0 |  |  | Линия Q max |  | 0.0355186 | 0.001600601 | 0 |  | 0.05645509 | 0.001614076 | 0 | 0.1666195 | 0.002014339 | 0 | 0.2607225 | 0.001761408 | 0
| 0 |  |  | 0 | 0.03741158 | 0.002400902 | -0.00266951 |  | 0.07251645 | 0.002498551 | -0.001995706 | 0.1718894 | 0.00243131 | -0.004864564 | 0.2712581 | 0.002381373 | -0.0009652505
[5 empty] | 0.03913932 | 0.003201202 | -0.002669243 |  | 0.07568001 | 0.003228152 | -0.001995706 | 0.1816107 | 0.003241746 | -0.004864564 | 0.2840675 | 0.003175163 | -0.0009652505
[5 empty] | 0.04070417 | 0.004001503 | -0.002668976 |  | 0.07889806 | 0.00403519 | -0.001995706 | 0.1904868 | 0.004052183 | -0.004864564 | 0.295747 | 0.003968954 | -0.0009652505
|  |  | Линия 0,5 Q max |  | 0.04210791 | 0.004801803 | -0.002669243 |  | 0.08188657 | 0.004842228 | -0.001995706 | 0.1986504 | 0.004862619 | -0.004864564 | 0.3063341 | 0.004762745 | -0.0009652505
|  |  |  | 0 | 0.04340029 | 0.005602104 | -0.002450826 |  | 0.0846312 | 0.005649266 | -0.001980447 | 0.2062439 | 0.005673056 | -0.00483092 | 0.3162072 | 0.005556536 | -0.001323405
[5 empty] | 0.04453555 | 0.006402404 | -0.002451071 |  | 0.08715657 | 0.006456304 | -0.001980447 | 0.2130191 | 0.006483492 | -0.00483092 | 0.3253656 | 0.006350327 | -0.001323405
[5 empty] | 0.04555711 | 0.007202705 | -0.002450581 |  | 0.08948837 | 0.007263342 | -0.001980447 | 0.219408 | 0.007293929 | -0.00483092 | 0.3335701 | 0.007144118 | -0.001323405
[5 empty] | 0.04649599 | 0.008003005 | -0.002450826 |  | 0.09162482 | 0.00807038 | -0.001980447 | 0.2250446 | 0.008104365 | -0.00483092 | 0.3412159 | 0.007937909 | -0.001940191
[5 empty] | 0.0473111 | 0.008803306 | -0.002119734 |  | 0.0935776 | 0.008877418 | -0.001951017 | 0.2302605 | 0.008914802 | -0.004767411 | 0.3480582 | 0.0087317 | -0.001940191
Коэфф. Точки |  |  |  |  | 0.0480255 | 0.009603606 | -0.002119946 |  | 0.09537292 | 0.009684456 | -0.001951017 | 0.2349417 | 0.009725238 | -0.004767411 | 0.3541406 | 0.00952549 | -0.001940191
[5 empty] | 0.04866291 | 0.01040391 | -0.002120158 |  | 0.09700824 | 0.01049149 | -0.001951017 | 0.2391227 | 0.01053567 | -0.004767411 | 0.3598124 | 0.01031928 | -0.001940191
[5 empty] | 0.04921756 | 0.01120421 | -0.00212037 |  | 0.09848036 | 0.01129853 | -0.001951017 | 0.2428771 | 0.01134611 | -0.004767411 | 0.3648188 | 0.01111307 | -0.001940191
[5 empty] | 0.04972853 | 0.01200451 | -0.001754365 |  | 0.09981548 | 0.01210557 | -0.001912645 | 0.2463992 | 0.01215655 | -0.004681118 | 0.3695144 | 0.01190686 | -0.00268586
[5 empty] | 0.05015971 | 0.01280481 | -0.001754365 |  | 0.1010102 | 0.01291261 | -0.001912645 | 0.2493691 | 0.01296698 | -0.004681118 | 0.3734519 | 0.01270065 | -0.00268586
[5 empty] | 0.05054265 | 0.01360511 | -0.001754365 |  | 0.1021367 | 0.01371965 | -0.001912645 | 0.2520593 | 0.01377742 | -0.004681118 | 0.3773633 | 0.01349444 | -0.00268586
[5 empty] | 0.05090938 | 0.01440541 | -0.001754365 |  | 0.103131 | 0.01452668 | -0.001912645 | 0.2545062 | 0.01458786 | -0.004681118 | 0.380609 | 0.01428824 | -0.00268586
[5 empty] | 0.05121537 | 0.01520571 | -0.001430118 |  | 0.1039888 | 0.01533372 | -0.001874458 | 0.2567464 | 0.01539829 | -0.004576807 | 0.3838022 | 0.01508203 | -0.003432032
[5 empty] | 0.05152335 | 0.01600601 | -0.001429689 |  | 0.1048295 | 0.01614076 | -0.001874458 | 0.2586933 | 0.01620873 | -0.004576807 | 0.3865486 | 0.01587582 | -0.003432032
[5 empty] | 0.05181161 | 0.01680631 | -0.001429832 |  | 0.1056189 | 0.0169478 | -0.001874458 | 0.2605047 | 0.01701917 | -0.004576807 | 0.3892131 | 0.01666961 | -0.003432032
[5 empty] | 0.05210466 | 0.01760661 | -0.001430118 |  | 0.1062909 | 0.01775484 | -0.001874458 | 0.2622168 | 0.0178296 | -0.004576807 | 0.3916525 | 0.0174634 | -0.004049846
[5 empty] | 0.05239599 | 0.01840691 | -0.001225985 |  | 0.1069348 | 0.01856187 | -0.001842676 | 0.2638656 | 0.01864004 | -0.004463924 | 0.3938494 | 0.01825719 | -0.004049846
[5 empty] | 0.05268671 | 0.01920721 | -0.00122574 |  | 0.1076097 | 0.01936891 | -0.001842676 | 0.2652796 | 0.01945048 | -0.004463924 | 0.3962378 | 0.01905098 | -0.004049846
[5 empty] | 0.05303291 | 0.02000751 | -0.001226107 |  | 0.1081698 | 0.02017595 | -0.001842676 | 0.2667427 | 0.02026091 | -0.004463924 | 0.3982848 | 0.01984477 | -0.004049846
[5 empty] | 0.05338866 | 0.02080781 | -0.001225862 |  | 0.1087688 | 0.02098299 | -0.001842676 | 0.2682078 | 0.02107135 | -0.004463924 | 0.4005552 | 0.02063856 | -0.004049846
[5 empty] | 0.05377657 | 0.02160811 | -0.001202442 |  | 0.1094027 | 0.02179003 | -0.001824493 | 0.2696626 | 0.02188179 | -0.004341793 | 0.4030335 | 0.02143235 | -0.004407593
[5 empty] | 0.05414308 | 0.02240842 | -0.001202322 |  | 0.1100197 | 0.02259706 | -0.001824493 | 0.2712592 | 0.02269222 | -0.004341793 | 0.4053756 | 0.02222614 | -0.004407593
[5 empty] | 0.05451933 | 0.02320872 | -0.001202202 |  | 0.1106472 | 0.0234041 | -0.001824493 | 0.2726383 | 0.02350266 | -0.004341793 | 0.4082185 | 0.02301994 | -0.004407593
[5 empty] | 0.05491362 | 0.02400902 | -0.001202322 |  | 0.111354 | 0.02421114 | -0.001824493 | 0.2739691 | 0.0243131 | -0.004341793 | 0.4110782 | 0.02381373 | -0.004407593
[5 empty] | 0.05526954 | 0.02480932 | -0.001289425 |  | 0.1120132 | 0.02501818 | -0.001827611 | 0.2753383 | 0.02512353 | -0.004150873 | 0.4138385 | 0.02460752 | -0.004421944
[5 empty] | 0.05562736 | 0.02560962 | -0.001289167 |  | 0.1126146 | 0.02582522 | -0.001827611 | 0.2766626 | 0.02593397 | -0.004150873 | 0.4168022 | 0.02540131 | -0.004421944
[5 empty] | 0.05596266 | 0.02640992 | -0.001289425 |  | 0.1132076 | 0.02663225 | -0.001827611 | 0.2777723 | 0.02674441 | -0.004150873 | 0.4195041 | 0.0261951 | -0.004421944
[5 empty] | 0.05631627 | 0.02721022 | -0.001289425 |  | 0.1138428 | 0.02743929 | -0.001827611 | 0.2790107 | 0.02755484 | -0.004150873 | 0.4220762 | 0.02698889 | -0.004421944
[5 empty] | 0.05665553 | 0.02801052 | -0.001451648 |  | 0.1143738 | 0.02824633 | -0.001851824 | 0.2802515 | 0.02836528 | -0.00388736 | 0.4247201 | 0.02778268 | -0.004241161
[5 empty] | 0.05698034 | 0.02881082 | -0.001451503 |  | 0.1148997 | 0.02905337 | -0.001851824 | 0.2812808 | 0.02917571 | -0.00388736 | 0.4274375 | 0.02857647 | -0.004241161
[5 empty] | 0.05730721 | 0.02961112 | -0.001451358 |  | 0.1154714 | 0.02986041 | -0.001851824 | 0.2824014 | 0.02998615 | -0.00388736 | 0.4300259 | 0.02937026 | -0.004241161
[5 empty] | 0.05764457 | 0.03041142 | -0.001451503 |  | 0.1159742 | 0.03066744 | -0.001851824 | 0.2833989 | 0.03079659 | -0.00388736 | 0.4324846 | 0.03016405 | -0.004241161
[5 empty] | 0.05796751 | 0.03121172 | -0.001672448 |  | 0.1164088 | 0.03147448 | -0.001895981 | 0.284448 | 0.03160702 | -0.003571343 | 0.4348813 | 0.03095784 | -0.003943419
[5 empty] | 0.05825072 | 0.03201202 | -0.001671947 |  | 0.1168758 | 0.03228152 | -0.001895981 | 0.2854199 | 0.03241746 | -0.003571343 | 0.437216 | 0.03175163 | -0.003943419
[5 empty] | 0.05857815 | 0.03281232 | -0.001671947 |  | 0.1173431 | 0.03308856 | -0.001895981 | 0.2862722 | 0.0332279 | -0.003571343 | 0.439351 | 0.03254543 | -0.003943419
[5 empty] | 0.05885726 | 0.03361262 | -0.001672114 |  | 0.1177953 | 0.0338956 | -0.001895981 | 0.2873119 | 0.03403833 | -0.003571343 | 0.4414923 | 0.03333922 | -0.003943419
[5 empty] | 0.05914704 | 0.03441292 | -0.001934382 |  | 0.1182163 | 0.03470263 | -0.001957204 | 0.2881912 | 0.03484877 | -0.003227987 | 0.44371 | 0.03413301 | -0.003579359
[5 empty] | 0.05942211 | 0.03521322 | -0.001934382 |  | 0.1186409 | 0.03550967 | -0.001957204 | 0.2889985 | 0.03565921 | -0.003227987 | 0.4457272 | 0.0349268 | -0.003579359
[5 empty] | 0.05972511 | 0.03601352 | -0.001934576 |  | 0.1190363 | 0.03631671 | -0.001957204 | 0.289823 | 0.03646964 | -0.003227987 | 0.4478216 | 0.03572059 | -0.003579359
[5 empty] | 0.05999637 | 0.03681382 | -0.001934769 |  | 0.1193695 | 0.03712375 | -0.001957204 | 0.2906662 | 0.03728008 | -0.003227987 | 0.4498546 | 0.03651438 | -0.00320045
[5 empty] | 0.06024422 | 0.03761413 | -0.00222265 |  | 0.119743 | 0.03793079 | -0.002032775 | 0.2914417 | 0.03809052 | -0.00287475 | 0.4516859 | 0.03730817 | -0.00320045
[5 empty] | 0.06052027 | 0.03841443 | -0.002222428 |  | 0.1201243 | 0.03873782 | -0.002032775 | 0.2921948 | 0.03890095 | -0.00287475 | 0.4536661 | 0.03810196 | -0.00320045
[5 empty] | 0.06077291 | 0.03921473 | -0.00222265 |  | 0.1204972 | 0.03954486 | -0.002032775 | 0.2928825 | 0.03971139 | -0.00287475 | 0.4552325 | 0.03889575 | -0.00320045
[5 empty] | 0.06099333 | 0.04001503 | -0.002222205 |  | 0.1208116 | 0.0403519 | -0.002032775 | 0.2935949 | 0.04052183 | -0.00287475 | 0.4569483 | 0.03968954 | -0.00320045
[5 empty] | 0.06125089 | 0.04081533 | -0.002518825 |  | 0.1212051 | 0.04115894 | -0.002121214 | 0.2942892 | 0.04133226 | -0.002536573 | 0.4587442 | 0.04048333 | -0.002860881
[5 empty] | 0.06147617 | 0.04161563 | -0.002519076 |  | 0.1215419 | 0.04196598 | -0.002121214 | 0.2948777 | 0.0421427 | -0.002536573 | 0.4603369 | 0.04127713 | -0.002860881
[5 empty] | 0.06171268 | 0.04241593 | -0.002518573 |  | 0.1218573 | 0.04277301 | -0.002121214 | 0.2955843 | 0.04295314 | -0.002536573 | 0.4618679 | 0.04207092 | -0.002860881
[5 empty] | 0.06192549 | 0.04321623 | -0.002805959 |  | 0.1222036 | 0.04358005 | -0.002121214 | 0.2963218 | 0.04376357 | -0.002536573 | 0.4634086 | 0.04286471 | -0.002860881
[5 empty] | 0.06213205 | 0.04401653 | -0.002806801 |  | 0.1225131 | 0.04438709 | -0.002218127 | 0.2969129 | 0.04457401 | -0.00223272 | 0.4648164 | 0.0436585 | -0.002613152
[5 empty] | 0.06235878 | 0.04481683 | -0.00280624 |  | 0.1228039 | 0.04519413 | -0.002218127 | 0.2975824 | 0.04538444 | -0.00223272 | 0.4661627 | 0.04445229 | -0.002613152
[5 empty] | 0.06256171 | 0.04561713 | -0.00280652 |  | 0.1231808 | 0.04600117 | -0.002218127 | 0.2981975 | 0.04619488 | -0.00223272 | 0.4674473 | 0.04524608 | -0.002613152
[5 empty] | 0.06274957 | 0.04641743 | -0.002805959 |  | 0.1234891 | 0.0468082 | -0.002218127 | 0.2986698 | 0.04700532 | -0.00223272 | 0.4686703 | 0.04603987 | -0.002613152
[5 empty] | 0.06293117 | 0.04721773 | -0.003068972 |  | 0.123799 | 0.04761524 | -0.002322242 | 0.2993596 | 0.04781575 | -0.001985571 | 0.4696158 | 0.04683366 | -0.002507346
[5 empty] | 0.06314207 | 0.04801803 | -0.003069279 |  | 0.1241637 | 0.04842228 | -0.002322242 | 0.2999542 | 0.04862619 | -0.001985571 | 0.4708596 | 0.04762745 | -0.002507346
[5 empty] | 0.06330231 | 0.04881833 | -0.003069279 |  | 0.1244798 | 0.04922932 | -0.002322242 | 0.3004998 | 0.04943663 | -0.001985571 | 0.4719072 | 0.04842124 | -0.002507346
[5 empty] | 0.06347411 | 0.04961863 | -0.003069893 |  | 0.1248004 | 0.05003636 | -0.002322242 | 0.301178 | 0.05024706 | -0.001985571 | 0.4730042 | 0.04921503 | -0.002507346
[5 empty] | 0.06363968 | 0.05041893 | -0.003290757 |  | 0.1251266 | 0.05084339 | -0.002431318 | 0.3016747 | 0.0510575 | -0.001817 | 0.4739361 | 0.05000882 | -0.002512423
[5 empty] | 0.06379007 | 0.05121923 | -0.003290757 |  | 0.1254945 | 0.05165043 | -0.002431318 | 0.3023523 | 0.05186794 | -0.001817 | 0.4749201 | 0.05080262 | -0.002512423
[5 empty] | 0.06394316 | 0.05201953 | -0.003290428 |  | 0.1258348 | 0.05245747 | -0.002431318 | 0.3029412 | 0.05267837 | -0.001817 | 0.4757392 | 0.05159641 | -0.002512423
[5 empty] | 0.06410799 | 0.05281984 | -0.003291086 |  | 0.126219 | 0.05326451 | -0.002431318 | 0.3033972 | 0.05348881 | -0.001817 | 0.476829 | 0.0523902 | -0.002512423
[5 empty] | 0.06425765 | 0.05362014 | -0.003454337 |  | 0.1265775 | 0.05407154 | -0.002541891 | 0.3040844 | 0.05429925 | -0.001747942 | 0.4778273 | 0.05318399 | -0.00252933
[5 empty] | 0.06436504 | 0.05442044 | -0.003454682 |  | 0.1269996 | 0.05487858 | -0.002541891 | 0.3046869 | 0.05510968 | -0.001747942 | 0.4786613 | 0.05397778 | -0.00252933
[5 empty] | 0.06449319 | 0.05522074 | -0.003453646 |  | 0.1273981 | 0.05568562 | -0.002541891 | 0.305294 | 0.05592012 | -0.001747942 | 0.4796226 | 0.05477157 | -0.00252933
[5 empty] | 0.06463317 | 0.05602104 | -0.003454682 |  | 0.1277913 | 0.05649266 | -0.002541891 | 0.3058497 | 0.05673056 | -0.001899223 | 0.4804929 | 0.05556536 | -0.00252933
[5 empty] | 0.06475791 | 0.05682134 | -0.003541591 |  | 0.128216 | 0.0572997 | -0.002652973 | 0.306444 | 0.05754099 | -0.001899223 | 0.4813455 | 0.05635915 | -0.002555956
[5 empty] | 0.06484925 | 0.05762164 | -0.003541236 |  | 0.1286909 | 0.05810673 | -0.002652973 | 0.3070312 | 0.05835143 | -0.001899223 | 0.4820342 | 0.05715294 | -0.002555956
[5 empty] | 0.06496151 | 0.05842194 | -0.003541945 |  | 0.1291279 | 0.05891377 | -0.002652973 | 0.3075654 | 0.05916187 | -0.001899223 | 0.4829255 | 0.05794673 | -0.002555956
[5 empty] | 0.06504939 | 0.05922224 | -0.003541236 |  | 0.1295994 | 0.05972081 | -0.002652973 | 0.3082754 | 0.0599723 | -0.001899223 | 0.4837268 | 0.05874052 | -0.002555956
[5 empty] | 0.06514183 | 0.06002254 | -0.003542722 |  | 0.1300706 | 0.06052785 | -0.002761916 | 0.3087947 | 0.06078274 | -0.002358483 | 0.4845852 | 0.05953432 | -0.002588222
[5 empty] | 0.06524011 | 0.06082284 | -0.003542722 |  | 0.1305975 | 0.06133489 | -0.002761916 | 0.3093982 | 0.06159318 | -0.002358483 | 0.4853542 | 0.06032811 | -0.002588222
[5 empty] | 0.06531705 | 0.06162314 | -0.003543076 |  | 0.1311539 | 0.06214192 | -0.002761916 | 0.309902 | 0.06240361 | -0.002358483 | 0.4861076 | 0.0611219 | -0.002588222
[5 empty] | 0.06540918 | 0.06242344 | -0.003543076 |  | 0.1318077 | 0.06294896 | -0.00291082 | 0.3103978 | 0.06321405 | -0.002358483 | 0.4868456 | 0.06191569 | -0.002588222
[5 empty] | 0.06548932 | 0.06322374 | -0.003468929 |  | 0.1324817 | 0.063756 | -0.00291082 | 0.3109777 | 0.06402448 | -0.003023886 | 0.487495 | 0.06270948 | -0.002626154
[5 empty] | 0.06555755 | 0.06402404 | -0.003469623 |  | 0.1331527 | 0.06456304 | -0.00291082 | 0.3115034 | 0.06483492 | -0.003023886 | 0.4882772 | 0.06350327 | -0.002626154
[5 empty] | 0.0656414 | 0.06482434 | -0.003468929 |  | 0.1338709 | 0.06537008 | -0.00291082 | 0.3120209 | 0.06564536 | -0.003023886 | 0.4889714 | 0.06429706 | -0.002626154
[5 empty] | 0.0656953 | 0.06562464 | -0.003468929 |  | 0.1346315 | 0.06617711 | -0.00291082 | 0.3124374 | 0.06645579 | -0.003792667 | 0.4896516 | 0.06509085 | -0.002626154
[5 empty] | 0.06576508 | 0.06642494 | -0.003345725 |  | 0.1353747 | 0.06698415 | -0.003095301 | 0.3130767 | 0.06726623 | -0.003792667 | 0.4902443 | 0.06588464 | -0.002665914
[5 empty] | 0.06584175 | 0.06722525 | -0.003346729 |  | 0.136151 | 0.06779119 | -0.003095301 | 0.3134759 | 0.06807667 | -0.003792667 | 0.4907495 | 0.06667843 | -0.002665914
[5 empty] | 0.06591627 | 0.06802555 | -0.003346394 |  | 0.136956 | 0.06859823 | -0.003095301 | 0.3140516 | 0.0688871 | -0.003792667 | 0.4916123 | 0.06747222 | -0.002665914
[5 empty] | 0.0659796 | 0.06882585 | -0.003346394 |  | 0.1377101 | 0.06940527 | -0.003095301 | 0.3144793 | 0.06969754 | -0.003792667 | 0.4922404 | 0.06826601 | -0.002665914
[5 empty] | 0.06603185 | 0.06962615 | -0.003191881 |  | 0.1385398 | 0.0702123 | -0.003294878 | 0.3149908 | 0.07050798 | -0.004558049 | 0.4928562 | 0.06905981 | -0.002706276
[5 empty] | 0.0660823 | 0.07042645 | -0.003190924 |  | 0.1392711 | 0.07101934 | -0.003294878 | 0.3153071 | 0.07131841 | -0.004558049 | 0.4933115 | 0.0698536 | -0.002706276
[5 empty] | 0.06616784 | 0.07122675 | -0.003191562 |  | 0.1400691 | 0.07182638 | -0.003294878 | 0.3158467 | 0.07212885 | -0.004558049 | 0.4940527 | 0.07064739 | -0.002706276
[5 empty] | 0.06621509 | 0.07202705 | -0.003024794 |  | 0.1408155 | 0.07263342 | -0.00348886 | 0.3162372 | 0.07293929 | -0.004558049 | 0.4945596 | 0.07144118 | -0.002706276
[5 empty] | 0.06625171 | 0.07282735 | -0.003025399 |  | 0.1416009 | 0.07344046 | -0.00348886 | 0.3166646 | 0.07374972 | -0.005218237 | 0.4952046 | 0.07223497 | -0.002744428
[5 empty] | 0.06630544 | 0.07362765 | -0.003024794 |  | 0.1423252 | 0.07424749 | -0.00348886 | 0.3170823 | 0.07456016 | -0.005218237 | 0.4956156 | 0.07302876 | -0.002744428
[5 empty] | 0.06637643 | 0.07442795 | -0.003024491 |  | 0.1430024 | 0.07505453 | -0.00348886 | 0.317537 | 0.0753706 | -0.005218237 | 0.4961655 | 0.07382255 | -0.002744428
[5 empty] | 0.06640952 | 0.07522825 | -0.003025399 |  | 0.1437053 | 0.07586157 | -0.00348886 | 0.3179349 | 0.07618103 | -0.005666091 | 0.496855 | 0.07461634 | -0.002777809
[5 empty] | 0.06648778 | 0.07602855 | -0.002867826 |  | 0.1443129 | 0.07666861 | -0.003657372 | 0.3183696 | 0.07699147 | -0.005666091 | 0.4973111 | 0.07541013 | -0.002777809
[5 empty] | 0.06652837 | 0.07682885 | -0.002867253 |  | 0.1450329 | 0.07747565 | -0.003657372 | 0.3187004 | 0.07780191 | -0.005666091 | 0.4976833 | 0.07620392 | -0.002777809
[5 empty] | 0.0665775 | 0.07762915 | -0.002867253 |  | 0.1454173 | 0.07828268 | -0.003657372 | 0.3191146 | 0.07861234 | -0.005666091 | 0.498271 | 0.07699771 | -0.002777809
[5 empty] | 0.06660761 | 0.07842945 | -0.002867826 |  | 0.1458851 | 0.07908972 | -0.003657372 | 0.3193776 | 0.07942278 | -0.005666091 | 0.4987757 | 0.07779151 | -0.002777809
[5 empty] | 0.066665 | 0.07922975 | -0.002739043 |  | 0.1463557 | 0.07989676 | -0.003776536 | 0.3197237 | 0.08023322 | -0.005804311 | 0.4992722 | 0.0785853 | -0.002803841
[5 empty] | 0.06670359 | 0.08003005 | -0.002738222 |  | 0.1466872 | 0.0807038 | -0.003776536 | 0.3201551 | 0.08104365 | -0.005804311 | 0.4999111 | 0.07937909 | -0.002803841
[5 empty] | 0.06675125 | 0.08083035 | -0.002738222 |  | 0.1469926 | 0.08151084 | -0.003776536 | 0.3204464 | 0.08185409 | -0.005804311 | 0.5003178 | 0.08017288 | -0.002803841
[5 empty] | 0.06680811 | 0.08163065 | -0.002657349 |  | 0.1472476 | 0.08231787 | -0.003828702 | 0.3206925 | 0.08266452 | -0.005804311 | 0.5008675 | 0.08096667 | -0.002803841
[5 empty] | 0.06684653 | 0.08243096 | -0.00265788 |  | 0.1474081 | 0.08312491 | -0.003828702 | 0.3211757 | 0.08347496 | -0.005747157 | 0.5011854 | 0.08176046 | -0.002822207
[5 empty] | 0.06689438 | 0.08323126 | -0.002658146 |  | 0.1474892 | 0.08393195 | -0.003828702 | 0.3214718 | 0.0842854 | -0.005747157 | 0.501572 | 0.08255425 | -0.002822207
[5 empty] | 0.06695196 | 0.08403156 | -0.002657349 |  | 0.1474979 | 0.08473899 | -0.003828702 | 0.3218632 | 0.08509583 | -0.005747157 | 0.5020277 | 0.08334804 | -0.002822207
[5 empty] | 0.06699157 | 0.08483186 | -0.002657349 |  | 0.147494 | 0.08554603 | -0.003828702 | 0.3221137 | 0.08590627 | -0.005606986 | 0.5024779 | 0.08414183 | -0.002822207
[5 empty] | 0.06705024 | 0.08563216 | -0.002612127 |  | 0.1475258 | 0.08635306 | -0.003805773 | 0.3225062 | 0.08671671 | -0.005606986 | 0.5029981 | 0.08493562 | -0.002828374
[5 empty] | 0.06711867 | 0.08643246 | -0.002612388 |  | 0.147475 | 0.0871601 | -0.003805773 | 0.322757 | 0.08752714 | -0.005606986 | 0.5035135 | 0.08572941 | -0.002828374
[5 empty] | 0.06716893 | 0.08723276 | -0.002612649 |  | 0.1474403 | 0.08796714 | -0.003805773 | 0.3231493 | 0.08833758 | -0.005606986 | 0.5040287 | 0.0865232 | -0.002828374
[5 empty] | 0.06721025 | 0.08803306 | -0.002612127 |  | 0.1474416 | 0.08877418 | -0.003805773 | 0.3235884 | 0.08914802 | -0.005606986 | 0.50432 | 0.087317 | -0.002828374
[5 empty] | 0.06725185 | 0.08883336 | -0.002572859 |  | 0.1474395 | 0.08958122 | -0.003725419 | 0.3237899 | 0.08995845 | -0.005398277 | 0.5049151 | 0.08811079 | -0.00282339
[5 empty] | 0.06729367 | 0.08963366 | -0.002573116 |  | 0.1473747 | 0.09038825 | -0.003725419 | 0.3242744 | 0.09076889 | -0.005398277 | 0.5051344 | 0.08890458 | -0.00282339
[5 empty] | 0.06737292 | 0.09043396 | -0.002573116 |  | 0.1474054 | 0.09119529 | -0.003725419 | 0.3245677 | 0.09157933 | -0.005398277 | 0.5057326 | 0.08969837 | -0.00282339
[5 empty] | 0.06742437 | 0.09123426 | -0.002539867 |  | 0.1473144 | 0.09200233 | -0.003599436 | 0.3249067 | 0.09238976 | -0.005398277 | 0.506105 | 0.09049216 | -0.00282339
[5 empty] | 0.06746657 | 0.09203456 | -0.002539867 |  | 0.1473189 | 0.09280937 | -0.003599436 | 0.3251959 | 0.0932002 | -0.005132702 | 0.5065536 | 0.09128595 | -0.002811647
[5 empty] | 0.06752742 | 0.09283486 | -0.002539867 |  | 0.1473007 | 0.09361641 | -0.003599436 | 0.3256252 | 0.09401064 | -0.005132702 | 0.5070023 | 0.09207974 | -0.002811647
[5 empty] | 0.06756959 | 0.09363516 | -0.002540375 |  | 0.1472202 | 0.09442344 | -0.003599436 | 0.3258139 | 0.09482107 | -0.005132702 | 0.5073751 | 0.09287353 | -0.002811647
[5 empty] | 0.06761165 | 0.09443546 | -0.002540375 |  | 0.1471763 | 0.09523048 | -0.003599436 | 0.326285 | 0.09563151 | -0.004822639 | 0.5078231 | 0.09366732 | -0.002811647
[5 empty] | 0.06765355 | 0.09523576 | -0.002513638 |  | 0.1471689 | 0.09603752 | -0.00343933 | 0.3266099 | 0.09644195 | -0.004822639 | 0.5084976 | 0.09446111 | -0.002793358
[5 empty] | 0.06773263 | 0.09603606 | -0.002513638 |  | 0.1470996 | 0.09684456 | -0.00343933 | 0.3267879 | 0.09725238 | -0.004822639 | 0.5088675 | 0.0952549 | -0.002793358
[5 empty] | 0.06776471 | 0.09683636 | -0.00251389 |  | 0.1470079 | 0.0976516 | -0.00343933 | 0.3271526 | 0.09806282 | -0.004822639 | 0.5093875 | 0.0960487 | -0.002793358
[5 empty] | 0.06782453 | 0.09763667 | -0.00251389 |  | 0.146953 | 0.09845863 | -0.00343933 | 0.3275606 | 0.09887326 | -0.004822639 | 0.5096776 | 0.09684249 | -0.002793358
[5 empty] | 0.0678559 | 0.09843697 | -0.002489368 |  | 0.1469152 | 0.09926567 | -0.003253773 | 0.3277729 | 0.09968369 | -0.004482863 | 0.5100411 | 0.09763628 | -0.002767907
[5 empty] | 0.06791493 | 0.09923727 | -0.002489617 |  | 0.1468749 | 0.1000727 | -0.003253773 | 0.3281235 | 0.1004941 | -0.004482863 | 0.5106299 | 0.09843007 | -0.002767907
[5 empty] | 0.06796411 | 0.1000376 | -0.002489368 |  | 0.1467731 | 0.1008797 | -0.003253773 | 0.3284688 | 0.1013046 | -0.004482863 | 0.5109113 | 0.09922386 | -0.002767907
[5 empty] | 0.06802214 | 0.1008379 | -0.002489865 |  | 0.1467674 | 0.1016868 | -0.003053949 | 0.3287606 | 0.102115 | -0.004482863 | 0.5113413 | 0.1000176 | -0.002767907
[5 empty] | 0.06805144 | 0.1016382 | -0.00246781 |  | 0.1467003 | 0.1024938 | -0.003053949 | 0.3289027 | 0.1029254 | -0.004124714 | 0.5117673 | 0.1008114 | -0.002736632
[5 empty] | 0.068127 | 0.1024385 | -0.002468303 |  | 0.1466311 | 0.1033009 | -0.003053949 | 0.3292301 | 0.1037359 | -0.004124714 | 0.5124177 | 0.1016052 | -0.002736632
[5 empty] | 0.06814554 | 0.1032388 | -0.002468057 |  | 0.1465204 | 0.1041079 | -0.003053949 | 0.3294549 | 0.1045463 | -0.004124714 | 0.5127587 | 0.102399 | -0.002736632
[5 empty] | 0.06819149 | 0.1040391 | -0.002467563 |  | 0.1464666 | 0.1049149 | -0.003053949 | 0.3297208 | 0.1053567 | -0.004124714 | 0.5132471 | 0.1031928 | -0.002736632
[5 empty] | 0.06824603 | 0.1048394 | -0.002447934 |  | 0.1464109 | 0.105722 | -0.002850317 | 0.3299794 | 0.1061672 | -0.003762206 | 0.5136538 | 0.1039866 | -0.002698948
[5 empty] | 0.0682903 | 0.1056397 | -0.002447934 |  | 0.1462747 | 0.106529 | -0.002850317 | 0.3303744 | 0.1069776 | -0.003762206 | 0.5138256 | 0.1047804 | -0.002698948
[5 empty] | 0.06833365 | 0.10644 | -0.002447934 |  | 0.1462544 | 0.1073361 | -0.002850317 | 0.3304734 | 0.1077881 | -0.003762206 | 0.5143731 | 0.1055742 | -0.002698948
[5 empty] | 0.06839484 | 0.1072403 | -0.002448423 |  | 0.1461539 | 0.1081431 | -0.002850317 | 0.3308045 | 0.1085985 | -0.003762206 | 0.5148378 | 0.106368 | -0.002698948
[5 empty] | 0.06841735 | 0.1080406 | -0.002427974 |  | 0.1460713 | 0.1089501 | -0.002653341 | 0.3310789 | 0.1094089 | -0.003407561 | 0.5149896 | 0.1071618 | -0.00265699
[5 empty] | 0.06844818 | 0.1088409 | -0.002427246 |  | 0.1459675 | 0.1097572 | -0.002653341 | 0.3312002 | 0.1102194 | -0.003407561 | 0.5154401 | 0.1079556 | -0.00265699
[5 empty] | 0.06848728 | 0.1096412 | -0.002427488 |  | 0.1459209 | 0.1105642 | -0.002653341 | 0.3315048 | 0.1110298 | -0.003407561 | 0.5158064 | 0.1087493 | -0.00265699
[5 empty] | 0.06854405 | 0.1104415 | -0.002427246 |  | 0.1457946 | 0.1113712 | -0.002653341 | 0.3316555 | 0.1118402 | -0.003407561 | 0.5160881 | 0.1095431 | -0.00265699
[5 empty] | 0.06859013 | 0.1112418 | -0.002405698 |  | 0.1457451 | 0.1121783 | -0.002473235 | 0.3318446 | 0.1126507 | -0.003071617 | 0.5165146 | 0.1103369 | -0.00261044
[5 empty] | 0.06859717 | 0.1120421 | -0.00240618 |  | 0.145616 | 0.1129853 | -0.002473235 | 0.3319271 | 0.1134611 | -0.003071617 | 0.5167791 | 0.1111307 | -0.00261044
[5 empty] | 0.06865003 | 0.1128424 | -0.002405939 |  | 0.1455639 | 0.1137924 | -0.002473235 | 0.3322402 | 0.1142715 | -0.003071617 | 0.5171877 | 0.1119245 | -0.00261044
[5 empty] | 0.06869204 | 0.1136427 | -0.002382249 |  | 0.145452 | 0.1145994 | -0.002320969 | 0.3323979 | 0.115082 | -0.003071617 | 0.517587 | 0.1127183 | -0.00261044
[5 empty] | 0.06870423 | 0.114443 | -0.002382011 |  | 0.145339 | 0.1154064 | -0.002320969 | 0.3324481 | 0.1158924 | -0.002770117 | 0.5178228 | 0.1135121 | -0.002558777
[5 empty] | 0.06873379 | 0.1152433 | -0.002382487 |  | 0.145264 | 0.1162135 | -0.002320969 | 0.332535 | 0.1167029 | -0.002770117 | 0.5180483 | 0.1143059 | -0.002558777
[5 empty] | 0.06877121 | 0.1160436 | -0.002382726 |  | 0.1451296 | 0.1170205 | -0.002320969 | 0.3326585 | 0.1175133 | -0.002770117 | 0.5185705 | 0.1150997 | -0.002558777
[5 empty] | 0.06877863 | 0.1168439 | -0.002382487 |  | 0.1450527 | 0.1178275 | -0.002320969 | 0.3328665 | 0.1183237 | -0.002770117 | 0.5186206 | 0.1158935 | -0.002558777
[5 empty] | 0.06880326 | 0.1176442 | -0.002354192 |  | 0.1449718 | 0.1186346 | -0.002202603 | 0.332869 | 0.1191342 | -0.002514237 | 0.5188899 | 0.1166873 | -0.002504823
[5 empty] | 0.06882614 | 0.1184445 | -0.002354192 |  | 0.1448411 | 0.1194416 | -0.002202603 | 0.3329554 | 0.1199446 | -0.002514237 | 0.5193781 | 0.117481 | -0.002504823
[5 empty] | 0.0688756 | 0.1192448 | -0.002353957 |  | 0.1447191 | 0.1202487 | -0.002202603 | 0.3331255 | 0.120755 | -0.002514237 | 0.5194697 | 0.1182748 | -0.002504823
[5 empty] | 0.06888535 | 0.1200451 | -0.002354663 |  | 0.144567 | 0.1210557 | -0.002202603 | 0.3331856 | 0.1215655 | -0.002514237 | 0.5197026 | 0.1190686 | -0.002504823
[5 empty] | 0.06888372 | 0.1208454 | -0.002321213 |  | 0.1444238 | 0.1218627 | -0.002091867 | 0.3331355 | 0.1223759 | -0.00231706 | 0.5198457 | 0.1198624 | -0.002447532
[5 empty] | 0.06889904 | 0.1216457 | -0.002320517 |  | 0.1442896 | 0.1226698 | -0.002091867 | 0.3331681 | 0.1231864 | -0.00231706 | 0.5202835 | 0.1206562 | -0.002447532
[5 empty] | 0.06894075 | 0.122446 | -0.002320749 |  | 0.1441453 | 0.1234768 | -0.002091867 | 0.3332389 | 0.1239968 | -0.00231706 | 0.5204767 | 0.12145 | -0.002447532
[5 empty] | 0.0689425 | 0.1232463 | -0.00228089 |  | 0.1439521 | 0.1242838 | -0.002091867 | 0.3332384 | 0.1248072 | -0.00231706 | 0.5206559 | 0.1222438 | -0.002447532
[5 empty] | 0.06893263 | 0.1240466 | -0.002281118 |  | 0.1437685 | 0.1250909 | -0.00198456 | 0.3332258 | 0.1256177 | -0.002179029 | 0.5208208 | 0.1230376 | -0.002386708
[5 empty] | 0.06896793 | 0.1248469 | -0.002281118 |  | 0.1435558 | 0.1258979 | -0.00198456 | 0.3332448 | 0.1264281 | -0.002179029 | 0.5208168 | 0.1238314 | -0.002386708
[5 empty] | 0.06895625 | 0.1256472 | -0.00228089 |  | 0.1434109 | 0.126705 | -0.00198456 | 0.3332473 | 0.1272385 | -0.002179029 | 0.5209517 | 0.1246252 | -0.002386708
[5 empty] | 0.06894649 | 0.1264475 | -0.002281118 |  | 0.1431986 | 0.127512 | -0.00198456 | 0.3331851 | 0.128049 | -0.002179029 | 0.5211484 | 0.125419 | -0.002386708
[5 empty] | 0.06894514 | 0.1272478 | -0.002233605 |  | 0.1429192 | 0.128319 | -0.001879235 | 0.3329619 | 0.1288594 | -0.002050062 | 0.521252 | 0.1262127 | -0.00232479
[5 empty] | 0.06895143 | 0.1280481 | -0.002233382 |  | 0.1427272 | 0.1291261 | -0.001879235 | 0.3330124 | 0.1296698 | -0.002050062 | 0.5213394 | 0.1270065 | -0.00232479
[5 empty] | 0.06893599 | 0.1288484 | -0.002233382 |  | 0.1424878 | 0.1299331 | -0.001879235 | 0.332854 | 0.1304803 | -0.002050062 | 0.5214103 | 0.1278003 | -0.00232479
[5 empty] | 0.06889913 | 0.1296487 | -0.002232935 |  | 0.1422588 | 0.1307402 | -0.001879235 | 0.3327283 | 0.1312907 | -0.002050062 | 0.5213098 | 0.1285941 | -0.00232479
[5 empty] | 0.06884117 | 0.130449 | -0.002169498 |  | 0.1419828 | 0.1315472 | -0.001778377 | 0.3325872 | 0.1321012 | -0.001924522 | 0.5215006 | 0.1293879 | -0.00226085
[5 empty] | 0.06876244 | 0.1312493 | -0.002170149 |  | 0.1417177 | 0.1323542 | -0.001778377 | 0.3324308 | 0.1329116 | -0.001924522 | 0.5214449 | 0.1301817 | -0.00226085
[5 empty] | 0.0686916 | 0.1320496 | -0.002169715 |  | 0.1414443 | 0.1331613 | -0.001778377 | 0.3322112 | 0.133722 | -0.001924522 | 0.5215197 | 0.1309755 | -0.00226085
[5 empty] | 0.06862892 | 0.1328499 | -0.002091562 |  | 0.1411246 | 0.1339683 | -0.001680331 | 0.3320249 | 0.1345325 | -0.001924522 | 0.5214217 | 0.1317693 | -0.00226085
[5 empty] | 0.06853693 | 0.1336502 | -0.002091143 |  | 0.1408543 | 0.1347753 | -0.001680331 | 0.3319203 | 0.1353429 | -0.001804519 | 0.5214566 | 0.1325631 | -0.002188446
[5 empty] | 0.06841599 | 0.1344505 | -0.002091352 |  | 0.1405381 | 0.1355824 | -0.001680331 | 0.3316084 | 0.1361533 | -0.001804519 | 0.5213161 | 0.1333569 | -0.002188446
[5 empty] | 0.06831351 | 0.1352508 | -0.002091143 |  | 0.1402905 | 0.1363894 | -0.001680331 | 0.3313786 | 0.1369638 | -0.001804519 | 0.5213092 | 0.1341507 | -0.002188446
[5 empty] | 0.06819212 | 0.1360511 | -0.002091562 |  | 0.1399783 | 0.1371965 | -0.001680331 | 0.3310866 | 0.1377742 | -0.001804519 | 0.5210507 | 0.1349444 | -0.002188446
[5 empty] | 0.06806154 | 0.1368514 | -0.001998422 |  | 0.1396398 | 0.1380035 | -0.001586727 | 0.330925 | 0.1385846 | -0.001692072 | 0.5211577 | 0.1357382 | -0.002096416
[5 empty] | 0.06794081 | 0.1376517 | -0.001997823 |  | 0.1392754 | 0.1388105 | -0.001586727 | 0.3305572 | 0.1393951 | -0.001692072 | 0.5208596 | 0.136532 | -0.002096416
[5 empty] | 0.06779274 | 0.138452 | -0.001998422 |  | 0.1389986 | 0.1396176 | -0.001586727 | 0.330272 | 0.1402055 | -0.001692072 | 0.5208506 | 0.1373258 | -0.002096416
[5 empty] | 0.06763639 | 0.1392523 | -0.001998422 |  | 0.1386206 | 0.1404246 | -0.001586727 | 0.3300214 | 0.141016 | -0.001692072 | 0.5204373 | 0.1381196 | -0.002096416
[5 empty] | 0.06746275 | 0.1400526 | -0.001893398 |  | 0.1382925 | 0.1412316 | -0.001497732 | 0.3296617 | 0.1418264 | -0.001587531 | 0.5203138 | 0.1389134 | -0.001987248
[5 empty] | 0.06727217 | 0.1408529 | -0.001893398 |  | 0.1379391 | 0.1420387 | -0.001497732 | 0.3294327 | 0.1426368 | -0.001587531 | 0.520172 | 0.1397072 | -0.001987248
[5 empty] | 0.06711146 | 0.1416532 | -0.00189283 |  | 0.1375419 | 0.1428457 | -0.001497732 | 0.3289992 | 0.1434473 | -0.001587531 | 0.5199353 | 0.140501 | -0.001987248
[5 empty] | 0.06693436 | 0.1424535 | -0.001777346 |  | 0.1371949 | 0.1436528 | -0.001497732 | 0.3286489 | 0.1442577 | -0.001587531 | 0.5197581 | 0.1412948 | -0.001987248
[5 empty] | 0.06673198 | 0.1432538 | -0.001777524 |  | 0.1368418 | 0.1444598 | -0.00141327 | 0.328334 | 0.1450681 | -0.001493657 | 0.5192561 | 0.1420886 | -0.001863204
[5 empty] | 0.06653242 | 0.1440541 | -0.001777346 |  | 0.1364269 | 0.1452668 | -0.00141327 | 0.3279111 | 0.1458786 | -0.001493657 | 0.5189681 | 0.1428824 | -0.001863204
[5 empty] | 0.06630832 | 0.1448544 | -0.001777702 |  | 0.1360809 | 0.1460739 | -0.00141327 | 0.327524 | 0.146689 | -0.001493657 | 0.5188174 | 0.1436761 | -0.001863204
[5 empty] | 0.06612441 | 0.1456547 | -0.001777702 |  | 0.1356736 | 0.1468809 | -0.00141327 | 0.3272204 | 0.1474994 | -0.001493657 | 0.5184969 | 0.1444699 | -0.001863204
[5 empty] | 0.06587987 | 0.146455 | -0.001652962 |  | 0.1352611 | 0.147688 | -0.001334298 | 0.3268095 | 0.1483099 | -0.001412276 | 0.5180839 | 0.1452637 | -0.001726416
[5 empty] | 0.06566681 | 0.1472553 | -0.001652962 |  | 0.1348804 | 0.148495 | -0.001334298 | 0.3263394 | 0.1491203 | -0.001412276 | 0.5178859 | 0.1460575 | -0.001726416
[5 empty] | 0.06544879 | 0.1480556 | -0.001652962 |  | 0.1344946 | 0.149302 | -0.001334298 | 0.3259057 | 0.1499308 | -0.001412276 | 0.5174426 | 0.1468513 | -0.001726416
[5 empty] | 0.06520794 | 0.1488559 | -0.001653458 |  | 0.1340856 | 0.1501091 | -0.001334298 | 0.3254132 | 0.1507412 | -0.001412276 | 0.5169847 | 0.1476451 | -0.001726416
[5 empty] | 0.06498098 | 0.1496562 | -0.001521267 |  | 0.1336535 | 0.1509161 | -0.001260639 | 0.3250523 | 0.1515516 | -0.001344653 | 0.5165892 | 0.1484389 | -0.001580087
[5 empty] | 0.06474094 | 0.1504565 | -0.001520811 |  | 0.1332169 | 0.1517231 | -0.001260639 | 0.3245855 | 0.1523621 | -0.001344653 | 0.5161033 | 0.1492327 | -0.001580087
[5 empty] | 0.06447916 | 0.1512568 | -0.001521115 |  | 0.1328492 | 0.1525302 | -0.001260639 | 0.3240133 | 0.1531725 | -0.001344653 | 0.515757 | 0.1500265 | -0.001580087
[5 empty] | 0.0642501 | 0.1520571 | -0.001521115 |  | 0.1324041 | 0.1533372 | -0.001193068 | 0.3235255 | 0.1539829 | -0.001344653 | 0.5153973 | 0.1508203 | -0.001580087
[5 empty] | 0.0640089 | 0.1528574 | -0.001382876 |  | 0.1319369 | 0.1541443 | -0.001193068 | 0.3231694 | 0.1547934 | -0.001292525 | 0.5147953 | 0.1516141 | -0.001426324
[5 empty] | 0.06375593 | 0.1536577 | -0.001383014 |  | 0.1315204 | 0.1549513 | -0.001193068 | 0.3226139 | 0.1556038 | -0.001292525 | 0.5143339 | 0.1524078 | -0.001426324
[5 empty] | 0.06347372 | 0.154458 | -0.001382738 |  | 0.1310639 | 0.1557583 | -0.001193068 | 0.3220958 | 0.1564142 | -0.001292525 | 0.5138603 | 0.1532016 | -0.001426324
[5 empty] | 0.06323401 | 0.1552583 | -0.001382738 |  | 0.1306221 | 0.1565654 | -0.001193068 | 0.3215209 | 0.1572247 | -0.001292525 | 0.5136039 | 0.1539954 | -0.001426324
[5 empty] | 0.06295685 | 0.1560586 | -0.001240664 |  | 0.1301768 | 0.1573724 | -0.001131937 | 0.3209365 | 0.1580351 | -0.001257993 | 0.5131069 | 0.1547892 | -0.001267482
[5 empty] | 0.06272249 | 0.1568589 | -0.001240416 |  | 0.1297463 | 0.1581794 | -0.001131937 | 0.3205311 | 0.1588456 | -0.001257993 | 0.5125226 | 0.155583 | -0.001267482
[5 empty] | 0.06245145 | 0.1576592 | -0.00124054 |  | 0.1292948 | 0.1589865 | -0.001131937 | 0.3199282 | 0.159656 | -0.001257993 | 0.5120801 | 0.1563768 | -0.001267482
[5 empty] | 0.06217954 | 0.1584595 | -0.001132138 |  | 0.1288403 | 0.1597935 | -0.001090486 | 0.3193165 | 0.1604664 | -0.001244283 | 0.5113986 | 0.1571706 | -0.001146387
[5 empty] | 0.06192459 | 0.1592598 | -0.001132365 |  | 0.128401 | 0.1606006 | -0.001090486 | 0.3188368 | 0.1612769 | -0.001244283 | 0.5108596 | 0.1579644 | -0.001146387