## 1
Общество с ограниченной ответственностью "Инженерная геология" (ООО "ИнжГео") | [10 empty] | Общество с ограниченной ответственностью "Инженерная геология" (ООО "ИнжГео")
Юр. адрес: 117279, г. Москва, ул. Миклухо-Маклая, 36 а, этаж 5, пом. XXIII к. 76-84 | [10 empty] | Юр. адрес: 117279, г. Москва, ул. Миклухо-Маклая, 36 а, этаж 5, пом. XXIII к. 76-84 | [8 empty] | нагр |  |  | X0 | Y0 | R |  | нагр |  |  |  | X0 | Y0 | R | нагр |  |  |  | X0 | Y0 | R |  | нагр |  |  |  | X0 | Y0 | R
Телефон/факс +7 (495) 132-30-00, Адрес электронной почты inbox@inj-geo.ru | [10 empty] | Телефон/факс +7 (495) 132-30-00, Адрес электронной почты inbox@inj-geo.ru | [12 empty] | 0 | [7 empty] | 0 | [6 empty] | 0 | [7 empty] | 0
[20 empty] | девиатор | [6 empty] | девиатор | [6 empty] | девиатор | [7 empty] | девиатор
Испытательная лаборатория ООО «ИнжГео» | [10 empty] | Испытательная лаборатория ООО «ИнжГео» | [8 empty] | x0 | Угол | X | Y |  |  |  | x0 |  | Угол | X | Y |  |  | x0 |  | Угол | X | Y |  |  |  | x0 |  | Угол | X | Y
Адрес места осуществления деятельности лаборатории: г. Москва, просп. Вернадского, д. 51, стр. 1 | [10 empty] | Адрес места осуществления деятельности лаборатории: г. Москва, просп. Вернадского, д. 51, стр. 1 | [9 empty] | 0 | [7 empty] | 0 | [6 empty] | 0 | [7 empty] | 0
Телефон +7(910)4557682, E-mail: slg85@mail.ru | [10 empty] | Телефон +7(910)4557682, E-mail: slg85@mail.ru | [9 empty] | 5 | [7 empty] | 5 | [6 empty] | 5 | [7 empty] | 5
[21 empty] | 10 | [7 empty] | 10 | [6 empty] | 10 | [7 empty] | 10
Протокол испытаний № 13-63/32 от 30-11-2022 | [20 empty] | 15 | [7 empty] | 15 | [6 empty] | 15 | [7 empty] | 15
Наименование и адрес заказчика: ООО Регионстрой | [20 empty] | 20 | [7 empty] | 20 | [6 empty] | 20 | [7 empty] | 20
Наименование объекта: Переход трубопровода через р. Енисей | [20 empty] | 25 | [7 empty] | 25 | [6 empty] | 25 | [7 empty] | 25
Наименование используемого метода/методики: ГОСТ 12248.4-2020 | [20 empty] | 30 | [7 empty] | 30 | [6 empty] | 30 | [7 empty] | 30
Условия проведения испытания: температура окружающей среды (18 - 25)0С, влажность воздуха (40 - 75)% | [20 empty] | 35 | [7 empty] | 35 | [6 empty] | 35 | [7 empty] | 35
Дата получение объекта подлежащего испытаниям: 03-11-2022 | [20 empty] | 40 | [7 empty] | 40 | [6 empty] | 40 | [7 empty] | 40
Дата испытания: 25.10.2022-19.11.2032 | [20 empty] | 45 | [7 empty] | 45 | [6 empty] | 45 | [7 empty] | 45
Испытание грунтов методом трехосного сжатия | [10 empty] | Испытание грунтов методом трехосного сжатия | [9 empty] | 50 | [7 empty] | 50 | [6 empty] | 50 | [7 empty] | 50
Лабораторный номер: |  | 1067 | [5 empty] | We, % = | 0.337453659 |  | Лабораторный номер: | [6 empty] | We, % = |  |  | 55 | [7 empty] | 55 | [6 empty] | 55 | [7 empty] | 55
Номер скважины: |  | BH-144 | [5 empty] | ρ, г/см3 = | 1.9 |  | Номер скважины: | [6 empty] | ρ, г/см3 = |  |  | 60 | [7 empty] | 60 | [6 empty] | 60 | [7 empty] | 60
Глубина отбора, м: |  | 2.1 | [5 empty] | ρs, г/см3 = | 2.7 |  | Глубина отбора, м: | [6 empty] | ρs, г/см3 = |  |  | 65 | [7 empty] | 65 | [6 empty] | 65 | [7 empty] | 65
Наименование грунта: |  | Суглинок, после оттаивания текучепластичный, легкий пылеватый | [5 empty] | e, д.е. = | 1.1 |  | Наименование грунта: | [6 empty] | e, д.е. = |  |  | 70 | [7 empty] | 70 | [6 empty] | 70 | [7 empty] | 70
Схема проведения опыта: |  | КД | [5 empty] | IL, д.е. = | 0.867 |  | Схема проведения опыта: | [6 empty] | IL, д.е. = |  |  | 75 | [7 empty] | 75 | [6 empty] | 75 | [7 empty] | 75
Результаты испытаний | [10 empty] | Результаты испытаний | [9 empty] | 80 | [7 empty] | 80 | [6 empty] | 80 | [7 empty] | 80
[21 empty] | 85 | [7 empty] | 85 | [6 empty] | 85 | [7 empty] | 85
[21 empty] | 90 | [7 empty] | 90 | [6 empty] | 90 | [7 empty] | 90
[21 empty] | 95 | [7 empty] | 95 | [6 empty] | 95 | [7 empty] | 95
[21 empty] | 100 | [7 empty] | 100 | [6 empty] | 100 | [7 empty] | 100
[21 empty] | 105 | [7 empty] | 105 | [6 empty] | 105 | [7 empty] | 105
[21 empty] | 110 | [7 empty] | 110 | [6 empty] | 110 | [7 empty] | 110
[21 empty] | 115 | [7 empty] | 115 | [6 empty] | 115 | [7 empty] | 115
[21 empty] | 120 | [7 empty] | 120 | [6 empty] | 120 | [7 empty] | 120
[21 empty] | 125 | [7 empty] | 125 | [6 empty] | 125 | [7 empty] | 125
[21 empty] | 130 | [7 empty] | 130 | [6 empty] | 130 | [7 empty] | 130
[21 empty] | 135 | [7 empty] | 135 | [6 empty] | 135 | [7 empty] | 135
[21 empty] | 140 | [7 empty] | 140 | [6 empty] | 140 | [7 empty] | 140
[21 empty] | 145 | [7 empty] | 145 | [6 empty] | 145 | [7 empty] | 145
[21 empty] | 150 | [7 empty] | 150 | [6 empty] | 150 | [7 empty] | 150
[21 empty] | 155 | [7 empty] | 155 | [6 empty] | 155 | [7 empty] | 155
[21 empty] | 160 | [7 empty] | 160 | [6 empty] | 160 | [7 empty] | 160
[21 empty] | 165 | [7 empty] | 165 | [6 empty] | 165 | [7 empty] | 165
[21 empty] | 170 | [7 empty] | 170 | [6 empty] | 170 | [7 empty] | 170
[21 empty] | 175 | [7 empty] | 175 | [6 empty] | 175 | [7 empty] | 175
[21 empty] | 180 | [7 empty] | 180 | [6 empty] | 180 | [7 empty] | 180
[13 empty] | Давление в камере, Мпа σ3 | Вертикальная нагрузка, Мпа σ1 | Поровое давление, Мпа u
[13 empty] | 0.05 | 0.2019615 |  |  |  |  | 1 | [6 empty] | σ3,кПа | σ1,кПа | u, кПа |  |  |  | 4
[13 empty] | 0.15 | 0.5019615 | [26 empty] | δ3, Мпа | δ1-δ3, МПа | δ1, МПа | δ1, КПа
[13 empty] | 0.25 | 0.8019615 | [20 empty] | С, МПа:
φ, град:
E, Мпа
[26 empty] | x | 0
[26 empty] | y |  |  |  | С, кПа | φ,°
Эффективные значения угла внутреннего трения и удельного сцепления ϕ', С'
[13 empty] | ϕ', град. = | 30
[13 empty] | С', МПа = | 0.015
|  | K0, д.е. | 0.5 | Эффективное напряжение, Мпа: |  |  |  |  | 0.025
|  | Модуль деформации E0, МПа: |  | Точки нахождения модуля Е0, Мпа (полное напряжение): |  |  |  |  | 0.025 | 0.04
|  | Модуль деформации E50, МПа: |  | qmax Давление при разрушении образца, Мпа (девиатор): |  |  |  |  | 0.0675
|  | Коэф. Поперечной деформации, ϑ: |  | 0,5 qmax, Мпа (девиатор): |  |  |  |  | 0.03375
| Начальник исп. лаборатории: | [6 empty] | Семиколенова Л.Г. |  |  |  |  | Начальник исп. лаборатории: |  |  |  |  | Семиколенова Л.Г.
Лист 1 , всего листов 2 | [11 empty] | Лист 2 , всего листов 2
Частичное воспроизведение протокола испытаний без письменного разрешения ООО «ИнжГео» ЗАПРЕЩАЕТСЯ | [11 empty] | Частичное воспроизведение протокола испытаний без письменного разрешения ООО «ИнжГео» ЗАПРЕЩАЕТСЯ
E0 |  |  | E50 |  | Деформация |  |  |  | Первая прочность |  |  | Вторая прочность |  |  | Третья прочность
devE0 | epsE0 |  | dev50 | epsE50 | dev | eps | ev |  | dev1 | eps1 | ev1 | dev1 | eps1 | ev2 | dev1 | eps1 | ev3
0.015 | 0.0003746977 |  | 0.03375 | 0.001124093 | 0.015 | 0.0003746977 | 0 |  | 0 | 0 | 0 | 0 | 0 | 0 | 0 | 0 | 0
[5 empty] | 0.03375 | 0.001124093 | 0 |  | 0.03 | 0.0007493953 | 0 | 0.09 | 0.0008326615 | 0 | 0.15 | 0.0008058014 | 0
Секущая модуля Е0 |  |  | Линия Q max |  | 0.03477396 | 0.001623286 | 0 |  | 0.05835093 | 0.001617277 | 0 | 0.1522707 | 0.001605178 | 0 | 0.2504306 | 0.001572478 | 0
| 0 |  |  | 0 | 0.03632904 | 0.00243493 | -0.002426007 |  | 0.07598076 | 0.00253065 | -0.003543132 | 0.1759808 | 0.00217085 | -0.00309131 | 0.2759808 | 0.001976762 | -0.00430223
[5 empty] | 0.03774754 | 0.003246573 | -0.002426007 |  | 0.07961097 | 0.003234553 | -0.003543132 | 0.1865404 | 0.003210356 | -0.00309131 | 0.2982238 | 0.003144956 | -0.00430223
[5 empty] | 0.03901787 | 0.004058216 | -0.002426007 |  | 0.0835043 | 0.004043191 | -0.003543132 | 0.1939147 | 0.004012945 | -0.00309131 | 0.3114627 | 0.003931195 | -0.00430223
|  |  | Линия 0,5 Q max |  | 0.0401857 | 0.004869859 | -0.002425522 |  | 0.08712719 | 0.00485183 | -0.003543132 | 0.2007463 | 0.004815534 | -0.00309131 | 0.3238535 | 0.004717434 | -0.00430223
|  |  |  | 0 | 0.04123322 | 0.005681502 | -0.003018455 |  | 0.09043984 | 0.005660468 | -0.003624553 | 0.2069304 | 0.005618123 | -0.003049371 | 0.3350087 | 0.005503673 | -0.004026911
[5 empty] | 0.04216106 | 0.006493146 | -0.003019361 |  | 0.09345469 | 0.006469106 | -0.003624553 | 0.2127147 | 0.006420712 | -0.003049371 | 0.3451601 | 0.006289912 | -0.004026911
[5 empty] | 0.04301716 | 0.007304789 | -0.003019361 |  | 0.09628685 | 0.007277745 | -0.003624553 | 0.2178453 | 0.007223301 | -0.003049371 | 0.3544916 | 0.007076151 | -0.004026911
[5 empty] | 0.04376889 | 0.008116432 | -0.003018455 |  | 0.09879102 | 0.008086383 | -0.003624553 | 0.2224617 | 0.00802589 | -0.003049371 | 0.3628261 | 0.00786239 | -0.004026911
[5 empty] | 0.04444428 | 0.008928075 | -0.003452218 |  | 0.1011132 | 0.008895021 | -0.003681015 | 0.2267473 | 0.008828479 | -0.002966281 | 0.3704078 | 0.008648629 | -0.003540283
Коэфф. Точки |  |  |  |  | 0.04502315 | 0.009739718 | -0.003452218 |  | 0.1032394 | 0.00970366 | -0.003681015 | 0.2305494 | 0.009631068 | -0.002966281 | 0.3772391 | 0.009434868 | -0.003540283
[5 empty] | 0.04554089 | 0.01055136 | -0.003452909 |  | 0.1051378 | 0.0105123 | -0.003681015 | 0.2340534 | 0.01043366 | -0.002966281 | 0.3835095 | 0.01022111 | -0.003540283
[5 empty] | 0.04600533 | 0.011363 | -0.003452909 |  | 0.1069161 | 0.01132094 | -0.003681015 | 0.2372562 | 0.01123625 | -0.002966281 | 0.3889656 | 0.01100735 | -0.003540283
[5 empty] | 0.04643141 | 0.01217465 | -0.003746802 |  | 0.1084637 | 0.01212957 | -0.003717348 | 0.2400366 | 0.01203883 | -0.002855136 | 0.393923 | 0.01179359 | -0.002964292
[5 empty] | 0.0467911 | 0.01298629 | -0.003746802 |  | 0.1098732 | 0.01293821 | -0.003717348 | 0.2425045 | 0.01284142 | -0.002855136 | 0.3984461 | 0.01257982 | -0.002964292
[5 empty] | 0.04712781 | 0.01379793 | -0.003746802 |  | 0.1111272 | 0.01374685 | -0.003717348 | 0.2448906 | 0.01364401 | -0.002855136 | 0.4024031 | 0.01336606 | -0.002964292
[5 empty] | 0.04741317 | 0.01460958 | -0.003746802 |  | 0.1122723 | 0.01455549 | -0.003717348 | 0.2469931 | 0.0144466 | -0.002855136 | 0.4059858 | 0.0141523 | -0.002964292
[5 empty] | 0.04769093 | 0.01542122 | -0.003930103 |  | 0.1132904 | 0.01536413 | -0.003737643 | 0.2489245 | 0.01524919 | -0.0027295 | 0.4093229 | 0.01493854 | -0.002420295
[5 empty] | 0.04796891 | 0.01623286 | -0.003930889 |  | 0.1142615 | 0.01617277 | -0.003737643 | 0.2507588 | 0.01605178 | -0.0027295 | 0.412611 | 0.01572478 | -0.002420295
[5 empty] | 0.04821831 | 0.01704451 | -0.003931282 |  | 0.1151181 | 0.0169814 | -0.003737643 | 0.2523692 | 0.01685437 | -0.0027295 | 0.4153164 | 0.01651102 | -0.002420295
[5 empty] | 0.04847595 | 0.01785615 | -0.003931282 |  | 0.1158743 | 0.01779004 | -0.003747104 | 0.2540307 | 0.01765696 | -0.0027295 | 0.4182319 | 0.01729726 | -0.002420295
[5 empty] | 0.0487348 | 0.01866779 | -0.004025978 |  | 0.1166439 | 0.01859868 | -0.003747104 | 0.2555352 | 0.01845955 | -0.002599087 | 0.4208878 | 0.0180835 | -0.002029401
[5 empty] | 0.04903206 | 0.01947944 | -0.004026783 |  | 0.1173084 | 0.01940732 | -0.003747104 | 0.2571595 | 0.01926214 | -0.002599087 | 0.4235465 | 0.01886974 | -0.002029401
[5 empty] | 0.04933105 | 0.02029108 | -0.004026783 |  | 0.1180157 | 0.02021596 | -0.003747104 | 0.258857 | 0.02006472 | -0.002599087 | 0.4265414 | 0.01965598 | -0.002029401
[5 empty] | 0.04967647 | 0.02110272 | -0.004025978 |  | 0.118663 | 0.0210246 | -0.003747104 | 0.260416 | 0.02086731 | -0.002599087 | 0.4293953 | 0.02044221 | -0.002029401
[5 empty] | 0.05006119 | 0.02191437 | -0.004058517 |  | 0.1193148 | 0.02183323 | -0.003747736 | 0.2622798 | 0.0216699 | -0.002479314 | 0.4325769 | 0.02122845 | -0.001909731
[5 empty] | 0.05046268 | 0.02272601 | -0.004058517 |  | 0.1200084 | 0.02264187 | -0.003747736 | 0.2641539 | 0.02247249 | -0.002479314 | 0.4357412 | 0.02201469 | -0.001909731
[5 empty] | 0.05095637 | 0.02353765 | -0.004058923 |  | 0.1206971 | 0.02345051 | -0.003747736 | 0.2662783 | 0.02327508 | -0.002479314 | 0.4391489 | 0.02280093 | -0.001909731
[5 empty] | 0.05147612 | 0.0243493 | -0.004058923 |  | 0.1213279 | 0.02425915 | -0.003747736 | 0.2686027 | 0.02407767 | -0.002479314 | 0.442364 | 0.02358717 | -0.001909731
[5 empty] | 0.0519753 | 0.02516094 | -0.00405176 |  | 0.1219355 | 0.02506779 | -0.003737247 | 0.2708275 | 0.02488026 | -0.002372939 | 0.4453828 | 0.02437341 | -0.002014998
[5 empty] | 0.05252898 | 0.02597258 | -0.004052165 |  | 0.1225036 | 0.02587643 | -0.003737247 | 0.2731915 | 0.02568285 | -0.002372939 | 0.4486208 | 0.02515965 | -0.002014998
[5 empty] | 0.05306612 | 0.02678423 | -0.004050949 |  | 0.1230328 | 0.02668506 | -0.003737247 | 0.275441 | 0.02648544 | -0.002372939 | 0.4515188 | 0.02594589 | -0.002014998
[5 empty] | 0.05358444 | 0.02759587 | -0.004050949 |  | 0.1235931 | 0.0274937 | -0.003737247 | 0.2777015 | 0.02728803 | -0.002372939 | 0.4544238 | 0.02673213 | -0.002014998
[5 empty] | 0.05412915 | 0.02840751 | -0.00402308 |  | 0.1241163 | 0.02830234 | -0.00371061 | 0.2800156 | 0.02809061 | -0.002249051 | 0.4574057 | 0.02751837 | -0.002247388
[5 empty] | 0.05467508 | 0.02921916 | -0.004022678 |  | 0.1246204 | 0.02911098 | -0.00371061 | 0.2822104 | 0.0288932 | -0.002249051 | 0.4602514 | 0.0283046 | -0.002247388
[5 empty] | 0.05524449 | 0.0300308 | -0.004023482 |  | 0.1250887 | 0.02991962 | -0.00371061 | 0.2843267 | 0.02969579 | -0.002249051 | 0.4630297 | 0.02909084 | -0.002247388
[5 empty] | 0.05577148 | 0.03084244 | -0.004023482 |  | 0.1256098 | 0.03072826 | -0.00371061 | 0.28645 | 0.03049838 | -0.002249051 | 0.4657388 | 0.02987708 | -0.002247388
[5 empty] | 0.05630225 | 0.03165408 | -0.003981309 |  | 0.1260266 | 0.03153689 | -0.003672127 | 0.2885356 | 0.03130097 | -0.00211406 | 0.4685209 | 0.03066332 | -0.00256392
[5 empty] | 0.05685155 | 0.03246573 | -0.003982105 |  | 0.1264803 | 0.03234553 | -0.003672127 | 0.2906705 | 0.03210356 | -0.00211406 | 0.4710151 | 0.03144956 | -0.00256392
[5 empty] | 0.05736866 | 0.03327737 | -0.003981707 |  | 0.1269192 | 0.03315417 | -0.003672127 | 0.2925889 | 0.03290615 | -0.00211406 | 0.4735793 | 0.0322358 | -0.00256392
[5 empty] | 0.05789276 | 0.03408901 | -0.003981309 |  | 0.1273263 | 0.03396281 | -0.003672127 | 0.2945541 | 0.03370874 | -0.00211406 | 0.4759228 | 0.03302204 | -0.002921289
[5 empty] | 0.05838902 | 0.03490066 | -0.003932262 |  | 0.1276844 | 0.03477145 | -0.003623124 | 0.2964319 | 0.03451133 | -0.001981075 | 0.4781154 | 0.03380828 | -0.002921289
[5 empty] | 0.05888893 | 0.0357123 | -0.003931475 |  | 0.1280656 | 0.03558008 | -0.003623124 | 0.298355 | 0.03531391 | -0.001981075 | 0.48052 | 0.03459452 | -0.002921289
[5 empty] | 0.05935724 | 0.03652394 | -0.003931868 |  | 0.128435 | 0.03638872 | -0.003623124 | 0.3002782 | 0.0361165 | -0.001981075 | 0.4825513 | 0.03538076 | -0.002921289
[5 empty] | 0.05981734 | 0.03733559 | -0.003931475 |  | 0.1287757 | 0.03719736 | -0.003623124 | 0.30202 | 0.03691909 | -0.001981075 | 0.4848664 | 0.03616699 | -0.002921289
[5 empty] | 0.06025907 | 0.03814723 | -0.003883382 |  | 0.1291601 | 0.038006 | -0.003565699 | 0.3038043 | 0.03772168 | -0.001862116 | 0.4866562 | 0.03695323 | -0.00327588
[5 empty] | 0.06068064 | 0.03895887 | -0.003883771 |  | 0.1294814 | 0.03881464 | -0.003565699 | 0.3053577 | 0.03852427 | -0.001862116 | 0.488728 | 0.03773947 | -0.00327588
[5 empty] | 0.06108888 | 0.03977052 | -0.003883382 |  | 0.1298482 | 0.03962328 | -0.003565699 | 0.3070882 | 0.03932686 | -0.001862116 | 0.4906386 | 0.03852571 | -0.00327588
[5 empty] | 0.06145618 | 0.04058216 | -0.00384327 |  | 0.1301535 | 0.04043191 | -0.003565699 | 0.308676 | 0.04012945 | -0.001862116 | 0.4923116 | 0.03931195 | -0.003583209
[5 empty] | 0.0618066 | 0.0413938 | -0.003842117 |  | 0.1304339 | 0.04124055 | -0.003504429 | 0.3101648 | 0.04093204 | -0.001769832 | 0.493893 | 0.04009819 | -0.003583209
[5 empty] | 0.06213846 | 0.04220545 | -0.00384327 |  | 0.1307986 | 0.04204919 | -0.003504429 | 0.3116452 | 0.04173463 | -0.001769832 | 0.4953811 | 0.04088443 | -0.003583209
[5 empty] | 0.06241509 | 0.04301709 | -0.003842885 |  | 0.131104 | 0.04285783 | -0.003504429 | 0.3130238 | 0.04253722 | -0.001769832 | 0.4970729 | 0.04167067 | -0.003583209
[5 empty] | 0.06267831 | 0.04382873 | -0.003842885 |  | 0.1313687 | 0.04366647 | -0.003504429 | 0.3144846 | 0.0433398 | -0.001769832 | 0.4982203 | 0.04245691 | -0.003583209
[5 empty] | 0.06291771 | 0.04464038 | -0.003816668 |  | 0.1316844 | 0.04447511 | -0.003439616 | 0.3158414 | 0.04414239 | -0.001716507 | 0.4995686 | 0.04324315 | -0.003802315
[5 empty] | 0.06313157 | 0.04545202 | -0.003816286 |  | 0.1319427 | 0.04528374 | -0.003439616 | 0.3170923 | 0.04494498 | -0.001716507 | 0.5007423 | 0.04402938 | -0.003802315
[5 empty] | 0.06329166 | 0.04626366 | -0.003815904 |  | 0.1322538 | 0.04609238 | -0.003439616 | 0.3181889 | 0.04574757 | -0.001716507 | 0.5017394 | 0.04481562 | -0.003802315
[5 empty] | 0.06338727 | 0.04707531 | -0.003816668 |  | 0.1325638 | 0.04690102 | -0.003439616 | 0.3192701 | 0.04655016 | -0.001716507 | 0.5027083 | 0.04560186 | -0.00389013
[5 empty] | 0.06347569 | 0.04788695 | -0.003819645 |  | 0.1328554 | 0.04770966 | -0.003374748 | 0.3204979 | 0.04735275 | -0.001719755 | 0.5037231 | 0.0463881 | -0.00389013
[5 empty] | 0.06355724 | 0.04869859 | -0.003819645 |  | 0.1331292 | 0.0485183 | -0.003374748 | 0.3214901 | 0.04815534 | -0.001719755 | 0.504421 | 0.04717434 | -0.00389013
[5 empty] | 0.06366202 | 0.04951024 | -0.003820027 |  | 0.1334594 | 0.04932694 | -0.003374748 | 0.3226232 | 0.04895793 | -0.001719755 | 0.5050854 | 0.04796058 | -0.00389013
[5 empty] | 0.06372812 | 0.05032188 | -0.003820027 |  | 0.1337 | 0.05013557 | -0.003374748 | 0.3236603 | 0.04976052 | -0.001719755 | 0.5060251 | 0.04874682 | -0.00389013
[5 empty] | 0.06379994 | 0.05113352 | -0.003903526 |  | 0.1340539 | 0.05094421 | -0.00331059 | 0.3246948 | 0.05056311 | -0.001822906 | 0.5066366 | 0.04953306 | -0.003919198
[5 empty] | 0.06386875 | 0.05194516 | -0.003903526 |  | 0.1343012 | 0.05175285 | -0.00331059 | 0.325916 | 0.05136569 | -0.001822906 | 0.5072985 | 0.0503193 | -0.003919198
[5 empty] | 0.06393466 | 0.05275681 | -0.003903916 |  | 0.1346268 | 0.05256149 | -0.00331059 | 0.3269905 | 0.05216828 | -0.001822906 | 0.5079363 | 0.05110554 | -0.003919198
[5 empty] | 0.06399778 | 0.05356845 | -0.003903526 |  | 0.1349579 | 0.05337013 | -0.00331059 | 0.3280596 | 0.05297087 | -0.001822906 | 0.5084749 | 0.05189178 | -0.003919198
[5 empty] | 0.06404933 | 0.05438009 | -0.004064892 |  | 0.1352398 | 0.05417877 | -0.003252907 | 0.3290746 | 0.05377346 | -0.00201472 | 0.5089911 | 0.05267801 | -0.003946827
[5 empty] | 0.06411613 | 0.05519174 | -0.004064079 |  | 0.1355658 | 0.0549874 | -0.003252907 | 0.330034 | 0.05457605 | -0.00201472 | 0.5097895 | 0.05346425 | -0.003946827
[5 empty] | 0.06417158 | 0.05600338 | -0.004064079 |  | 0.135918 | 0.05579604 | -0.003252907 | 0.3310811 | 0.05537864 | -0.00201472 | 0.5101117 | 0.05425049 | -0.003946827
[5 empty] | 0.06420687 | 0.05681502 | -0.004064486 |  | 0.1362921 | 0.05660468 | -0.003252907 | 0.3321189 | 0.05618123 | -0.002276798 | 0.5108704 | 0.05503673 | -0.003946827
[5 empty] | 0.06427563 | 0.05762667 | -0.004284546 |  | 0.1366114 | 0.05741332 | -0.003195729 | 0.3331467 | 0.05698382 | -0.002276798 | 0.5112301 | 0.05582297 | -0.00397145
[5 empty] | 0.0643066 | 0.05843831 | -0.004285403 |  | 0.1369127 | 0.05822196 | -0.003195729 | 0.3341633 | 0.05778641 | -0.002276798 | 0.5116481 | 0.05660921 | -0.00397145
[5 empty] | 0.0643713 | 0.05924995 | -0.004284974 |  | 0.1372516 | 0.0590306 | -0.003195729 | 0.3351678 | 0.058589 | -0.002276798 | 0.5122778 | 0.05739545 | -0.00397145
[5 empty] | 0.06441629 | 0.0600616 | -0.004285403 |  | 0.1376281 | 0.05983923 | -0.003195729 | 0.3361592 | 0.05939158 | -0.002276798 | 0.5125868 | 0.05818169 | -0.00397145
[5 empty] | 0.06446847 | 0.06087324 | -0.004547172 |  | 0.1379666 | 0.06064787 | -0.003135643 | 0.3372341 | 0.06019417 | -0.002589671 | 0.5131095 | 0.05896793 | -0.00399266
[5 empty] | 0.06449217 | 0.06168488 | -0.004548081 |  | 0.1383233 | 0.06145651 | -0.003135643 | 0.3381479 | 0.06099676 | -0.002589671 | 0.5136183 | 0.05975417 | -0.00399266
[5 empty] | 0.06453225 | 0.06249653 | -0.004547172 |  | 0.1386412 | 0.06226515 | -0.003135643 | 0.3391922 | 0.06179935 | -0.002589671 | 0.5140377 | 0.0605404 | -0.00399266
[5 empty] | 0.06458884 | 0.06330817 | -0.004547626 |  | 0.1389763 | 0.06307379 | -0.003135643 | 0.3401221 | 0.06260194 | -0.002589671 | 0.5145212 | 0.06132664 | -0.004012451
[5 empty] | 0.06461727 | 0.06411981 | -0.004831943 |  | 0.1392718 | 0.06388243 | -0.003072055 | 0.3408867 | 0.06340453 | -0.00293405 | 0.5146877 | 0.06211288 | -0.004012451
[5 empty] | 0.06465349 | 0.06493146 | -0.004831943 |  | 0.1396217 | 0.06469106 | -0.003072055 | 0.3417795 | 0.06420712 | -0.00293405 | 0.5152261 | 0.06289912 | -0.004012451
[5 empty] | 0.06469762 | 0.0657431 | -0.004831943 |  | 0.1399691 | 0.0654997 | -0.003072055 | 0.3427017 | 0.06500971 | -0.00293405 | 0.5155256 | 0.06368536 | -0.004012451
[5 empty] | 0.06473184 | 0.06655474 | -0.005118905 |  | 0.1402564 | 0.06630834 | -0.003072055 | 0.3436033 | 0.0658123 | -0.003290975 | 0.5158932 | 0.0644716 | -0.004012451
[5 empty] | 0.06476524 | 0.06736639 | -0.005118393 |  | 0.1406356 | 0.06711698 | -0.003008337 | 0.3444833 | 0.06661488 | -0.003290975 | 0.5162531 | 0.06525784 | -0.004030032
[5 empty] | 0.06477099 | 0.06817803 | -0.005119416 |  | 0.140954 | 0.06792562 | -0.003008337 | 0.3451426 | 0.06741747 | -0.003290975 | 0.5167597 | 0.06604408 | -0.004030032
[5 empty] | 0.06482103 | 0.06898967 | -0.005119416 |  | 0.1412682 | 0.06873425 | -0.003008337 | 0.3460258 | 0.06822006 | -0.003290975 | 0.5169538 | 0.06683032 | -0.004030032
[5 empty] | 0.06484365 | 0.06980132 | -0.005118393 |  | 0.141578 | 0.06954289 | -0.003008337 | 0.3467356 | 0.06902265 | -0.003290975 | 0.51745 | 0.06761656 | -0.004030032
[5 empty] | 0.0648659 | 0.07061296 | -0.005390994 |  | 0.1418829 | 0.07035153 | -0.002943295 | 0.3474195 | 0.06982524 | -0.003639807 | 0.5177888 | 0.06840279 | -0.004043386
[5 empty] | 0.06492386 | 0.0714246 | -0.005391533 |  | 0.1421633 | 0.07116017 | -0.002943295 | 0.3481764 | 0.07062783 | -0.003639807 | 0.5179711 | 0.06918903 | -0.004043386
[5 empty] | 0.06493673 | 0.07223625 | -0.005391533 |  | 0.1424189 | 0.07196881 | -0.002943295 | 0.348856 | 0.07143042 | -0.003639807 | 0.5183817 | 0.06997527 | -0.004043386
[5 empty] | 0.06497655 | 0.07304789 | -0.005390455 |  | 0.1427262 | 0.07277745 | -0.002943295 | 0.349457 | 0.07223301 | -0.003639807 | 0.5185606 | 0.07076151 | -0.004043386
[5 empty] | 0.06499848 | 0.07385953 | -0.005633192 |  | 0.1430465 | 0.07358608 | -0.002881146 | 0.3501785 | 0.0730356 | -0.003963337 | 0.5189699 | 0.07154775 | -0.004054927
[5 empty] | 0.06504763 | 0.07467117 | -0.005633192 |  | 0.1433023 | 0.07439472 | -0.002881146 | 0.3506694 | 0.07383819 | -0.003963337 | 0.5192261 | 0.07233399 | -0.004054927
[5 empty] | 0.0650791 | 0.07548282 | -0.005631502 |  | 0.1435896 | 0.07520336 | -0.002881146 | 0.3512289 | 0.07464077 | -0.003963337 | 0.5196378 | 0.07312023 | -0.004054927
[5 empty] | 0.065102 | 0.07629446 | -0.005633192 |  | 0.1438308 | 0.076012 | -0.002881146 | 0.3519615 | 0.07544336 | -0.004240855 | 0.5199751 | 0.07390647 | -0.004064662
[5 empty] | 0.06511644 | 0.0771061 | -0.005821664 |  | 0.1440447 | 0.07682064 | -0.002820809 | 0.3522498 | 0.07624595 | -0.004240855 | 0.5204699 | 0.07469271 | -0.004064662
[5 empty] | 0.06517661 | 0.07791775 | -0.005822246 |  | 0.1442891 | 0.07762928 | -0.002820809 | 0.3528098 | 0.07704854 | -0.004240855 | 0.520661 | 0.07547895 | -0.004064662
[5 empty] | 0.06521054 | 0.07872939 | -0.005822246 |  | 0.1445445 | 0.07843791 | -0.002820809 | 0.3531836 | 0.07785113 | -0.004240855 | 0.5210887 | 0.07626518 | -0.004064662
[5 empty] | 0.06523635 | 0.07954103 | -0.005821664 |  | 0.1447714 | 0.07924655 | -0.002820809 | 0.3535714 | 0.07865372 | -0.004240855 | 0.5214454 | 0.07705142 | -0.004064662
[5 empty] | 0.06526316 | 0.08035268 | -0.005944981 |  | 0.1449891 | 0.08005519 | -0.002766389 | 0.3539724 | 0.07945631 | -0.004452546 | 0.5216551 | 0.07783766 | -0.004069746
[5 empty] | 0.06529111 | 0.08116432 | -0.005943198 |  | 0.1452362 | 0.08086383 | -0.002766389 | 0.3543353 | 0.0802589 | -0.004452546 | 0.5221043 | 0.0786239 | -0.004069746
[5 empty] | 0.06535642 | 0.08197596 | -0.005944981 |  | 0.1453951 | 0.08167247 | -0.002766389 | 0.3546085 | 0.08106149 | -0.004452546 | 0.5224853 | 0.07941014 | -0.004069746
[5 empty] | 0.06537794 | 0.08278761 | -0.005944387 |  | 0.1456062 | 0.08248111 | -0.002766389 | 0.3546902 | 0.08186408 | -0.004452546 | 0.5229535 | 0.08019638 | -0.004069746
[5 empty] | 0.06540996 | 0.08359925 | -0.00597639 |  | 0.1458181 | 0.08328974 | -0.002717915 | 0.3550336 | 0.08266666 | -0.004581795 | 0.5233554 | 0.08098262 | -0.004073428
[5 empty] | 0.06546136 | 0.08441089 | -0.005978183 |  | 0.145972 | 0.08409838 | -0.002717915 | 0.3550319 | 0.08346925 | -0.004581795 | 0.5237691 | 0.08176886 | -0.004073428
[5 empty] | 0.06549492 | 0.08522254 | -0.005978183 |  | 0.1461655 | 0.08490702 | -0.002717915 | 0.3552397 | 0.08427184 | -0.004581795 | 0.5240406 | 0.0825551 | -0.004073428
[5 empty] | 0.06553768 | 0.08603418 | -0.005978183 |  | 0.146379 | 0.08571566 | -0.002717915 | 0.3552519 | 0.08507443 | -0.004607039 | 0.5244805 | 0.08334134 | -0.004073428
[5 empty] | 0.06558963 | 0.08684582 | -0.005902211 |  | 0.1465532 | 0.0865243 | -0.002672388 | 0.355371 | 0.08587702 | -0.004607039 | 0.5249349 | 0.08412757 | -0.004074291
[5 empty] | 0.06563265 | 0.08765747 | -0.005903391 |  | 0.1467863 | 0.08733294 | -0.002672388 | 0.3552165 | 0.08667961 | -0.004607039 | 0.5254828 | 0.08491381 | -0.004074291
[5 empty] | 0.06567577 | 0.08846911 | -0.005901621 |  | 0.1469798 | 0.08814157 | -0.002672388 | 0.3553605 | 0.0874822 | -0.004607039 | 0.5258957 | 0.08570005 | -0.004074291
[5 empty] | 0.06571897 | 0.08928075 | -0.005901621 |  | 0.1471727 | 0.08895021 | -0.002672388 | 0.3551968 | 0.08828479 | -0.004607039 | 0.5266393 | 0.08648629 | -0.004074291
[5 empty] | 0.06576225 | 0.0900924 | -0.005726108 |  | 0.1473253 | 0.08975885 | -0.00263104 | 0.3553316 | 0.08908738 | -0.00452811 | 0.5269361 | 0.08727253 | -0.004048598
[5 empty] | 0.06582375 | 0.09090404 | -0.005727253 |  | 0.1475559 | 0.09056749 | -0.00263104 | 0.3553105 | 0.08988997 | -0.00452811 | 0.5275615 | 0.08805877 | -0.004048598
[5 empty] | 0.06584898 | 0.09171568 | -0.005727253 |  | 0.1477458 | 0.09137613 | -0.00263104 | 0.3551333 | 0.09069255 | -0.00452811 | 0.528048 | 0.08884501 | -0.004048598
[5 empty] | 0.0658924 | 0.09252733 | -0.005726681 |  | 0.1478948 | 0.09218477 | -0.00263104 | 0.355154 | 0.09149514 | -0.00452811 | 0.5287057 | 0.08963125 | -0.004048598
[5 empty] | 0.06594492 | 0.09333897 | -0.00547133 |  | 0.1481015 | 0.0929934 | -0.002592449 | 0.3550693 | 0.09229773 | -0.004362809 | 0.5293778 | 0.09041749 | -0.003981797
[5 empty] | 0.06597926 | 0.09415061 | -0.005470783 |  | 0.1483063 | 0.09380204 | -0.002592449 | 0.3550815 | 0.09310032 | -0.004362809 | 0.5298293 | 0.09120373 | -0.003981797
[5 empty] | 0.06601359 | 0.09496225 | -0.005469689 |  | 0.1484695 | 0.09461068 | -0.002592449 | 0.3550896 | 0.09390291 | -0.004362809 | 0.5306829 | 0.09198996 | -0.003981797
[5 empty] | 0.06607519 | 0.0957739 | -0.005146575 |  | 0.1486503 | 0.09541932 | -0.002592449 | 0.3549421 | 0.0947055 | -0.004130156 | 0.531079 | 0.0927762 | -0.003981797
[5 empty] | 0.06610033 | 0.09658554 | -0.005146575 |  | 0.1488286 | 0.09622796 | -0.002555742 | 0.3550431 | 0.09550809 | -0.004130156 | 0.5319534 | 0.09356244 | -0.003879778
[5 empty] | 0.06616185 | 0.09739718 | -0.005147605 |  | 0.1490241 | 0.0970366 | -0.002555742 | 0.3548878 | 0.09631068 | -0.004130156 | 0.5324456 | 0.09434868 | -0.003879778
[5 empty] | 0.06618685 | 0.09820883 | -0.005146575 |  | 0.1491371 | 0.09784523 | -0.002555742 | 0.3547791 | 0.09711327 | -0.004130156 | 0.5330232 | 0.09513492 | -0.003879778
[5 empty] | 0.06622999 | 0.09902047 | -0.005147605 |  | 0.1493067 | 0.09865387 | -0.002555742 | 0.3547172 | 0.09791585 | -0.004130156 | 0.5336851 | 0.09592116 | -0.003879778
[5 empty] | 0.06630041 | 0.09983211 | -0.004777508 |  | 0.1495129 | 0.09946251 | -0.002519035 | 0.3546516 | 0.09871844 | -0.003850859 | 0.5343521 | 0.0967074 | -0.003750719
[5 empty] | 0.06634335 | 0.1006438 | -0.004777508 |  | 0.1496757 | 0.1002711 | -0.002519035 | 0.3546833 | 0.09952103 | -0.003850859 | 0.535023 | 0.09749364 | -0.003750719
[5 empty] | 0.06638616 | 0.1014554 | -0.004777031 |  | 0.1498348 | 0.1010798 | -0.002519035 | 0.35456 | 0.1003236 | -0.003850859 | 0.5357751 | 0.09827988 | -0.003750719
[5 empty] | 0.06642883 | 0.102267 | -0.004777508 |  | 0.1500099 | 0.1018884 | -0.002519035 | 0.3544333 | 0.1011262 | -0.003850859 | 0.5363715 | 0.09906612 | -0.003750719
[5 empty] | 0.06644391 | 0.1030787 | -0.004377522 |  | 0.1501209 | 0.1026971 | -0.002482489 | 0.3543537 | 0.1019288 | -0.003544231 | 0.5372831 | 0.09985236 | -0.003597421
[5 empty] | 0.06648624 | 0.1038903 | -0.004377522 |  | 0.1502474 | 0.1035057 | -0.002482489 | 0.3543212 | 0.1027314 | -0.003544231 | 0.5377215 | 0.1006386 | -0.003597421
[5 empty] | 0.06654669 | 0.104702 | -0.004377959 |  | 0.1504295 | 0.1043143 | -0.002482489 | 0.3541845 | 0.103534 | -0.003544231 | 0.5385517 | 0.1014248 | -0.003597421
[5 empty] | 0.06658864 | 0.1055136 | -0.004378397 |  | 0.1505466 | 0.105123 | -0.002444496 | 0.3540951 | 0.1043366 | -0.003229236 | 0.5390634 | 0.1022111 | -0.003597421
[5 empty] | 0.06662121 | 0.1063253 | -0.003964427 |  | 0.1506989 | 0.1059316 | -0.002444496 | 0.3541537 | 0.1051392 | -0.003229236 | 0.5398864 | 0.1029973 | -0.003428669
[5 empty] | 0.06668104 | 0.1071369 | -0.003965616 |  | 0.1508058 | 0.1067403 | -0.002444496 | 0.3540581 | 0.1059417 | -0.003229236 | 0.540388 | 0.1037836 | -0.003428669
[5 empty] | 0.06670396 | 0.1079485 | -0.003964427 |  | 0.1509675 | 0.1075489 | -0.002444496 | 0.3539092 | 0.1067443 | -0.003229236 | 0.54112 | 0.1045698 | -0.003428669
[5 empty] | 0.06676331 | 0.1087602 | -0.003558177 |  | 0.1510634 | 0.1083575 | -0.002444496 | 0.3537069 | 0.1075469 | -0.003229236 | 0.541686 | 0.105356 | -0.003428669
[5 empty] | 0.06680404 | 0.1095718 | -0.003558533 |  | 0.1511936 | 0.1091662 | -0.002405898 | 0.3537537 | 0.1083495 | -0.002925549 | 0.5425598 | 0.1061423 | -0.003247504
[5 empty] | 0.06682612 | 0.1103835 | -0.003559245 |  | 0.1512775 | 0.1099748 | -0.002405898 | 0.3535963 | 0.1091521 | -0.002925549 | 0.5431065 | 0.1069285 | -0.003247504
[5 empty] | 0.06686626 | 0.1111951 | -0.003558889 |  | 0.1513551 | 0.1107834 | -0.002405898 | 0.3534865 | 0.1099547 | -0.002925549 | 0.5437212 | 0.1077147 | -0.003247504
[5 empty] | 0.06690608 | 0.1120068 | -0.003558533 |  | 0.1514866 | 0.1115921 | -0.002405898 | 0.3533741 | 0.1107573 | -0.002925549 | 0.5441645 | 0.108501 | -0.003247504
[5 empty] | 0.06696396 | 0.1128184 | -0.003174921 |  | 0.1515107 | 0.1124007 | -0.002363169 | 0.3531585 | 0.1115599 | -0.002651937 | 0.5448323 | 0.1092872 | -0.003062137
[5 empty] | 0.06697551 | 0.11363 | -0.003174921 |  | 0.1516488 | 0.1132094 | -0.002363169 | 0.3530914 | 0.1123625 | -0.002651937 | 0.5454854 | 0.1100735 | -0.003062137
[5 empty] | 0.0670327 | 0.1144417 | -0.003174921 |  | 0.1516588 | 0.114018 | -0.002363169 | 0.3530721 | 0.113165 | -0.002651937 | 0.546043 | 0.1108597 | -0.003062137
[5 empty] | 0.06707111 | 0.1152533 | -0.00283017 |  | 0.1517624 | 0.1148266 | -0.002363169 | 0.3529499 | 0.1139676 | -0.002651937 | 0.5466631 | 0.1116459 | -0.003062137
[5 empty] | 0.06709072 | 0.116065 | -0.00283017 |  | 0.1517978 | 0.1156353 | -0.002318074 | 0.3527752 | 0.1147702 | -0.002427861 | 0.5471852 | 0.1124322 | -0.002876813
[5 empty] | 0.06715597 | 0.1168766 | -0.002829605 |  | 0.1518457 | 0.1164439 | -0.002318074 | 0.3525983 | 0.1155728 | -0.002427861 | 0.5476878 | 0.1132184 | -0.002876813
[5 empty] | 0.06718396 | 0.1176883 | -0.00283017 |  | 0.151926 | 0.1172526 | -0.002318074 | 0.3525198 | 0.1163754 | -0.002427861 | 0.5479303 | 0.1140047 | -0.002876813
[5 empty] | 0.06722073 | 0.1184999 | -0.002829605 |  | 0.1519174 | 0.1180612 | -0.002318074 | 0.3522885 | 0.117178 | -0.002427861 | 0.54847 | 0.1147909 | -0.002876813
[5 empty] | 0.06725706 | 0.1193116 | -0.002544102 |  | 0.1519609 | 0.1188698 | -0.002267635 | 0.3522561 | 0.1179806 | -0.002273888 | 0.5490667 | 0.1155771 | -0.002698569
[5 empty] | 0.06728369 | 0.1201232 | -0.002544102 |  | 0.1519615 | 0.1196785 | -0.002267635 | 0.3521716 | 0.1187832 | -0.002273888 | 0.5492397 | 0.1163634 | -0.002698569
[5 empty] | 0.06732831 | 0.1209348 | -0.002543848 |  | 0.1519816 | 0.1204871 | -0.002267635 | 0.3519843 | 0.1195858 | -0.002273888 | 0.5498669 | 0.1171496 | -0.002698569
[5 empty] | 0.06737244 | 0.1217465 | -0.002544356 |  | 0.1520003 | 0.1212957 | -0.002267635 | 0.3517782 | 0.1203883 | -0.002273888 | 0.5500678 | 0.1179359 | -0.00253239
[5 empty] | 0.0673976 | 0.1225581 | -0.002334569 |  | 0.1519942 | 0.1221044 | -0.002213341 | 0.3515452 | 0.1211909 | -0.002176683 | 0.550561 | 0.1187221 | -0.00253239
[5 empty] | 0.06742223 | 0.1233698 | -0.002333869 |  | 0.151923 | 0.122913 | -0.002213341 | 0.3514866 | 0.1219935 | -0.002176683 | 0.5506251 | 0.1195083 | -0.00253239
[5 empty] | 0.06746481 | 0.1241814 | -0.002334335 |  | 0.1519683 | 0.1237217 | -0.002213341 | 0.3511513 | 0.1227961 | -0.002176683 | 0.5510595 | 0.1202946 | -0.00253239
[5 empty] | 0.0675 | 0.1249931 | -0.002334102 |  | 0.1519484 | 0.1245303 | -0.002213341 | 0.3509911 | 0.1235987 | -0.002176683 | 0.5513827 | 0.1210808 | -0.00253239
[5 empty] | 0.06751141 | 0.1258047 | -0.002208074 |  | 0.1518835 | 0.1253389 | -0.002153225 | 0.3505555 | 0.1244013 | -0.002084976 | 0.5515132 | 0.121867 | -0.002384652
[5 empty] | 0.0675435 | 0.1266163 | -0.002208516 |  | 0.1518947 | 0.1261476 | -0.002153225 | 0.3502958 | 0.1252039 | -0.002084976 | 0.5517705 | 0.1226533 | -0.002384652
[5 empty] | 0.06760316 | 0.127428 | -0.002208074 |  | 0.1518003 | 0.1269562 | -0.002153225 | 0.3500619 | 0.1260065 | -0.002084976 | 0.5518327 | 0.1234395 | -0.002384652
[5 empty] | 0.06762561 | 0.1282396 | -0.002208074 |  | 0.151782 | 0.1277649 | -0.002153225 | 0.3496545 | 0.1268091 | -0.002084976 | 0.5518591 | 0.1242258 | -0.002384652
[5 empty] | 0.06763858 | 0.1290513 | -0.002102502 |  | 0.1517588 | 0.1285735 | -0.002089722 | 0.3491741 | 0.1276116 | -0.001996533 | 0.5519615 | 0.125012 | -0.002260262
[5 empty] | 0.06769768 | 0.1298629 | -0.002102502 |  | 0.1517108 | 0.1293821 | -0.002089722 | 0.3489206 | 0.1284142 | -0.001996533 | 0.5518796 | 0.1257982 | -0.002260262
[5 empty] | 0.06771951 | 0.1306746 | -0.002102502 |  | 0.1516176 | 0.1301908 | -0.002089722 | 0.3484951 | 0.1292168 | -0.001996533 | 0.5518777 | 0.1265845 | -0.002260262
[5 empty] | 0.06773184 | 0.1314862 | -0.002101871 |  | 0.1515802 | 0.1309994 | -0.002089722 | 0.3479483 | 0.1300194 | -0.001996533 | 0.5519399 | 0.1273707 | -0.002154502
[5 empty] | 0.06778106 | 0.1322978 | -0.002000807 |  | 0.1514976 | 0.131808 | -0.002022348 | 0.3475297 | 0.130822 | -0.001912857 | 0.5520673 | 0.128157 | -0.002154502
[5 empty] | 0.06779296 | 0.1331095 | -0.002001007 |  | 0.1514907 | 0.1326167 | -0.002022348 | 0.3469907 | 0.1316246 | -0.001912857 | 0.551939 | 0.1289432 | -0.002154502
[5 empty] | 0.06783248 | 0.1339211 | -0.002001007 |  | 0.1514186 | 0.1334253 | -0.002022348 | 0.3465805 | 0.1324272 | -0.001912857 | 0.5517152 | 0.1297294 | -0.002154502
[5 empty] | 0.06788106 | 0.1347328 | -0.002000807 |  | 0.1512811 | 0.134234 | -0.002022348 | 0.3459021 | 0.1332298 | -0.001912857 | 0.5517967 | 0.1305157 | -0.002154502
[5 empty] | 0.06788299 | 0.1355444 | -0.001905113 |  | 0.1512193 | 0.1350426 | -0.001950502 | 0.3453533 | 0.1340324 | -0.001834983 | 0.5517824 | 0.1313019 | -0.002051053
[5 empty] | 0.06793113 | 0.1363561 | -0.001904923 |  | 0.1511324 | 0.1358512 | -0.001950502 | 0.3448349 | 0.1348349 | -0.001834983 | 0.551512 | 0.1320882 | -0.002051053
[5 empty] | 0.06796976 | 0.1371677 | -0.001904923 |  | 0.1510808 | 0.1366599 | -0.001950502 | 0.3441991 | 0.1356375 | -0.001834983 | 0.5513061 | 0.1328744 | -0.002051053
[5 empty] | 0.06797097 | 0.1379793 | -0.001815762 |  | 0.1509638 | 0.1374685 | -0.001950502 | 0.3435947 | 0.1364401 | -0.001834983 | 0.5513246 | 0.1336606 | -0.002051053
[5 empty] | 0.06802773 | 0.138791 | -0.001816125 |  | 0.1508419 | 0.1382771 | -0.001875386 | 0.3431206 | 0.1372427 | -0.001763215 | 0.5510065 | 0.1344469 | -0.001951334
[5 empty] | 0.06805635 | 0.1396026 | -0.001815944 |  | 0.1507752 | 0.1390858 | -0.001875386 | 0.3424812 | 0.1380453 | -0.001763215 | 0.5508326 | 0.1352331 | -0.001951334
[5 empty] | 0.06807542 | 0.1404143 | -0.001816307 |  | 0.1506031 | 0.1398944 | -0.001875386 | 0.3416777 | 0.1388479 | -0.001763215 | 0.5506424 | 0.1360193 | -0.001951334
[5 empty] | 0.06809425 | 0.1412259 | -0.001815762 |  | 0.1505062 | 0.1407031 | -0.001875386 | 0.3411038 | 0.1396505 | -0.001763215 | 0.5504357 | 0.1368056 | -0.001951334
[5 empty] | 0.06814075 | 0.1420376 | -0.001735346 |  | 0.1503841 | 0.1415117 | -0.001796077 | 0.3403178 | 0.1404531 | -0.001698284 | 0.5503726 | 0.1375918 | -0.001855483
[5 empty] | 0.06815907 | 0.1428492 | -0.001735172 |  | 0.1502569 | 0.1423203 | -0.001796077 | 0.3397126 | 0.1412557 | -0.001698284 | 0.5499727 | 0.1383781 | -0.001855483
[5 empty] | 0.06819576 | 0.1436608 | -0.001735172 |  | 0.1501246 | 0.143129 | -0.001796077 | 0.3389945 | 0.1420582 | -0.001698284 | 0.5498761 | 0.1391643 | -0.001855483
[5 empty] | 0.06819491 | 0.1444725 | -0.001663745 |  | 0.1499871 | 0.1439376 | -0.001796077 | 0.3383108 | 0.1428608 | -0.001698284 | 0.5495226 | 0.1399505 | -0.001855483
[5 empty] | 0.06824041 | 0.1452841 | -0.001663745 |  | 0.1498445 | 0.1447463 | -0.001714072 | 0.337418 | 0.1436634 | -0.001641759 | 0.5491521 | 0.1407368 | -0.001763463
[5 empty] | 0.06826699 | 0.1460958 | -0.001663912 |  | 0.1496766 | 0.1455549 | -0.001714072 | 0.3367555 | 0.144466 | -0.001641759 | 0.5490042 | 0.141523 | -0.001763463
[5 empty] | 0.06828398 | 0.1469074 | -0.001663745 |  | 0.1495834 | 0.1463635 | -0.001714072 | 0.3359826 | 0.1452686 | -0.001641759 | 0.5485194 | 0.1423093 | -0.001763463
[5 empty] | 0.0683007 | 0.1477191 | -0.001664078 |  | 0.1494051 | 0.1471722 | -0.001714072 | 0.3351971 | 0.1460712 | -0.001641759 | 0.5483367 | 0.1430955 | -0.001763463
[5 empty] | 0.0683358 | 0.1485307 | -0.001603626 |  | 0.1492216 | 0.1479808 | -0.001629336 | 0.3343026 | 0.1468738 | -0.001593528 | 0.5479767 | 0.1438817 | -0.001675945
[5 empty] | 0.06837063 | 0.1493423 | -0.001603465 |  | 0.1490924 | 0.1487894 | -0.001629336 | 0.3335419 | 0.1476764 | -0.001593528 | 0.5476788 | 0.144668 | -0.001675945
[5 empty] | 0.06837716 | 0.150154 | -0.001603946 |  | 0.1488585 | 0.1495981 | -0.001629336 | 0.3327698 | 0.148479 | -0.001593528 | 0.5470443 | 0.1454542 | -0.001675945
[5 empty] | 0.06842077 | 0.1509656 | -0.001603626 |  | 0.1487187 | 0.1504067 | -0.001629336 | 0.3318905 | 0.1492815 | -0.001593528 | 0.5468701 | 0.1462405 | -0.001675945
[5 empty] | 0.06845476 | 0.1517773 | -0.001555603 |  | 0.1485337 | 0.1512154 | -0.001541244 | 0.3311454 | 0.1500841 | -0.001555763 | 0.5463591 | 0.1470267 | -0.001591592
[5 empty] | 0.06847911 | 0.1525889 | -0.001555603 |  | 0.1483235 | 0.152024 | -0.001541244 | 0.3301981 | 0.1508867 | -0.001555763 | 0.5459096 | 0.1478129 | -0.001591592
[5 empty] | 0.06849383 | 0.1534006 | -0.001555292 |  | 0.148108 | 0.1528326 | -0.001541244 | 0.3294335 | 0.1516893 | -0.001555763 | 0.5452827 | 0.1485992 | -0.001591592
[5 empty] | 0.06850824 | 0.1542122 | -0.001555448 |  | 0.1479266 | 0.1536413 | -0.001541244 | 0.328564 | 0.1524919 | -0.001555763 | 0.5449557 | 0.1493854 | -0.001591592
[5 empty] | 0.06855041 | 0.1550239 | -0.001520229 |  | 0.1477398 | 0.1544499 | -0.001450659 | 0.327686 | 0.1532945 | -0.001528686 | 0.544451 | 0.1501717 | -0.001512079
[5 empty] | 0.06857357 | 0.1558355 | -0.001520533 |  | 0.1474881 | 0.1552586 | -0.001450659 | 0.3267048 | 0.1540971 | -0.001528686 | 0.5438483 | 0.1509579 | -0.001512079
[5 empty] | 0.06856836 | 0.1566471 | -0.001520381 |  | 0.1472706 | 0.1560672 | -0.001450659 | 0.3258115 | 0.1548997 | -0.001528686 | 0.5434649 | 0.1517441 | -0.001512079
[5 empty] | 0.06861898 | 0.1574588 | -0.001520077 |  | 0.1470672 | 0.1568758 | -0.001450659 | 0.3249113 | 0.1557023 | -0.001528686 | 0.5427453 | 0.1525304 | -0.001437362
[5 empty] | 0.06861313 | 0.1582704 | -0.001500195 |  | 0.1468582 | 0.1576845 | -0.00135748 | 0.3240518 | 0.1565048 | -0.001513176 | 0.5421653 | 0.1533166 | -0.001437362
[5 empty] | 0.06864441 | 0.1590821 | -0.001500045 |  | 0.1466436 | 0.1584931 | -0.00135748 | 0.3230914 | 0.1573074 | -0.001513176 | 0.5416454 | 0.1541028 | -0.001437362
[5 empty] | 0.06867538 | 0.1598937 | -0.001500045 |  | 0.1463448 | 0.1593017 | -0.00135748 | 0.3221727 | 0.15811 | -0.001513176 | 0.5410269 | 0.1548891 | -0.001437362
[5 empty] | 0.06868729 | 0.1607054 | -0.001495205 |  | 0.146119 | 0.1601104 | -0.00128647 | 0.3212488 | 0.1589126 | -0.001509099 | 0.5403101 | 0.1556753 | -0.001384018
[5 empty] | 0.06871762 | 0.161517 | -0.001495055 |  | 0.145907 | 0.160919 | -0.00128647 | 0.3203672 | 0.1597152 | -0.001509099 | 0.5397317 | 0.1564616 | -0.001384018