## 1
Общество с ограниченной ответственностью "Инженерная геология" (ООО "ИнжГео") | [10 empty] | Общество с ограниченной ответственностью "Инженерная геология" (ООО "ИнжГео")
Юр. адрес: 117279, г. Москва, ул. Миклухо-Маклая, 36 а, этаж 5, пом. XXIII к. 76-84 | [10 empty] | Юр. адрес: 117279, г. Москва, ул. Миклухо-Маклая, 36 а, этаж 5, пом. XXIII к. 76-84 | [8 empty] | нагр |  |  | X0 | Y0 | R |  | нагр |  |  |  | X0 | Y0 | R | нагр |  |  |  | X0 | Y0 | R |  | нагр |  |  |  | X0 | Y0 | R
Телефон/факс +7 (495) 132-30-00, Адрес электронной почты inbox@inj-geo.ru | [10 empty] | Телефон/факс +7 (495) 132-30-00, Адрес электронной почты inbox@inj-geo.ru | [12 empty] | 0 | [7 empty] | 0 | [6 empty] | 0 | [7 empty] | 0
[20 empty] | девиатор | [6 empty] | девиатор | [6 empty] | девиатор | [7 empty] | девиатор
Испытательная лаборатория ООО «ИнжГео» | [10 empty] | Испытательная лаборатория ООО «ИнжГео» | [8 empty] | x0 | Угол | X | Y |  |  |  | x0 |  | Угол | X | Y |  |  | x0 |  | Угол | X | Y |  |  |  | x0 |  | Угол | X | Y
Адрес места осуществления деятельности лаборатории: г. Москва, просп. Вернадского, д. 51, стр. 1 | [10 empty] | Адрес места осуществления деятельности лаборатории: г. Москва, просп. Вернадского, д. 51, стр. 1 | [9 empty] | 0 | [7 empty] | 0 | [6 empty] | 0 | [7 empty] | 0
Телефон +7(910)4557682, E-mail: slg85@mail.ru | [10 empty] | Телефон +7(910)4557682, E-mail: slg85@mail.ru | [9 empty] | 5 | [7 empty] | 5 | [6 empty] | 5 | [7 empty] | 5
[21 empty] | 10 | [7 empty] | 10 | [6 empty] | 10 | [7 empty] | 10
Протокол испытаний № 13-63/33 от 01-12-2022 | [20 empty] | 15 | [7 empty] | 15 | [6 empty] | 15 | [7 empty] | 15
Наименование и адрес заказчика: ООО Регионстрой | [20 empty] | 20 | [7 empty] | 20 | [6 empty] | 20 | [7 empty] | 20
Наименование объекта: Переход трубопровода через р. Енисей | [20 empty] | 25 | [7 empty] | 25 | [6 empty] | 25 | [7 empty] | 25
Наименование используемого метода/методики: ГОСТ 12248.4-2020 | [20 empty] | 30 | [7 empty] | 30 | [6 empty] | 30 | [7 empty] | 30
Условия проведения испытания: температура окружающей среды (18 - 25)0С, влажность воздуха (40 - 75)% | [20 empty] | 35 | [7 empty] | 35 | [6 empty] | 35 | [7 empty] | 35
Дата получение объекта подлежащего испытаниям: 04-11-2022 | [20 empty] | 40 | [7 empty] | 40 | [6 empty] | 40 | [7 empty] | 40
Дата испытания: 25.10.2022-19.11.2033 | [20 empty] | 45 | [7 empty] | 45 | [6 empty] | 45 | [7 empty] | 45
Испытание грунтов методом трехосного сжатия | [10 empty] | Испытание грунтов методом трехосного сжатия | [9 empty] | 50 | [7 empty] | 50 | [6 empty] | 50 | [7 empty] | 50
Лабораторный номер: |  | 1068 | [5 empty] | We, % = | 0.59878421 |  | Лабораторный номер: | [6 empty] | We, % = |  |  | 55 | [7 empty] | 55 | [6 empty] | 55 | [7 empty] | 55
Номер скважины: |  | BH-002 | [5 empty] | ρ, г/см3 = | 1.9 |  | Номер скважины: | [6 empty] | ρ, г/см3 = |  |  | 60 | [7 empty] | 60 | [6 empty] | 60 | [7 empty] | 60
Глубина отбора, м: |  | 1.3 | [5 empty] | ρs, г/см3 = | 2.74 |  | Глубина отбора, м: | [6 empty] | ρs, г/см3 = |  |  | 65 | [7 empty] | 65 | [6 empty] | 65 | [7 empty] | 65
Наименование грунта: |  | Суглинок, после оттаивания текучий, легкий пылеватый | [5 empty] | e, д.е. = | 1.1 |  | Наименование грунта: | [6 empty] | e, д.е. = |  |  | 70 | [7 empty] | 70 | [6 empty] | 70 | [7 empty] | 70
Схема проведения опыта: |  | КД | [5 empty] | IL, д.е. = | 3.69 |  | Схема проведения опыта: | [6 empty] | IL, д.е. = |  |  | 75 | [7 empty] | 75 | [6 empty] | 75 | [7 empty] | 75
Результаты испытаний | [10 empty] | Результаты испытаний | [9 empty] | 80 | [7 empty] | 80 | [6 empty] | 80 | [7 empty] | 80
[21 empty] | 85 | [7 empty] | 85 | [6 empty] | 85 | [7 empty] | 85
[21 empty] | 90 | [7 empty] | 90 | [6 empty] | 90 | [7 empty] | 90
[21 empty] | 95 | [7 empty] | 95 | [6 empty] | 95 | [7 empty] | 95
[21 empty] | 100 | [7 empty] | 100 | [6 empty] | 100 | [7 empty] | 100
[21 empty] | 105 | [7 empty] | 105 | [6 empty] | 105 | [7 empty] | 105
[21 empty] | 110 | [7 empty] | 110 | [6 empty] | 110 | [7 empty] | 110
[21 empty] | 115 | [7 empty] | 115 | [6 empty] | 115 | [7 empty] | 115
[21 empty] | 120 | [7 empty] | 120 | [6 empty] | 120 | [7 empty] | 120
[21 empty] | 125 | [7 empty] | 125 | [6 empty] | 125 | [7 empty] | 125
[21 empty] | 130 | [7 empty] | 130 | [6 empty] | 130 | [7 empty] | 130
[21 empty] | 135 | [7 empty] | 135 | [6 empty] | 135 | [7 empty] | 135
[21 empty] | 140 | [7 empty] | 140 | [6 empty] | 140 | [7 empty] | 140
[21 empty] | 145 | [7 empty] | 145 | [6 empty] | 145 | [7 empty] | 145
[21 empty] | 150 | [7 empty] | 150 | [6 empty] | 150 | [7 empty] | 150
[21 empty] | 155 | [7 empty] | 155 | [6 empty] | 155 | [7 empty] | 155
[21 empty] | 160 | [7 empty] | 160 | [6 empty] | 160 | [7 empty] | 160
[21 empty] | 165 | [7 empty] | 165 | [6 empty] | 165 | [7 empty] | 165
[21 empty] | 170 | [7 empty] | 170 | [6 empty] | 170 | [7 empty] | 170
[21 empty] | 175 | [7 empty] | 175 | [6 empty] | 175 | [7 empty] | 175
[21 empty] | 180 | [7 empty] | 180 | [6 empty] | 180 | [7 empty] | 180
[13 empty] | Давление в камере, Мпа σ3 | Вертикальная нагрузка, Мпа σ1 | Поровое давление, Мпа u
[13 empty] | 0.05 | 0.2092266 |  |  |  |  | 1 | [6 empty] | σ3,кПа | σ1,кПа | u, кПа |  |  |  | 4
[13 empty] | 0.15 | 0.5216301 | [26 empty] | δ3, Мпа | δ1-δ3, МПа | δ1, МПа | δ1, КПа
[13 empty] | 0.25 | 0.8340336 | [20 empty] | С, МПа:
φ, град:
E, Мпа
[26 empty] | x | 0
[26 empty] | y |  |  |  | С, кПа | φ,°
Эффективные значения угла внутреннего трения и удельного сцепления ϕ', С'
[13 empty] | ϕ', град. = | 31
[13 empty] | С', МПа = | 0.015
|  | K0, д.е. | 0.4849619 | Эффективное напряжение, Мпа: |  |  |  |  | 0.0242481
|  | Модуль деформации E0, МПа: |  | Точки нахождения модуля Е0, Мпа (полное напряжение): |  |  |  |  | 0.0242481 | 0.03879695
|  | Модуль деформации E50, МПа: |  | qmax Давление при разрушении образца, Мпа (девиатор): |  |  |  |  | 0.06600214
|  | Коэф. Поперечной деформации, ϑ: |  | 0,5 qmax, Мпа (девиатор): |  |  |  |  | 0.03300107
| Начальник исп. лаборатории: | [6 empty] | Семиколенова Л.Г. |  |  |  |  | Начальник исп. лаборатории: |  |  |  |  | Семиколенова Л.Г.
Лист 1 , всего листов 2 | [11 empty] | Лист 2 , всего листов 2
Частичное воспроизведение протокола испытаний без письменного разрешения ООО «ИнжГео» ЗАПРЕЩАЕТСЯ | [11 empty] | Частичное воспроизведение протокола испытаний без письменного разрешения ООО «ИнжГео» ЗАПРЕЩАЕТСЯ
E0 |  |  | E50 |  | Деформация |  |  |  | Первая прочность |  |  | Вторая прочность |  |  | Третья прочность
devE0 | epsE0 |  | dev50 | epsE50 | dev | eps | ev |  | dev1 | eps1 | ev1 | dev1 | eps1 | ev2 | dev1 | eps1 | ev3
0.01454886 | 0.0003545641 |  | 0.03300107 | 0.001063692 | 0.01454886 | 0.0003545641 | 0 |  | 0 | 0 | 0 | 0 | 0 | 0 | 0 | 0 | 0
[5 empty] | 0.03300107 | 0.001063692 | 0 |  | 0.03 | 0.0007311174 | 0 | 0.09 | 0.0006707499 | 0 | 0.15 | 0.0006897334 | 0
Секущая модуля Е0 |  |  | Линия Q max |  | 0.03410915 | 0.001591476 | 0 |  | 0.05881536 | 0.001572191 | 0 | 0.185815 | 0.00183156 | 0 | 0.2920168 | 0.001775906 | 0
| 0 |  |  | 0 | 0.03566054 | 0.002387214 | -0.002873374 |  | 0.07961329 | 0.0025661 | -0.0008391665 | 0.1919398 | 0.002357437 | -0.003173063 | 0.303731 | 0.002377501 | -0.002589707
[5 empty] | 0.03708142 | 0.003182951 | -0.002873087 |  | 0.08283874 | 0.003144381 | -0.0008391665 | 0.200495 | 0.003143249 | -0.003173063 | 0.3183633 | 0.003170002 | -0.002589707
[5 empty] | 0.038361 | 0.003978689 | -0.002873087 |  | 0.08691294 | 0.003930476 | -0.0008391665 | 0.2083662 | 0.003929062 | -0.003173063 | 0.3316972 | 0.003962502 | -0.002589707
|  |  | Линия 0,5 Q max |  | 0.03953167 | 0.004774427 | -0.002872512 |  | 0.09068329 | 0.004716572 | -0.0008391665 | 0.2156249 | 0.004714874 | -0.003173063 | 0.3438363 | 0.004755003 | -0.002589707
|  |  |  | 0 | 0.04057579 | 0.005570165 | -0.003232182 |  | 0.09416423 | 0.005502667 | -0.0009890226 | 0.222271 | 0.005500686 | -0.00369453 | 0.3550115 | 0.005547503 | -0.003119332
[5 empty] | 0.04152668 | 0.006365903 | -0.003231859 |  | 0.09734077 | 0.006288762 | -0.0009890226 | 0.2283016 | 0.006286498 | -0.00369453 | 0.3654673 | 0.006340004 | -0.003119332
[5 empty] | 0.04237917 | 0.007161641 | -0.003232182 |  | 0.1002707 | 0.007074858 | -0.0009890226 | 0.2336731 | 0.007072311 | -0.00369453 | 0.3747717 | 0.007132504 | -0.003119332
[5 empty] | 0.04313412 | 0.007957378 | -0.003232505 |  | 0.1029846 | 0.007860953 | -0.0009890226 | 0.2386883 | 0.007858123 | -0.00369453 | 0.3833497 | 0.007925005 | -0.003119332
[5 empty] | 0.04379211 | 0.008753116 | -0.0034606 |  | 0.1054831 | 0.008647048 | -0.001301882 | 0.2432702 | 0.008643935 | -0.004077394 | 0.3910702 | 0.008717505 | -0.003515238
Коэфф. Точки |  |  |  |  | 0.04438099 | 0.009548854 | -0.003460254 |  | 0.1077024 | 0.009433144 | -0.001301882 | 0.2473356 | 0.009429748 | -0.004077394 | 0.3979871 | 0.009510005 | -0.003515238
[5 empty] | 0.04492242 | 0.01034459 | -0.003461292 |  | 0.1097501 | 0.01021924 | -0.001301882 | 0.2509574 | 0.01021556 | -0.004077394 | 0.4042853 | 0.01030251 | -0.003515238
[5 empty] | 0.04538267 | 0.01114033 | -0.003599194 |  | 0.1116257 | 0.01100533 | -0.001301882 | 0.2542504 | 0.01100137 | -0.004077394 | 0.4098252 | 0.01109501 | -0.003515238
[5 empty] | 0.04580397 | 0.01193607 | -0.003599194 |  | 0.1132954 | 0.01179143 | -0.001705371 | 0.25721 | 0.01178718 | -0.004342889 | 0.4150588 | 0.01188751 | -0.003794576
[5 empty] | 0.046166 | 0.01273181 | -0.003599914 |  | 0.1148384 | 0.01257752 | -0.001705371 | 0.2598302 | 0.012573 | -0.004342889 | 0.4195794 | 0.01268001 | -0.003794576
[5 empty] | 0.04650449 | 0.01352754 | -0.003599914 |  | 0.116187 | 0.01336362 | -0.001705371 | 0.262228 | 0.01335881 | -0.004342889 | 0.4238435 | 0.01347251 | -0.003794576
[5 empty] | 0.04680591 | 0.01432328 | -0.003599194 |  | 0.1174717 | 0.01414972 | -0.001705371 | 0.2643562 | 0.01414462 | -0.004342889 | 0.4275042 | 0.01426501 | -0.003794576
[5 empty] | 0.04709205 | 0.01511902 | -0.003691484 |  | 0.1186241 | 0.01493581 | -0.002127029 | 0.2663325 | 0.01493043 | -0.004509424 | 0.4308867 | 0.01505751 | -0.00397622
[5 empty] | 0.04734199 | 0.01591476 | -0.003691115 |  | 0.1196582 | 0.01572191 | -0.002127029 | 0.2682345 | 0.01571625 | -0.004509424 | 0.4338432 | 0.01585001 | -0.00397622
[5 empty] | 0.04761339 | 0.01671049 | -0.003692223 |  | 0.1205883 | 0.016508 | -0.002127029 | 0.2698462 | 0.01650206 | -0.004509424 | 0.4368402 | 0.01664251 | -0.00397622
[5 empty] | 0.0478565 | 0.01750623 | -0.003691115 |  | 0.1214799 | 0.0172941 | -0.002127029 | 0.2714538 | 0.01728787 | -0.004509424 | 0.4394545 | 0.01743501 | -0.00397622
[5 empty] | 0.04812204 | 0.01830197 | -0.003777358 |  | 0.1222964 | 0.01808019 | -0.002493468 | 0.2730931 | 0.01807368 | -0.004599359 | 0.442086 | 0.01822751 | -0.004076448
[5 empty] | 0.04840326 | 0.01909771 | -0.003777736 |  | 0.1230172 | 0.01886629 | -0.002493468 | 0.2745455 | 0.0188595 | -0.004599359 | 0.4444451 | 0.01902001 | -0.004076448
[5 empty] | 0.04870048 | 0.01989345 | -0.003777736 |  | 0.1237606 | 0.01965238 | -0.002493468 | 0.2762276 | 0.01964531 | -0.004599359 | 0.4470737 | 0.01981251 | -0.004076448
[5 empty] | 0.04905786 | 0.02068918 | -0.003777358 |  | 0.1244892 | 0.02043848 | -0.002493468 | 0.2778348 | 0.02043112 | -0.004599359 | 0.4494713 | 0.02060501 | -0.004076448
[5 empty] | 0.04941716 | 0.02148492 | -0.003901525 |  | 0.1252525 | 0.02122457 | -0.002734165 | 0.2794436 | 0.02121693 | -0.004631987 | 0.4521826 | 0.02139751 | -0.004114696
[5 empty] | 0.04985208 | 0.02228066 | -0.003901135 |  | 0.1259599 | 0.02201067 | -0.002734165 | 0.2812174 | 0.02200274 | -0.004631987 | 0.4551252 | 0.02219001 | -0.004114696
[5 empty] | 0.05032604 | 0.0230764 | -0.003901525 |  | 0.1267638 | 0.02279676 | -0.002734165 | 0.283235 | 0.02278856 | -0.004631987 | 0.4581437 | 0.02298251 | -0.004114696
[5 empty] | 0.05081948 | 0.02387214 | -0.003901135 |  | 0.1274772 | 0.02358286 | -0.002734165 | 0.2854208 | 0.02357437 | -0.004631987 | 0.4610416 | 0.02377501 | -0.004114696
[5 empty] | 0.05134473 | 0.02466787 | -0.004083381 |  | 0.1281701 | 0.02436895 | -0.002877254 | 0.2874893 | 0.02436018 | -0.004619175 | 0.4641562 | 0.02456751 | -0.004086043
[5 empty] | 0.05189986 | 0.02546361 | -0.004082973 |  | 0.1288609 | 0.02515505 | -0.002877254 | 0.2893871 | 0.02514599 | -0.004619175 | 0.4672772 | 0.02536001 | -0.004086043
[5 empty] | 0.05243762 | 0.02625935 | -0.004084198 |  | 0.1295502 | 0.02594114 | -0.002877254 | 0.2914216 | 0.02593181 | -0.004619175 | 0.4699746 | 0.02615252 | -0.004086043
[5 empty] | 0.05297895 | 0.02705509 | -0.004082973 |  | 0.1302207 | 0.02672724 | -0.003014379 | 0.2933291 | 0.02671762 | -0.004619175 | 0.4728958 | 0.02694502 | -0.004086043
[5 empty] | 0.05352214 | 0.02785082 | -0.004285158 |  | 0.1308184 | 0.02751334 | -0.003014379 | 0.2953311 | 0.02750343 | -0.004553893 | 0.4758276 | 0.02773752 | -0.003963539
[5 empty] | 0.05404195 | 0.02864656 | -0.00428473 |  | 0.1314702 | 0.02829943 | -0.003014379 | 0.2972059 | 0.02828924 | -0.004553893 | 0.4783349 | 0.02853002 | -0.003963539
[5 empty] | 0.05458348 | 0.0294423 | -0.004285158 |  | 0.1320499 | 0.02908553 | -0.003014379 | 0.2989522 | 0.02907506 | -0.004553893 | 0.4809997 | 0.02932252 | -0.003963539
[5 empty] | 0.05512959 | 0.03023804 | -0.004284301 |  | 0.1326486 | 0.02987162 | -0.003014379 | 0.3008395 | 0.02986087 | -0.004553893 | 0.4836789 | 0.03011502 | -0.003963539
[5 empty] | 0.05567873 | 0.03103378 | -0.004487971 |  | 0.1331938 | 0.03065772 | -0.00314363 | 0.3025531 | 0.03064668 | -0.004449165 | 0.4863742 | 0.03090752 | -0.003766132
[5 empty] | 0.05620518 | 0.03182951 | -0.004487971 |  | 0.1337591 | 0.03144381 | -0.00314363 | 0.3042279 | 0.03143249 | -0.004449165 | 0.4886445 | 0.03170002 | -0.003766132
[5 empty] | 0.05672308 | 0.03262525 | -0.004488869 |  | 0.134253 | 0.03222991 | -0.00314363 | 0.3060006 | 0.0322183 | -0.004449165 | 0.4911542 | 0.03249252 | -0.003766132
[5 empty] | 0.05720627 | 0.03342099 | -0.004489318 |  | 0.134768 | 0.033016 | -0.00314363 | 0.3076439 | 0.03300412 | -0.004449165 | 0.4936842 | 0.03328502 | -0.003766132
[5 empty] | 0.05770994 | 0.03421673 | -0.004681978 |  | 0.1353047 | 0.0338021 | -0.003261975 | 0.3092947 | 0.03378993 | -0.004319721 | 0.4958635 | 0.03407752 | -0.003510203
[5 empty] | 0.05818348 | 0.03501246 | -0.004681978 |  | 0.1357895 | 0.03458819 | -0.003261975 | 0.3108612 | 0.03457574 | -0.004319721 | 0.4981393 | 0.03487002 | -0.003510203
[5 empty] | 0.05864975 | 0.0358082 | -0.004681042 |  | 0.136204 | 0.03537429 | -0.003261975 | 0.3123893 | 0.03536155 | -0.004319721 | 0.5003641 | 0.03566252 | -0.003510203
[5 empty] | 0.0591155 | 0.03660394 | -0.00468151 |  | 0.1366974 | 0.03616038 | -0.003261975 | 0.3137863 | 0.03614737 | -0.004319721 | 0.5024639 | 0.03645502 | -0.003510203
[5 empty] | 0.05954573 | 0.03739968 | -0.004848297 |  | 0.1371586 | 0.03694648 | -0.003368943 | 0.3151908 | 0.03693318 | -0.004180352 | 0.5046653 | 0.03724752 | -0.003216707
[5 empty] | 0.05994687 | 0.03819542 | -0.004848297 |  | 0.1375316 | 0.03773257 | -0.003368943 | 0.3166967 | 0.03771899 | -0.004180352 | 0.5068197 | 0.03804002 | -0.003216707
[5 empty] | 0.06032555 | 0.03899115 | -0.004848297 |  | 0.1379478 | 0.03851867 | -0.003368943 | 0.318118 | 0.0385048 | -0.004180352 | 0.508928 | 0.03883252 | -0.003216707
[5 empty] | 0.06069701 | 0.03978689 | -0.004849267 |  | 0.1383894 | 0.03930476 | -0.003368943 | 0.3193604 | 0.03929062 | -0.004180352 | 0.5106871 | 0.03962502 | -0.003216707
[5 empty] | 0.06104269 | 0.04058263 | -0.004979825 |  | 0.1387812 | 0.04009086 | -0.003460108 | 0.3206111 | 0.04007643 | -0.004048334 | 0.5127823 | 0.04041752 | -0.002903119
[5 empty] | 0.06133516 | 0.04137837 | -0.004979825 |  | 0.1391615 | 0.04087696 | -0.003460108 | 0.3219648 | 0.04086224 | -0.004048334 | 0.5147588 | 0.04121002 | -0.002903119
[5 empty] | 0.06162396 | 0.04217411 | -0.004979327 |  | 0.1395305 | 0.04166305 | -0.003460108 | 0.3230916 | 0.04164805 | -0.004048334 | 0.5165406 | 0.04200252 | -0.002903119
[5 empty] | 0.06189037 | 0.04296984 | -0.004979327 |  | 0.1398697 | 0.04244915 | -0.003460108 | 0.3242745 | 0.04243386 | -0.004048334 | 0.5182045 | 0.04279502 | -0.002903119
[5 empty] | 0.06208092 | 0.04376558 | -0.005056921 |  | 0.1402365 | 0.04323524 | -0.003535756 | 0.3255619 | 0.04321968 | -0.003937544 | 0.5202131 | 0.04358753 | -0.00259064
[5 empty] | 0.06228874 | 0.04456132 | -0.005056416 |  | 0.1405744 | 0.04402134 | -0.003535756 | 0.3266688 | 0.04400549 | -0.003937544 | 0.5219529 | 0.04438003 | -0.00259064
[5 empty] | 0.06242776 | 0.04535706 | -0.005056921 |  | 0.1408644 | 0.04480743 | -0.003535756 | 0.3276899 | 0.0447913 | -0.003937544 | 0.5236554 | 0.04517253 | -0.00259064
[5 empty] | 0.06257408 | 0.04615279 | -0.005056921 |  | 0.1412408 | 0.04559353 | -0.003535756 | 0.3287204 | 0.04557711 | -0.003937544 | 0.5253218 | 0.04596503 | -0.00259064
[5 empty] | 0.06268317 | 0.04694853 | -0.005091958 |  | 0.1415512 | 0.04637962 | -0.003592063 | 0.3297129 | 0.04636293 | -0.003862389 | 0.5267203 | 0.04675753 | -0.00229641
[5 empty] | 0.06282451 | 0.04774427 | -0.005092468 |  | 0.1418532 | 0.04716572 | -0.003592063 | 0.3305712 | 0.04714874 | -0.003862389 | 0.5283953 | 0.04755003 | -0.00229641
[5 empty] | 0.06296334 | 0.04854001 | -0.005091449 |  | 0.1421281 | 0.04795181 | -0.003592063 | 0.3315837 | 0.04793455 | -0.003862389 | 0.52996 | 0.04834253 | -0.00229641
[5 empty] | 0.06309091 | 0.04933575 | -0.005092468 |  | 0.1423762 | 0.04873791 | -0.003592063 | 0.332462 | 0.04872036 | -0.003862389 | 0.5315714 | 0.04913503 | -0.00229641
[5 empty] | 0.06320715 | 0.05013148 | -0.005122755 |  | 0.1426942 | 0.049524 | -0.003628728 | 0.3333507 | 0.04950618 | -0.003838446 | 0.5329178 | 0.04992753 | -0.00204101
[5 empty] | 0.06334704 | 0.05092722 | -0.005122243 |  | 0.1429283 | 0.0503101 | -0.003628728 | 0.334107 | 0.05029199 | -0.003838446 | 0.5344698 | 0.05072003 | -0.00204101
[5 empty] | 0.06344048 | 0.05172296 | -0.005122243 |  | 0.1431947 | 0.05109619 | -0.003628728 | 0.3348922 | 0.0510778 | -0.003838446 | 0.5360725 | 0.05151253 | -0.00204101
[5 empty] | 0.06356632 | 0.0525187 | -0.00512173 |  | 0.1435133 | 0.05188229 | -0.003628728 | 0.335564 | 0.05186361 | -0.003838446 | 0.5374915 | 0.05230503 | -0.00204101
[5 empty] | 0.06368071 | 0.05331443 | -0.005151142 |  | 0.1437103 | 0.05266838 | -0.003642222 | 0.3363656 | 0.05264942 | -0.003842782 | 0.5388059 | 0.05309753 | -0.001842248
[5 empty] | 0.06380998 | 0.05411017 | -0.005150112 |  | 0.1439992 | 0.05345448 | -0.003642222 | 0.3372006 | 0.05343524 | -0.003842782 | 0.5401744 | 0.05389003 | -0.001842248
[5 empty] | 0.06391012 | 0.05490591 | -0.005150112 |  | 0.1442436 | 0.05424058 | -0.003642222 | 0.3378255 | 0.05422105 | -0.003842782 | 0.5413611 | 0.05468253 | -0.001842248
[5 empty] | 0.06402511 | 0.05570165 | -0.005150627 |  | 0.1444419 | 0.05502667 | -0.003642222 | 0.3386307 | 0.05500686 | -0.003842782 | 0.5429213 | 0.05547503 | -0.001842248
[5 empty] | 0.0641285 | 0.05649739 | -0.005177047 |  | 0.1447111 | 0.05581277 | -0.00364175 | 0.339177 | 0.05579267 | -0.003854862 | 0.5439848 | 0.05626753 | -0.001719732
[5 empty] | 0.06422022 | 0.05729312 | -0.005176012 |  | 0.1449347 | 0.05659886 | -0.00364175 | 0.3399537 | 0.05657849 | -0.003854862 | 0.545266 | 0.05706003 | -0.001719732
[5 empty] | 0.06432679 | 0.05808886 | -0.005177564 |  | 0.1451519 | 0.05738496 | -0.00364175 | 0.3406677 | 0.0573643 | -0.003854862 | 0.5466081 | 0.05785253 | -0.001719732
[5 empty] | 0.06439505 | 0.0588846 | -0.005176012 |  | 0.1453826 | 0.05817105 | -0.003640616 | 0.341221 | 0.05815011 | -0.003854862 | 0.5477731 | 0.05864503 | -0.001719732
[5 empty] | 0.06450472 | 0.05968034 | -0.005197795 |  | 0.1455487 | 0.05895715 | -0.003640616 | 0.3419575 | 0.05893592 | -0.003871329 | 0.549161 | 0.05943753 | -0.001700751
[5 empty] | 0.06459373 | 0.06047608 | -0.005198315 |  | 0.1457679 | 0.05974324 | -0.003640616 | 0.342583 | 0.05972174 | -0.003871329 | 0.5503818 | 0.06023003 | -0.001700751
[5 empty] | 0.0646798 | 0.06127181 | -0.005198315 |  | 0.1459426 | 0.06052934 | -0.003640616 | 0.3431466 | 0.06050755 | -0.003871329 | 0.5514424 | 0.06102254 | -0.001700751
[5 empty] | 0.06475398 | 0.06206755 | -0.005198315 |  | 0.1461123 | 0.06131543 | -0.003640616 | 0.3437473 | 0.06129336 | -0.003871329 | 0.552661 | 0.06181504 | -0.001700751
[5 empty] | 0.06483405 | 0.06286329 | -0.005216934 |  | 0.1463361 | 0.06210153 | -0.003640309 | 0.3442372 | 0.06207917 | -0.003891512 | 0.5541168 | 0.06260754 | -0.001946952
[5 empty] | 0.06492001 | 0.06365903 | -0.005216934 |  | 0.1464768 | 0.06288762 | -0.003640309 | 0.3449133 | 0.06286498 | -0.003891512 | 0.5553255 | 0.06340004 | -0.001946952
[5 empty] | 0.06497616 | 0.06445476 | -0.005217977 |  | 0.1466919 | 0.06367372 | -0.003640309 | 0.3454298 | 0.0636508 | -0.003891512 | 0.5562841 | 0.06419254 | -0.001946952
[5 empty] | 0.06504706 | 0.0652505 | -0.005216412 |  | 0.1468244 | 0.06445981 | -0.003640309 | 0.3460345 | 0.06443661 | -0.003891512 | 0.5575546 | 0.06498504 | -0.001946952
[5 empty] | 0.06512378 | 0.06604624 | -0.005234399 |  | 0.1469926 | 0.06524591 | -0.003639381 | 0.3465792 | 0.06522242 | -0.003914367 | 0.5588129 | 0.06577754 | -0.002446369
[5 empty] | 0.06518844 | 0.06684198 | -0.005235446 |  | 0.1472165 | 0.066032 | -0.003639381 | 0.3471136 | 0.06600823 | -0.003914367 | 0.5600569 | 0.06657004 | -0.002446369
[5 empty] | 0.06524993 | 0.06763772 | -0.005235446 |  | 0.1473387 | 0.0668181 | -0.003639381 | 0.3475884 | 0.06679405 | -0.003914367 | 0.5609601 | 0.06736254 | -0.002446369
[5 empty] | 0.06529929 | 0.06843345 | -0.005246448 |  | 0.147537 | 0.0676042 | -0.003639381 | 0.3480536 | 0.06757986 | -0.003914367 | 0.5621688 | 0.06815504 | -0.002446369
[5 empty] | 0.06535437 | 0.06922919 | -0.005244874 |  | 0.1476933 | 0.06839029 | -0.003638205 | 0.3486091 | 0.06836567 | -0.003936889 | 0.5632756 | 0.06894754 | -0.003103352
[5 empty] | 0.06540622 | 0.07002493 | -0.005245399 |  | 0.1478077 | 0.06917639 | -0.003638205 | 0.3492058 | 0.06915148 | -0.003936889 | 0.5643595 | 0.06974004 | -0.003103352
[5 empty] | 0.0654548 | 0.07082067 | -0.005246448 |  | 0.1479596 | 0.06996248 | -0.003638205 | 0.3496942 | 0.0699373 | -0.003936889 | 0.5654184 | 0.07053254 | -0.003103352
[5 empty] | 0.06552701 | 0.07161641 | -0.005244874 |  | 0.1481295 | 0.07074858 | -0.003638205 | 0.3501244 | 0.07072311 | -0.003936889 | 0.5664502 | 0.07132504 | -0.003103352
[5 empty] | 0.06555103 | 0.07241214 | -0.005256138 |  | 0.1482979 | 0.07153467 | -0.003637157 | 0.3506468 | 0.07150892 | -0.003960393 | 0.5676164 | 0.07211754 | -0.003824787
[5 empty] | 0.06558965 | 0.07320788 | -0.005255612 |  | 0.1484454 | 0.07232077 | -0.003637157 | 0.3509612 | 0.07229473 | -0.003960393 | 0.5683425 | 0.07291004 | -0.003824787
[5 empty] | 0.0656249 | 0.07400362 | -0.005256664 |  | 0.1485323 | 0.07310686 | -0.003637157 | 0.3514186 | 0.07308054 | -0.003960393 | 0.5694444 | 0.07370254 | -0.003824787
[5 empty] | 0.06567473 | 0.07479936 | -0.005260236 |  | 0.1486781 | 0.07389296 | -0.003637157 | 0.3519696 | 0.07386636 | -0.003960393 | 0.5702651 | 0.07449504 | -0.003824787
[5 empty] | 0.06570316 | 0.07559509 | -0.005261288 |  | 0.1488632 | 0.07467905 | -0.003635516 | 0.3523131 | 0.07465217 | -0.003981078 | 0.5712945 | 0.07528754 | -0.004514719
[5 empty] | 0.06571915 | 0.07639083 | -0.005261288 |  | 0.1489886 | 0.07546515 | -0.003635516 | 0.3528515 | 0.07543798 | -0.003981078 | 0.5721202 | 0.07608004 | -0.004514719
[5 empty] | 0.06572265 | 0.07718657 | -0.005260236 |  | 0.1491539 | 0.07625124 | -0.003635516 | 0.3532331 | 0.07622379 | -0.003981078 | 0.5726574 | 0.07687254 | -0.004514719
[5 empty] | 0.06575864 | 0.07798231 | -0.005260762 |  | 0.1492599 | 0.07703734 | -0.003635516 | 0.3537098 | 0.07700961 | -0.003981078 | 0.5734798 | 0.07766504 | -0.004514719
[5 empty] | 0.06576409 | 0.07877805 | -0.00526234 |  | 0.1494662 | 0.07782343 | -0.003633658 | 0.3540805 | 0.07779542 | -0.003997896 | 0.5740916 | 0.07845755 | -0.005077666
[5 empty] | 0.065793 | 0.07957378 | -0.005263393 |  | 0.1495539 | 0.07860953 | -0.003633658 | 0.3545977 | 0.07858123 | -0.003997896 | 0.5749852 | 0.07925005 | -0.005077666
[5 empty] | 0.06578311 | 0.08036952 | -0.005263393 |  | 0.1497225 | 0.07939562 | -0.003633658 | 0.3550094 | 0.07936704 | -0.003997896 | 0.575499 | 0.08004255 | -0.005077666
[5 empty] | 0.06580893 | 0.08116526 | -0.005234078 |  | 0.1498528 | 0.08018172 | -0.003633658 | 0.3553664 | 0.08015286 | -0.004009405 | 0.5758779 | 0.08083505 | -0.005077666
[5 empty] | 0.06579858 | 0.081961 | -0.005233031 |  | 0.1500048 | 0.08096782 | -0.003631955 | 0.3557194 | 0.08093867 | -0.004009405 | 0.5764503 | 0.08162755 | -0.005422439
[5 empty] | 0.06581512 | 0.08275673 | -0.005233554 |  | 0.1502189 | 0.08175391 | -0.003631955 | 0.35617 | 0.08172448 | -0.004009405 | 0.5770492 | 0.08242005 | -0.005422439
[5 empty] | 0.0658135 | 0.08355247 | -0.005233031 |  | 0.1503352 | 0.08254001 | -0.003631955 | 0.3565161 | 0.08251029 | -0.004009405 | 0.5774244 | 0.08321255 | -0.005422439
[5 empty] | 0.06583877 | 0.08434821 | -0.005232508 |  | 0.1504742 | 0.0833261 | -0.003631955 | 0.3569606 | 0.0832961 | -0.004009405 | 0.5775735 | 0.08400505 | -0.005422439
[5 empty] | 0.06582787 | 0.08514395 | -0.005139502 |  | 0.150636 | 0.0841122 | -0.00362918 | 0.3572505 | 0.08408192 | -0.004015775 | 0.5777556 | 0.08479755 | -0.005471265
[5 empty] | 0.06584385 | 0.08593969 | -0.005138475 |  | 0.1508618 | 0.08489829 | -0.00362918 | 0.3577918 | 0.08486773 | -0.004015775 | 0.5780957 | 0.08559005 | -0.005471265
[5 empty] | 0.06584168 | 0.08673542 | -0.005138475 |  | 0.1509923 | 0.08568439 | -0.00362918 | 0.3580773 | 0.08565354 | -0.004015775 | 0.5785146 | 0.08638255 | -0.005471265
[5 empty] | 0.06585738 | 0.08753116 | -0.005139502 |  | 0.1512078 | 0.08647048 | -0.00362918 | 0.3584146 | 0.08643935 | -0.004015775 | 0.5785151 | 0.08717505 | -0.005471265
[5 empty] | 0.06587295 | 0.0883269 | -0.004989066 |  | 0.1513272 | 0.08725658 | -0.003608768 | 0.3588589 | 0.08722517 | -0.003999867 | 0.5788427 | 0.08796755 | -0.005353667
[5 empty] | 0.06586135 | 0.08912264 | -0.004988567 |  | 0.1515514 | 0.08804267 | -0.003608768 | 0.3592062 | 0.08801098 | -0.003999867 | 0.579083 | 0.08876005 | -0.005353667
[5 empty] | 0.06588564 | 0.08991838 | -0.004988068 |  | 0.1517189 | 0.08882877 | -0.003608768 | 0.3596596 | 0.08879679 | -0.003999867 | 0.5794018 | 0.08955255 | -0.005353667
[5 empty] | 0.06586475 | 0.09071411 | -0.004988567 |  | 0.1519505 | 0.08961486 | -0.003608768 | 0.3600655 | 0.0895826 | -0.003999867 | 0.5794672 | 0.09034505 | -0.005353667
[5 empty] | 0.06587975 | 0.09150985 | -0.004791865 |  | 0.1521248 | 0.09040096 | -0.003563452 | 0.3605764 | 0.09036842 | -0.003924361 | 0.5796938 | 0.09113755 | -0.005129012
[5 empty] | 0.0658766 | 0.09230559 | -0.004791865 |  | 0.1523019 | 0.09118705 | -0.003563452 | 0.3609874 | 0.09115423 | -0.003924361 | 0.5801646 | 0.09193005 | -0.005129012
[5 empty] | 0.06590034 | 0.09310133 | -0.004792823 |  | 0.152522 | 0.09197315 | -0.003563452 | 0.3613999 | 0.09194004 | -0.003924361 | 0.5802156 | 0.09272255 | -0.005129012
[5 empty] | 0.06590591 | 0.09389706 | -0.004792823 |  | 0.152704 | 0.09275924 | -0.003563452 | 0.361711 | 0.09272585 | -0.003799509 | 0.5805107 | 0.09351505 | -0.005129012
[5 empty] | 0.06592036 | 0.0946928 | -0.004556996 |  | 0.1529285 | 0.09354534 | -0.003498859 | 0.3620734 | 0.09351166 | -0.003799509 | 0.5807177 | 0.09430755 | -0.004821043
[5 empty] | 0.06589861 | 0.09548854 | -0.004557451 |  | 0.153114 | 0.09433144 | -0.003498859 | 0.3626402 | 0.09429748 | -0.003799509 | 0.5808365 | 0.09510005 | -0.004821043
[5 empty] | 0.06592179 | 0.09628428 | -0.004557907 |  | 0.153301 | 0.09511753 | -0.003498859 | 0.3629497 | 0.09508329 | -0.003799509 | 0.5810331 | 0.09589256 | -0.004821043
[5 empty] | 0.06591778 | 0.09708002 | -0.00455654 |  | 0.1535092 | 0.09590363 | -0.003498859 | 0.3634626 | 0.0958691 | -0.003799509 | 0.5812243 | 0.09668506 | -0.004821043
[5 empty] | 0.06592265 | 0.09787575 | -0.004293555 |  | 0.1537387 | 0.09668972 | -0.003414921 | 0.3637678 | 0.09665491 | -0.003636096 | 0.5814102 | 0.09747756 | -0.004452609
[5 empty] | 0.06593639 | 0.09867149 | -0.004292697 |  | 0.1539278 | 0.09747582 | -0.003414921 | 0.3642754 | 0.09744073 | -0.003636096 | 0.5815074 | 0.09827006 | -0.004452609
[5 empty] | 0.06593195 | 0.09946723 | -0.004293555 |  | 0.1541783 | 0.09826191 | -0.003414921 | 0.3645221 | 0.09822654 | -0.003636096 | 0.5817652 | 0.09906256 | -0.004452609
[5 empty] | 0.06593639 | 0.100263 | -0.004293126 |  | 0.1543674 | 0.09904801 | -0.003315484 | 0.3649187 | 0.09901235 | -0.003636096 | 0.5818511 | 0.09985506 | -0.004452609
[5 empty] | 0.06594069 | 0.1010587 | -0.004010239 |  | 0.1545764 | 0.0998341 | -0.003315484 | 0.3653618 | 0.09979816 | -0.003443488 | 0.5822639 | 0.1006476 | -0.004050124
[5 empty] | 0.06595386 | 0.1018544 | -0.004009036 |  | 0.1548052 | 0.1006202 | -0.003315484 | 0.3656962 | 0.100584 | -0.003443488 | 0.5822548 | 0.1014401 | -0.004050124
[5 empty] | 0.06594885 | 0.1026502 | -0.004009838 |  | 0.1549714 | 0.1014063 | -0.003315484 | 0.3662305 | 0.1013698 | -0.003443488 | 0.5824061 | 0.1022326 | -0.004050124
[5 empty] | 0.06595271 | 0.1034459 | -0.003716975 |  | 0.1552387 | 0.1021924 | -0.003315484 | 0.3664482 | 0.1021556 | -0.003443488 | 0.5827179 | 0.1030251 | -0.004050124
[5 empty] | 0.06595644 | 0.1042417 | -0.003717347 |  | 0.1554224 | 0.1029785 | -0.003204285 | 0.3669681 | 0.1029414 | -0.003233628 | 0.582857 | 0.1038176 | -0.003634295
[5 empty] | 0.06596903 | 0.1050374 | -0.003717347 |  | 0.155604 | 0.1037646 | -0.003204285 | 0.3671695 | 0.1037272 | -0.003233628 | 0.5827399 | 0.1046101 | -0.003634295
[5 empty] | 0.06597247 | 0.1058331 | -0.003717718 |  | 0.1557833 | 0.1045507 | -0.003204285 | 0.3675171 | 0.104513 | -0.003233628 | 0.5829496 | 0.1054026 | -0.003634295
[5 empty] | 0.06595771 | 0.1066289 | -0.003717718 |  | 0.1560423 | 0.1053368 | -0.003204285 | 0.3679068 | 0.1052988 | -0.003233628 | 0.5829863 | 0.1061951 | -0.003634295
[5 empty] | 0.0659789 | 0.1074246 | -0.003422429 |  | 0.1561954 | 0.1061229 | -0.003082755 | 0.3681826 | 0.1060847 | -0.003016104 | 0.5833497 | 0.1069876 | -0.003230519
[5 empty] | 0.06596386 | 0.1082203 | -0.003422087 |  | 0.1563865 | 0.106909 | -0.003082755 | 0.3686548 | 0.1068705 | -0.003016104 | 0.5833731 | 0.1077801 | -0.003230519
[5 empty] | 0.06599378 | 0.1090161 | -0.003422772 |  | 0.1566155 | 0.1076951 | -0.003082755 | 0.3688042 | 0.1076563 | -0.003016104 | 0.5833065 | 0.1085726 | -0.003230519
[5 empty] | 0.06596942 | 0.1098118 | -0.003422772 |  | 0.1567993 | 0.1084812 | -0.003082755 | 0.3691489 | 0.1084421 | -0.003016104 | 0.583483 | 0.1093651 | -0.003230519
[5 empty] | 0.06597199 | 0.1106076 | -0.003135071 |  | 0.1569169 | 0.1092672 | -0.002952814 | 0.3695327 | 0.1092279 | -0.002803932 | 0.5835692 | 0.1101576 | -0.002861846
[5 empty] | 0.06600147 | 0.1114033 | -0.003135071 |  | 0.1571335 | 0.1100533 | -0.002952814 | 0.3696431 | 0.1100137 | -0.002803932 | 0.5838152 | 0.1109501 | -0.002861846
[5 empty] | 0.06600375 | 0.112199 | -0.003135384 |  | 0.1572832 | 0.1108394 | -0.002952814 | 0.3698952 | 0.1107995 | -0.002803932 | 0.5836372 | 0.1117426 | -0.002861846
[5 empty] | 0.06598783 | 0.1129948 | -0.003135071 |  | 0.1574694 | 0.1116255 | -0.002952814 | 0.3702364 | 0.1115853 | -0.002803932 | 0.5837855 | 0.1125351 | -0.002861846
[5 empty] | 0.06598981 | 0.1137905 | -0.002866449 |  | 0.1575879 | 0.1124116 | -0.002819649 | 0.370406 | 0.1123712 | -0.002605642 | 0.5837597 | 0.1133276 | -0.002552618
[5 empty] | 0.06600969 | 0.1145862 | -0.002866162 |  | 0.1577631 | 0.1131977 | -0.002819649 | 0.3707155 | 0.113157 | -0.002605642 | 0.5838932 | 0.1141201 | -0.002552618
[5 empty] | 0.06601137 | 0.115382 | -0.002865876 |  | 0.1579323 | 0.1139838 | -0.002819649 | 0.3707999 | 0.1139428 | -0.002605642 | 0.5838525 | 0.1149126 | -0.002552618
[5 empty] | 0.06599487 | 0.1161777 | -0.002866449 |  | 0.1580744 | 0.1147699 | -0.002819649 | 0.370971 | 0.1147286 | -0.002605642 | 0.5841378 | 0.1157051 | -0.002552618
[5 empty] | 0.06599626 | 0.1169735 | -0.002621273 |  | 0.1582308 | 0.115556 | -0.002684797 | 0.3712281 | 0.1155144 | -0.002433775 | 0.5839984 | 0.1164976 | -0.002326248
[5 empty] | 0.06601555 | 0.1177692 | -0.002621535 |  | 0.1583595 | 0.1163421 | -0.002684797 | 0.37131 | 0.1163002 | -0.002433775 | 0.584018 | 0.1172901 | -0.002326248
[5 empty] | 0.06600763 | 0.1185649 | -0.002622059 |  | 0.1584811 | 0.1171282 | -0.002684797 | 0.3713202 | 0.117086 | -0.002433775 | 0.5840336 | 0.1180826 | -0.002326248
[5 empty] | 0.06599955 | 0.1193607 | -0.002622059 |  | 0.1585325 | 0.1179143 | -0.002684797 | 0.3715711 | 0.1178718 | -0.002433775 | 0.5840336 | 0.1188751 | -0.002326248
[5 empty] | 0.06600035 | 0.1201564 | -0.00241262 |  | 0.1587013 | 0.1187004 | -0.002550518 | 0.3714882 | 0.1186577 | -0.002298859 | 0.5840217 | 0.1196676 | -0.002191571
[5 empty] | 0.06601003 | 0.1209522 | -0.002412861 |  | 0.1587994 | 0.1194865 | -0.002550518 | 0.3716446 | 0.1194435 | -0.002298859 | 0.584071 | 0.1204601 | -0.002191571
[5 empty] | 0.06599249 | 0.1217479 | -0.002412861 |  | 0.1588473 | 0.1202726 | -0.002550518 | 0.3716301 | 0.1202293 | -0.002298859 | 0.5838481 | 0.1212526 | -0.002191571
[5 empty] | 0.06599284 | 0.1225436 | -0.002413102 |  | 0.1589074 | 0.1210587 | -0.002550518 | 0.3715774 | 0.1210151 | -0.002203121 | 0.5838538 | 0.1220451 | -0.002191571
[5 empty] | 0.06600214 | 0.1233394 | -0.002249481 |  | 0.1590211 | 0.1218448 | -0.002420391 | 0.3717135 | 0.1218009 | -0.002203121 | 0.5837547 | 0.1228376 | -0.002073176
[5 empty] | 0.06601113 | 0.1241351 | -0.002249481 |  | 0.1590837 | 0.1226309 | -0.002420391 | 0.3716117 | 0.1225867 | -0.002203121 | 0.5836347 | 0.1236301 | -0.002073176
[5 empty] | 0.06600772 | 0.1249308 | -0.002249481 |  | 0.1591157 | 0.123417 | -0.002420391 | 0.371481 | 0.1233725 | -0.002203121 | 0.5836606 | 0.1244226 | -0.002073176
[5 empty] | 0.06600784 | 0.1257266 | -0.002249256 |  | 0.1592006 | 0.1242031 | -0.002296919 | 0.3713217 | 0.1241583 | -0.002203121 | 0.5832494 | 0.1252151 | -0.002073176
[5 empty] | 0.06596652 | 0.1265223 | -0.002109893 |  | 0.1592334 | 0.1249892 | -0.002296919 | 0.3712384 | 0.1249442 | -0.002114229 | 0.5831515 | 0.1260076 | -0.001959336
[5 empty] | 0.06595606 | 0.1273181 | -0.002110104 |  | 0.1592346 | 0.1257752 | -0.002296919 | 0.371023 | 0.12573 | -0.002114229 | 0.5831171 | 0.1268001 | -0.001959336
[5 empty] | 0.06594954 | 0.1281138 | -0.002109893 |  | 0.1592266 | 0.1265613 | -0.002296919 | 0.3708322 | 0.1265158 | -0.002114229 | 0.58273 | 0.1275926 | -0.001959336
[5 empty] | 0.06589299 | 0.1289095 | -0.001975339 |  | 0.1592673 | 0.1273474 | -0.002296919 | 0.3706142 | 0.1273016 | -0.002114229 | 0.5826569 | 0.1283851 | -0.001959336
[5 empty] | 0.06587671 | 0.1297053 | -0.001975734 |  | 0.1592576 | 0.1281335 | -0.002180154 | 0.3705256 | 0.1280874 | -0.002028842 | 0.5823152 | 0.1291776 | -0.00185177
[5 empty] | 0.06583774 | 0.130501 | -0.001975339 |  | 0.1592383 | 0.1289196 | -0.002180154 | 0.3700983 | 0.1288732 | -0.002028842 | 0.5818718 | 0.1299701 | -0.00185177
[5 empty] | 0.06579423 | 0.1312967 | -0.001975537 |  | 0.1591884 | 0.1297057 | -0.002180154 | 0.3699569 | 0.129659 | -0.002028842 | 0.5818261 | 0.1307626 | -0.00185177
[5 empty] | 0.06573734 | 0.1320925 | -0.001975537 |  | 0.1591081 | 0.1304918 | -0.002180154 | 0.3696338 | 0.1304448 | -0.001946458 | 0.5812636 | 0.1315551 | -0.00185177
[5 empty] | 0.06570318 | 0.1328882 | -0.001847188 |  | 0.1590604 | 0.1312779 | -0.002060119 | 0.3692853 | 0.1312307 | -0.001946458 | 0.5810991 | 0.1323476 | -0.001750326
[5 empty] | 0.06561995 | 0.133684 | -0.001847188 |  | 0.1590662 | 0.132064 | -0.002060119 | 0.3689118 | 0.1320165 | -0.001946458 | 0.5808342 | 0.1331401 | -0.001750326
[5 empty] | 0.06555972 | 0.1344797 | -0.001847004 |  | 0.1590001 | 0.1328501 | -0.002060119 | 0.368358 | 0.1328023 | -0.001946458 | 0.5804692 | 0.1339326 | -0.001750326
[5 empty] | 0.06550462 | 0.1352754 | -0.001847188 |  | 0.1589041 | 0.1336362 | -0.001936458 | 0.3679875 | 0.1335881 | -0.001946458 | 0.5798385 | 0.1347251 | -0.001750326
[5 empty] | 0.06543684 | 0.1360712 | -0.001723863 |  | 0.1588411 | 0.1344223 | -0.001936458 | 0.3676446 | 0.1343739 | -0.001868674 | 0.5794406 | 0.1355176 | -0.001657283
[5 empty] | 0.06538343 | 0.1368669 | -0.00172438 |  | 0.1587485 | 0.1352084 | -0.001936458 | 0.3670194 | 0.1351597 | -0.001868674 | 0.5791096 | 0.1363101 | -0.001657283
[5 empty] | 0.06530864 | 0.1376626 | -0.001724208 |  | 0.1586264 | 0.1359945 | -0.001936458 | 0.3666296 | 0.1359455 | -0.001868674 | 0.5786799 | 0.1371026 | -0.001657283
[5 empty] | 0.06521268 | 0.1384584 | -0.001724208 |  | 0.1584958 | 0.1367806 | -0.001936458 | 0.3660618 | 0.1367313 | -0.001868674 | 0.5784004 | 0.1378951 | -0.001657283
[5 empty] | 0.06512254 | 0.1392541 | -0.00160742 |  | 0.1583777 | 0.1375667 | -0.001808851 | 0.3654716 | 0.1375172 | -0.001796093 | 0.5778573 | 0.1386876 | -0.00157375
[5 empty] | 0.0650562 | 0.1400499 | -0.001607902 |  | 0.158293 | 0.1383528 | -0.001808851 | 0.3650139 | 0.138303 | -0.001796093 | 0.5773823 | 0.1394801 | -0.00157375
[5 empty] | 0.06497802 | 0.1408456 | -0.001607742 |  | 0.1581169 | 0.1391389 | -0.001808851 | 0.3644827 | 0.1390888 | -0.001796093 | 0.5768928 | 0.1402726 | -0.00157375
[5 empty] | 0.06486144 | 0.1416413 | -0.001607742 |  | 0.1580161 | 0.139925 | -0.001808851 | 0.3638272 | 0.1398746 | -0.001796093 | 0.5762238 | 0.1410651 | -0.00157375
[5 empty] | 0.06477793 | 0.1424371 | -0.001498987 |  | 0.1578034 | 0.1407111 | -0.001678303 | 0.3630994 | 0.1406604 | -0.001730754 | 0.5758715 | 0.1418576 | -0.001500099
[5 empty] | 0.06470084 | 0.1432328 | -0.001498837 |  | 0.1576661 | 0.1414972 | -0.001678303 | 0.3625048 | 0.1414462 | -0.001730754 | 0.5753404 | 0.1426501 | -0.001500099
[5 empty] | 0.06457696 | 0.1440285 | -0.001499287 |  | 0.1575004 | 0.1422832 | -0.001678303 | 0.3618386 | 0.142232 | -0.001730754 | 0.5747961 | 0.1434426 | -0.001500099
[5 empty] | 0.06447759 | 0.1448243 | -0.001498837 |  | 0.1573479 | 0.1430693 | -0.001544224 | 0.3612545 | 0.1430178 | -0.001730754 | 0.574074 | 0.1442351 | -0.001500099
[5 empty] | 0.06440275 | 0.14562 | -0.001398037 |  | 0.1571673 | 0.1438554 | -0.001544224 | 0.3605484 | 0.1438037 | -0.001672039 | 0.5736689 | 0.1450276 | -0.001438279
[5 empty] | 0.06429054 | 0.1464158 | -0.001398037 |  | 0.1570001 | 0.1446415 | -0.001544224 | 0.3598231 | 0.1445895 | -0.001672039 | 0.5729221 | 0.1458201 | -0.001438279
[5 empty] | 0.06416773 | 0.1472115 | -0.001397757 |  | 0.1567843 | 0.1454276 | -0.001544224 | 0.3590278 | 0.1453753 | -0.001672039 | 0.5725748 | 0.1466126 | -0.001438279
[5 empty] | 0.06407867 | 0.1480072 | -0.001398037 |  | 0.1565822 | 0.1462137 | -0.001544224 | 0.3581633 | 0.1461611 | -0.001622289 | 0.5718867 | 0.1474051 | -0.001438279
[5 empty] | 0.06397042 | 0.148803 | -0.001306055 |  | 0.1563939 | 0.1469998 | -0.001407837 | 0.3575346 | 0.1469469 | -0.001622289 | 0.5712695 | 0.1481976 | -0.001388589
[5 empty] | 0.06386962 | 0.1495987 | -0.001305663 |  | 0.1561369 | 0.1477859 | -0.001407837 | 0.3565835 | 0.1477327 | -0.001622289 | 0.5706413 | 0.1489901 | -0.001388589
[5 empty] | 0.06375879 | 0.1503945 | -0.001305794 |  | 0.1559145 | 0.148572 | -0.001407837 | 0.3559189 | 0.1485185 | -0.001622289 | 0.5700842 | 0.1497826 | -0.001388589
[5 empty] | 0.06364688 | 0.1511902 | -0.001305925 |  | 0.155665 | 0.1493581 | -0.001407837 | 0.3550346 | 0.1493043 | -0.001622289 | 0.5693528 | 0.1505751 | -0.001388589
[5 empty] | 0.06353402 | 0.1519859 | -0.001223608 |  | 0.1554913 | 0.1501442 | -0.001268518 | 0.3540833 | 0.1500902 | -0.001582104 | 0.5685295 | 0.1513676 | -0.001353326
[5 empty] | 0.06341159 | 0.1527817 | -0.001223608 |  | 0.1552291 | 0.1509303 | -0.001268518 | 0.3532165 | 0.150876 | -0.001582104 | 0.5679421 | 0.1521601 | -0.001353326
[5 empty] | 0.06327977 | 0.1535774 | -0.001223485 |  | 0.1550017 | 0.1517164 | -0.001268518 | 0.3524341 | 0.1516618 | -0.001582104 | 0.5671815 | 0.1529526 | -0.001353326
[5 empty] | 0.06318243 | 0.1543731 | -0.001223363 |  | 0.1547069 | 0.1525025 | -0.001127439 | 0.351435 | 0.1524476 | -0.001582104 | 0.5666569 | 0.1537451 | -0.001353326
[5 empty] | 0.06304974 | 0.1551689 | -0.001151178 |  | 0.1544471 | 0.1532886 | -0.001127439 | 0.3506211 | 0.1532334 | -0.00155197 | 0.5660416 | 0.1545376 | -0.001333217
[5 empty] | 0.06294299 | 0.1559646 | -0.001151178 |  | 0.1541815 | 0.1540747 | -0.001127439 | 0.349642 | 0.1540192 | -0.00155197 | 0.565173 | 0.1553301 | -0.001333217
[5 empty] | 0.06284481 | 0.1567604 | -0.001151178 |  | 0.1539306 | 0.1548608 | -0.001127439 | 0.3486483 | 0.154805 | -0.00155197 | 0.5646222 | 0.1561226 | -0.001333217
[5 empty] | 0.06271183 | 0.1575561 | -0.001104526 |  | 0.1536334 | 0.1556469 | -0.001020211 | 0.3477401 | 0.1555908 | -0.001537179 | 0.5637376 | 0.1569151 | -0.001328232
[5 empty] | 0.06258774 | 0.1583518 | -0.001104194 |  | 0.1533714 | 0.156433 | -0.001020211 | 0.346768 | 0.1563766 | -0.001537179 | 0.5630084 | 0.1577076 | -0.001328232