## 1
Общество с ограниченной ответственностью "Инженерная геология" (ООО "ИнжГео") | [10 empty] | Общество с ограниченной ответственностью "Инженерная геология" (ООО "ИнжГео")
Юр. адрес: 117279, г. Москва, ул. Миклухо-Маклая, 36 а, этаж 5, пом. XXIII к. 76-84 | [10 empty] | Юр. адрес: 117279, г. Москва, ул. Миклухо-Маклая, 36 а, этаж 5, пом. XXIII к. 76-84 | [8 empty] | нагр |  |  | X0 | Y0 | R |  | нагр |  |  |  | X0 | Y0 | R | нагр |  |  |  | X0 | Y0 | R |  | нагр |  |  |  | X0 | Y0 | R
Телефон/факс +7 (495) 132-30-00, Адрес электронной почты inbox@inj-geo.ru | [10 empty] | Телефон/факс +7 (495) 132-30-00, Адрес электронной почты inbox@inj-geo.ru | [12 empty] | 0 | [7 empty] | 0 | [6 empty] | 0 | [7 empty] | 0
[20 empty] | девиатор | [6 empty] | девиатор | [6 empty] | девиатор | [7 empty] | девиатор
Испытательная лаборатория ООО «ИнжГео» | [10 empty] | Испытательная лаборатория ООО «ИнжГео» | [8 empty] | x0 | Угол | X | Y |  |  |  | x0 |  | Угол | X | Y |  |  | x0 |  | Угол | X | Y |  |  |  | x0 |  | Угол | X | Y
Адрес места осуществления деятельности лаборатории: г. Москва, просп. Вернадского, д. 51, стр. 1 | [10 empty] | Адрес места осуществления деятельности лаборатории: г. Москва, просп. Вернадского, д. 51, стр. 1 | [9 empty] | 0 | [7 empty] | 0 | [6 empty] | 0 | [7 empty] | 0
Телефон +7(910)4557682, E-mail: slg85@mail.ru | [10 empty] | Телефон +7(910)4557682, E-mail: slg85@mail.ru | [9 empty] | 5 | [7 empty] | 5 | [6 empty] | 5 | [7 empty] | 5
[21 empty] | 10 | [7 empty] | 10 | [6 empty] | 10 | [7 empty] | 10
Протокол испытаний № 13-63/34 от 02-12-2022 | [20 empty] | 15 | [7 empty] | 15 | [6 empty] | 15 | [7 empty] | 15
Наименование и адрес заказчика: ООО Регионстрой | [20 empty] | 20 | [7 empty] | 20 | [6 empty] | 20 | [7 empty] | 20
Наименование объекта: Переход трубопровода через р. Енисей | [20 empty] | 25 | [7 empty] | 25 | [6 empty] | 25 | [7 empty] | 25
Наименование используемого метода/методики: ГОСТ 12248.4-2020 | [20 empty] | 30 | [7 empty] | 30 | [6 empty] | 30 | [7 empty] | 30
Условия проведения испытания: температура окружающей среды (18 - 25)0С, влажность воздуха (40 - 75)% | [20 empty] | 35 | [7 empty] | 35 | [6 empty] | 35 | [7 empty] | 35
Дата получение объекта подлежащего испытаниям: 05-11-2022 | [20 empty] | 40 | [7 empty] | 40 | [6 empty] | 40 | [7 empty] | 40
Дата испытания: 25.10.2022-19.11.2034 | [20 empty] | 45 | [7 empty] | 45 | [6 empty] | 45 | [7 empty] | 45
Испытание грунтов методом трехосного сжатия | [10 empty] | Испытание грунтов методом трехосного сжатия | [9 empty] | 50 | [7 empty] | 50 | [6 empty] | 50 | [7 empty] | 50
Лабораторный номер: |  | 1069 | [5 empty] | We, % = | 0.55399932 |  | Лабораторный номер: | [6 empty] | We, % = |  |  | 55 | [7 empty] | 55 | [6 empty] | 55 | [7 empty] | 55
Номер скважины: |  | BH-003 | [5 empty] | ρ, г/см3 = | 1.9 |  | Номер скважины: | [6 empty] | ρ, г/см3 = |  |  | 60 | [7 empty] | 60 | [6 empty] | 60 | [7 empty] | 60
Глубина отбора, м: |  | 2.1 | [5 empty] | ρs, г/см3 = | 2.72 |  | Глубина отбора, м: | [6 empty] | ρs, г/см3 = |  |  | 65 | [7 empty] | 65 | [6 empty] | 65 | [7 empty] | 65
Наименование грунта: |  | Суглинок, после оттаивания текучий, тяжелый песчанистый | [5 empty] | e, д.е. = | 1.1 |  | Наименование грунта: | [6 empty] | e, д.е. = |  |  | 70 | [7 empty] | 70 | [6 empty] | 70 | [7 empty] | 70
Схема проведения опыта: |  | КД | [5 empty] | IL, д.е. = | 2.864 |  | Схема проведения опыта: | [6 empty] | IL, д.е. = |  |  | 75 | [7 empty] | 75 | [6 empty] | 75 | [7 empty] | 75
Результаты испытаний | [10 empty] | Результаты испытаний | [9 empty] | 80 | [7 empty] | 80 | [6 empty] | 80 | [7 empty] | 80
[21 empty] | 85 | [7 empty] | 85 | [6 empty] | 85 | [7 empty] | 85
[21 empty] | 90 | [7 empty] | 90 | [6 empty] | 90 | [7 empty] | 90
[21 empty] | 95 | [7 empty] | 95 | [6 empty] | 95 | [7 empty] | 95
[21 empty] | 100 | [7 empty] | 100 | [6 empty] | 100 | [7 empty] | 100
[21 empty] | 105 | [7 empty] | 105 | [6 empty] | 105 | [7 empty] | 105
[21 empty] | 110 | [7 empty] | 110 | [6 empty] | 110 | [7 empty] | 110
[21 empty] | 115 | [7 empty] | 115 | [6 empty] | 115 | [7 empty] | 115
[21 empty] | 120 | [7 empty] | 120 | [6 empty] | 120 | [7 empty] | 120
[21 empty] | 125 | [7 empty] | 125 | [6 empty] | 125 | [7 empty] | 125
[21 empty] | 130 | [7 empty] | 130 | [6 empty] | 130 | [7 empty] | 130
[21 empty] | 135 | [7 empty] | 135 | [6 empty] | 135 | [7 empty] | 135
[21 empty] | 140 | [7 empty] | 140 | [6 empty] | 140 | [7 empty] | 140
[21 empty] | 145 | [7 empty] | 145 | [6 empty] | 145 | [7 empty] | 145
[21 empty] | 150 | [7 empty] | 150 | [6 empty] | 150 | [7 empty] | 150
[21 empty] | 155 | [7 empty] | 155 | [6 empty] | 155 | [7 empty] | 155
[21 empty] | 160 | [7 empty] | 160 | [6 empty] | 160 | [7 empty] | 160
[21 empty] | 165 | [7 empty] | 165 | [6 empty] | 165 | [7 empty] | 165
[21 empty] | 170 | [7 empty] | 170 | [6 empty] | 170 | [7 empty] | 170
[21 empty] | 175 | [7 empty] | 175 | [6 empty] | 175 | [7 empty] | 175
[21 empty] | 180 | [7 empty] | 180 | [6 empty] | 180 | [7 empty] | 180
[13 empty] | Давление в камере, Мпа σ3 | Вертикальная нагрузка, Мпа σ1 | Поровое давление, Мпа u
[13 empty] | 0.05 | 0.2168508 |  |  |  |  | 1 | [6 empty] | σ3,кПа | σ1,кПа | u, кПа |  |  |  | 4
[13 empty] | 0.15 | 0.5423097 | [26 empty] | δ3, Мпа | δ1-δ3, МПа | δ1, МПа | δ1, КПа
[13 empty] | 0.25 | 0.8677685 | [20 empty] | С, МПа:
φ, град:
E, Мпа
[26 empty] | x | 0
[26 empty] | y |  |  |  | С, кПа | φ,°
Эффективные значения угла внутреннего трения и удельного сцепления ϕ', С'
[13 empty] | ϕ', град. = | 32
[13 empty] | С', МПа = | 0.015
|  | K0, д.е. | 0.4700807 | Эффективное напряжение, Мпа: |  |  |  |  | 0.02350404
|  | Модуль деформации E0, МПа: |  | Точки нахождения модуля Е0, Мпа (полное напряжение): |  |  |  |  | 0.02350404 | 0.03760646
|  | Модуль деформации E50, МПа: |  | qmax Давление при разрушении образца, Мпа (девиатор): |  |  |  |  | 0.06446822
|  | Коэф. Поперечной деформации, ϑ: |  | 0,5 qmax, Мпа (девиатор): |  |  |  |  | 0.03223411
| Начальник исп. лаборатории: | [6 empty] | Семиколенова Л.Г. |  |  |  |  | Начальник исп. лаборатории: |  |  |  |  | Семиколенова Л.Г.
Лист 1 , всего листов 2 | [11 empty] | Лист 2 , всего листов 2
Частичное воспроизведение протокола испытаний без письменного разрешения ООО «ИнжГео» ЗАПРЕЩАЕТСЯ | [11 empty] | Частичное воспроизведение протокола испытаний без письменного разрешения ООО «ИнжГео» ЗАПРЕЩАЕТСЯ
E0 |  |  | E50 |  | Деформация |  |  |  | Первая прочность |  |  | Вторая прочность |  |  | Третья прочность
devE0 | epsE0 |  | dev50 | epsE50 | dev | eps | ev |  | dev1 | eps1 | ev1 | dev1 | eps1 | ev2 | dev1 | eps1 | ev3
0.01410242 | 0.0003355012 |  | 0.03223411 | 0.001006504 | 0.01410242 | 0.0003355012 | 0 |  | 0 | 0 | 0 | 0 | 0 | 0 | 0 | 0 | 0
[5 empty] | 0.03223411 | 0.001006504 | 0 |  | 0.03 | 0.0007137098 | 0 | 0.09 | 0.0006997155 | 0 | 0.15 | 0.0007842965 | 0
Секущая модуля Е0 |  |  | Линия Q max |  | 0.03334162 | 0.001568937 | 0 |  | 0.06208194 | 0.001610752 | 0 | 0.1961548 | 0.0020016 | 0 | 0.2675977 | 0.001580428 | 0
| 0 |  |  | 0 | 0.03479237 | 0.002353406 | -0.002739808 |  | 0.08342542 | 0.002604943 | -0.001658622 | 0.2020204 | 0.002454975 | -0.00268098 | 0.3088843 | 0.002119747 | -0.001217445
[5 empty] | 0.03610812 | 0.003137874 | -0.00273926 |  | 0.08662622 | 0.003221505 | -0.001658622 | 0.2119261 | 0.0032733 | -0.00268098 | 0.3291791 | 0.003160857 | -0.001217445
[5 empty] | 0.03731194 | 0.003922343 | -0.002740082 |  | 0.09053863 | 0.004026881 | -0.001658622 | 0.2211457 | 0.004091625 | -0.00268098 | 0.3430812 | 0.003951071 | -0.001217445
|  |  | Линия 0,5 Q max |  | 0.03842219 | 0.004706811 | -0.002740082 |  | 0.09415985 | 0.004832257 | -0.001658622 | 0.2295381 | 0.004909949 | -0.00268098 | 0.3560027 | 0.004741285 | -0.001217445
|  |  |  | 0 | 0.03942031 | 0.00549128 | -0.002606164 |  | 0.0975188 | 0.005637634 | -0.001667648 | 0.2371776 | 0.005728274 | -0.003154499 | 0.3678827 | 0.0055315 | -0.001463236
[5 empty] | 0.04033083 | 0.006275749 | -0.002606164 |  | 0.1006155 | 0.00644301 | -0.001667648 | 0.2441424 | 0.006546599 | -0.003154499 | 0.3789646 | 0.006321714 | -0.001463236
[5 empty] | 0.04115999 | 0.007060217 | -0.002606686 |  | 0.1034181 | 0.007248386 | -0.001667648 | 0.2505936 | 0.007364924 | -0.003154499 | 0.388929 | 0.007111928 | -0.001463236
[5 empty] | 0.04188782 | 0.007844686 | -0.002606946 |  | 0.1060006 | 0.008053762 | -0.001667648 | 0.2562931 | 0.008183249 | -0.003154499 | 0.3978866 | 0.007902142 | -0.001463236
[5 empty] | 0.0425659 | 0.008629154 | -0.002401803 |  | 0.1084098 | 0.008859139 | -0.001672272 | 0.2615631 | 0.009001574 | -0.003503845 | 0.4061497 | 0.008692357 | -0.001913559
Коэфф. Точки |  |  |  |  | 0.04314763 | 0.009413623 | -0.002401082 |  | 0.1105495 | 0.009664515 | -0.001672272 | 0.2663657 | 0.009819899 | -0.003503845 | 0.413778 | 0.009482571 | -0.001913559
[5 empty] | 0.04368533 | 0.01019809 | -0.002401082 |  | 0.1125452 | 0.01046989 | -0.001672272 | 0.2704905 | 0.01063822 | -0.003503845 | 0.4203613 | 0.01027279 | -0.001913559
[5 empty] | 0.0441719 | 0.01098256 | -0.002401563 |  | 0.1143305 | 0.01127527 | -0.001672272 | 0.2743966 | 0.01145655 | -0.003746536 | 0.426486 | 0.011063 | -0.001913559
[5 empty] | 0.04457254 | 0.01176703 | -0.00216081 |  | 0.115985 | 0.01208064 | -0.001674589 | 0.2778738 | 0.01227487 | -0.003746536 | 0.4320078 | 0.01185321 | -0.002462614
[5 empty] | 0.0449611 | 0.0125515 | -0.00216081 |  | 0.1174568 | 0.01288602 | -0.001674589 | 0.2808323 | 0.0130932 | -0.003746536 | 0.4369816 | 0.01264343 | -0.002462614
[5 empty] | 0.04528905 | 0.01333597 | -0.002160377 |  | 0.1188437 | 0.0136914 | -0.001674589 | 0.2837433 | 0.01391152 | -0.003746536 | 0.4416005 | 0.01343364 | -0.002462614
[5 empty] | 0.0455966 | 0.01412043 | -0.002160377 |  | 0.1200929 | 0.01449677 | -0.001674589 | 0.2862598 | 0.01472985 | -0.003746536 | 0.4456435 | 0.01422386 | -0.002462614
[5 empty] | 0.04586908 | 0.0149049 | -0.001923391 |  | 0.1211668 | 0.01530215 | -0.001676363 | 0.288464 | 0.01554817 | -0.003899938 | 0.449303 | 0.01501407 | -0.003001427
[5 empty] | 0.04612629 | 0.01568937 | -0.001923583 |  | 0.1222162 | 0.01610752 | -0.001676363 | 0.2905278 | 0.0163665 | -0.003899938 | 0.452704 | 0.01580428 | -0.003001427
[5 empty] | 0.04633935 | 0.01647384 | -0.001923583 |  | 0.1232043 | 0.0169129 | -0.001676363 | 0.2924926 | 0.01718482 | -0.003899938 | 0.45562 | 0.0165945 | -0.003001427
[5 empty] | 0.04658402 | 0.01725831 | -0.001923391 |  | 0.1240588 | 0.01771828 | -0.001676363 | 0.2943555 | 0.01800315 | -0.003899938 | 0.4585992 | 0.01738471 | -0.003001427
[5 empty] | 0.04678935 | 0.01804278 | -0.001728672 |  | 0.1249325 | 0.01852365 | -0.001678687 | 0.296157 | 0.01882147 | -0.003981043 | 0.4610596 | 0.01817493 | -0.003425944
[5 empty] | 0.04701031 | 0.01882725 | -0.001728327 |  | 0.1256825 | 0.01932903 | -0.001678687 | 0.2979382 | 0.0196398 | -0.003981043 | 0.4636233 | 0.01896514 | -0.003425944
[5 empty] | 0.04725302 | 0.01961171 | -0.001728327 |  | 0.1265159 | 0.02013441 | -0.001678687 | 0.2998746 | 0.02045812 | -0.003981043 | 0.4661325 | 0.01975536 | -0.003425944
[5 empty] | 0.04748099 | 0.02039618 | -0.001728672 |  | 0.1272711 | 0.02093978 | -0.001678687 | 0.3017378 | 0.02127645 | -0.003981043 | 0.4688575 | 0.02054557 | -0.003425944
[5 empty] | 0.0477355 | 0.02118065 | -0.001612732 |  | 0.1280325 | 0.02174516 | -0.00168349 | 0.3035669 | 0.02209477 | -0.004005603 | 0.4712787 | 0.02133578 | -0.00362815
[5 empty] | 0.0480226 | 0.02196512 | -0.001612248 |  | 0.12885 | 0.02255053 | -0.00168349 | 0.3056742 | 0.0229131 | -0.004005603 | 0.4740983 | 0.022126 | -0.00362815
[5 empty] | 0.04834832 | 0.02274959 | -0.001612409 |  | 0.1296484 | 0.02335591 | -0.00168349 | 0.3079886 | 0.02373142 | -0.004005603 | 0.4768488 | 0.02291621 | -0.00362815
[5 empty] | 0.0487043 | 0.02353406 | -0.001612248 |  | 0.1305313 | 0.02416129 | -0.00168349 | 0.3100687 | 0.02454975 | -0.004005603 | 0.4797167 | 0.02370643 | -0.00362815
[5 empty] | 0.04907106 | 0.02431853 | -0.00159804 |  | 0.1314633 | 0.02496666 | -0.001695079 | 0.3121806 | 0.02536807 | -0.003964592 | 0.4822063 | 0.02449664 | -0.003605119
[5 empty] | 0.04944813 | 0.02510299 | -0.00159804 |  | 0.1323553 | 0.02577204 | -0.001695079 | 0.3142342 | 0.0261864 | -0.003964592 | 0.4850517 | 0.02528686 | -0.003605119
[5 empty] | 0.04982087 | 0.02588746 | -0.0015982 |  | 0.1331707 | 0.02657742 | -0.001695079 | 0.3163245 | 0.02700472 | -0.003964592 | 0.4875227 | 0.02607707 | -0.003605119
[5 empty] | 0.0501817 | 0.02667193 | -0.00159836 |  | 0.1340013 | 0.02738279 | -0.001695079 | 0.3182668 | 0.02782305 | -0.003964592 | 0.4899889 | 0.02686728 | -0.003504611
[5 empty] | 0.05052292 | 0.0274564 | -0.00161222 |  | 0.134848 | 0.02818817 | -0.001729451 | 0.3201086 | 0.02864137 | -0.003842353 | 0.492305 | 0.0276575 | -0.003504611
[5 empty] | 0.05089618 | 0.02824087 | -0.001612703 |  | 0.1356189 | 0.02899354 | -0.001729451 | 0.3220398 | 0.0294597 | -0.003842353 | 0.4947708 | 0.02844771 | -0.003504611
[5 empty] | 0.051242 | 0.02902534 | -0.001612703 |  | 0.1363697 | 0.02979892 | -0.001729451 | 0.3236845 | 0.03027802 | -0.003842353 | 0.4967934 | 0.02923793 | -0.003504611
[5 empty] | 0.05157489 | 0.02980981 | -0.001612381 |  | 0.1371383 | 0.0306043 | -0.001729451 | 0.3254222 | 0.03109635 | -0.003842353 | 0.4989713 | 0.03002814 | -0.003504611
[5 empty] | 0.05191717 | 0.03059427 | -0.001638986 |  | 0.1378692 | 0.03140967 | -0.001786513 | 0.3272083 | 0.03191467 | -0.003663441 | 0.5012338 | 0.03081836 | -0.003347753
[5 empty] | 0.05223854 | 0.03137874 | -0.00163915 |  | 0.1385626 | 0.03221505 | -0.001786513 | 0.3287581 | 0.032733 | -0.003663441 | 0.5031328 | 0.03160857 | -0.003347753
[5 empty] | 0.05255381 | 0.03216321 | -0.001638822 |  | 0.1392377 | 0.03302043 | -0.001786513 | 0.3304555 | 0.03355132 | -0.003663441 | 0.5052727 | 0.03239878 | -0.003347753
[5 empty] | 0.05287806 | 0.03294768 | -0.001638822 |  | 0.139952 | 0.0338258 | -0.001863441 | 0.3320631 | 0.03436965 | -0.003663441 | 0.5070526 | 0.033189 | -0.003150991
[5 empty] | 0.05319592 | 0.03373215 | -0.001676401 |  | 0.1406302 | 0.03463118 | -0.001863441 | 0.3334369 | 0.03518797 | -0.003448802 | 0.5090041 | 0.03397921 | -0.003150991
[5 empty] | 0.05347641 | 0.03451662 | -0.001676401 |  | 0.1412343 | 0.03543655 | -0.001863441 | 0.3349163 | 0.0360063 | -0.003448802 | 0.5108271 | 0.03476943 | -0.003150991
[5 empty] | 0.05378078 | 0.03530109 | -0.001676234 |  | 0.1418795 | 0.03624193 | -0.001863441 | 0.3364554 | 0.03682462 | -0.003448802 | 0.5126761 | 0.03555964 | -0.003150991
[5 empty] | 0.05407816 | 0.03608555 | -0.001676569 |  | 0.1425088 | 0.03704731 | -0.001863441 | 0.337813 | 0.03764295 | -0.003223766 | 0.5142486 | 0.03634985 | -0.003150991
[5 empty] | 0.05436834 | 0.03687002 | -0.001722345 |  | 0.1430841 | 0.03785268 | -0.001958181 | 0.3391849 | 0.03846127 | -0.003223766 | 0.5160816 | 0.03714007 | -0.002927931
[5 empty] | 0.05462767 | 0.03765449 | -0.001722172 |  | 0.1436638 | 0.03865806 | -0.001958181 | 0.3404752 | 0.0392796 | -0.003223766 | 0.517796 | 0.03793028 | -0.002927931
[5 empty] | 0.05489492 | 0.03843896 | -0.001722345 |  | 0.1442094 | 0.03946344 | -0.001958181 | 0.3418324 | 0.04009792 | -0.003223766 | 0.5192399 | 0.0387205 | -0.002927931
[5 empty] | 0.05517003 | 0.03922343 | -0.001722172 |  | 0.1447992 | 0.04026881 | -0.002067401 | 0.3430619 | 0.04091625 | -0.003223766 | 0.5209541 | 0.03951071 | -0.002927931
[5 empty] | 0.05539772 | 0.0400079 | -0.00177536 |  | 0.1452975 | 0.04107419 | -0.002067401 | 0.3443127 | 0.04173457 | -0.003009231 | 0.5222478 | 0.04030093 | -0.002696849
[5 empty] | 0.05564864 | 0.04079237 | -0.001775715 |  | 0.1458019 | 0.04187956 | -0.002067401 | 0.3456363 | 0.04255289 | -0.003009231 | 0.5238952 | 0.04109114 | -0.002696849
[5 empty] | 0.05589908 | 0.04157683 | -0.001775537 |  | 0.1463327 | 0.04268494 | -0.002067401 | 0.346737 | 0.04337122 | -0.003009231 | 0.5252033 | 0.04188135 | -0.002696849
[5 empty] | 0.056125 | 0.0423613 | -0.001775715 |  | 0.1468119 | 0.04349032 | -0.002067401 | 0.3479636 | 0.04418954 | -0.003009231 | 0.526639 | 0.04267157 | -0.002696849
[5 empty] | 0.05631809 | 0.04314577 | -0.001834032 |  | 0.1472989 | 0.04429569 | -0.002188084 | 0.349169 | 0.04500787 | -0.002830898 | 0.5282835 | 0.04346178 | -0.002471589
[5 empty] | 0.05653398 | 0.04393024 | -0.001834215 |  | 0.1478141 | 0.04510107 | -0.002188084 | 0.3503548 | 0.04582619 | -0.002830898 | 0.5296729 | 0.044252 | -0.002471589
[5 empty] | 0.05674062 | 0.04471471 | -0.001833848 |  | 0.1482987 | 0.04590645 | -0.002188084 | 0.351372 | 0.04664452 | -0.002830898 | 0.5310427 | 0.04504221 | -0.002471589
[5 empty] | 0.05692976 | 0.04549918 | -0.001834215 |  | 0.1487529 | 0.04671182 | -0.002317393 | 0.3524727 | 0.04746284 | -0.002830898 | 0.5322391 | 0.04583243 | -0.002471589
[5 empty] | 0.05710113 | 0.04628365 | -0.001895668 |  | 0.1491772 | 0.0475172 | -0.002317393 | 0.3536591 | 0.04828117 | -0.002709624 | 0.5335772 | 0.04662264 | -0.002269329
[5 empty] | 0.05728681 | 0.04706811 | -0.001895668 |  | 0.1495718 | 0.04832257 | -0.002317393 | 0.3546305 | 0.04909949 | -0.002709624 | 0.5350605 | 0.04741285 | -0.002269329
[5 empty] | 0.05742197 | 0.04785258 | -0.001895668 |  | 0.1499971 | 0.04912795 | -0.002317393 | 0.355792 | 0.04991782 | -0.002709624 | 0.5361419 | 0.04820307 | -0.002269329
[5 empty] | 0.05758727 | 0.04863705 | -0.001896047 |  | 0.1504738 | 0.04993333 | -0.002317393 | 0.3566902 | 0.05073614 | -0.002709624 | 0.5375307 | 0.04899328 | -0.002269329
[5 empty] | 0.05771272 | 0.04942152 | -0.001967013 |  | 0.1508219 | 0.0507387 | -0.00245273 | 0.3578839 | 0.05155447 | -0.002669653 | 0.5389156 | 0.0497835 | -0.002105175
[5 empty] | 0.057851 | 0.05020599 | -0.001967406 |  | 0.1512828 | 0.05154408 | -0.00245273 | 0.3589195 | 0.05237279 | -0.002669653 | 0.5401411 | 0.05057371 | -0.002105175
[5 empty] | 0.05801044 | 0.05099046 | -0.001967209 |  | 0.1516155 | 0.05234946 | -0.00245273 | 0.3598097 | 0.05319112 | -0.002669653 | 0.5414465 | 0.05136393 | -0.002105175
[5 empty] | 0.05811776 | 0.05177493 | -0.002086728 |  | 0.1520219 | 0.05315483 | -0.00245273 | 0.3609133 | 0.05400944 | -0.002669653 | 0.5427553 | 0.05215414 | -0.002105175
[5 empty] | 0.05826276 | 0.05255939 | -0.002086728 |  | 0.1524421 | 0.05396021 | -0.002594052 | 0.3620251 | 0.05482777 | -0.002671818 | 0.5441495 | 0.05294435 | -0.001995424
[5 empty] | 0.05838017 | 0.05334386 | -0.002087146 |  | 0.1528163 | 0.05476558 | -0.002594052 | 0.3629894 | 0.05564609 | -0.002671818 | 0.545314 | 0.05373457 | -0.001995424
[5 empty] | 0.05850278 | 0.05412833 | -0.002087146 |  | 0.1531454 | 0.05557096 | -0.002594052 | 0.3640608 | 0.05646442 | -0.002671818 | 0.5466485 | 0.05452478 | -0.001995424
[5 empty] | 0.05863891 | 0.0549128 | -0.002086728 |  | 0.1534902 | 0.05637634 | -0.002804366 | 0.365238 | 0.05728274 | -0.002671818 | 0.5482361 | 0.055315 | -0.001995424
[5 empty] | 0.05873936 | 0.05569727 | -0.002251895 |  | 0.1538916 | 0.05718171 | -0.002804366 | 0.3663652 | 0.05810107 | -0.002676729 | 0.549441 | 0.05610521 | -0.001952787
[5 empty] | 0.05885348 | 0.05648174 | -0.002251895 |  | 0.1542678 | 0.05798709 | -0.002804366 | 0.3673885 | 0.05891939 | -0.002676729 | 0.5508923 | 0.05689542 | -0.001952787
[5 empty] | 0.05895669 | 0.05726621 | -0.00225167 |  | 0.1545779 | 0.05879247 | -0.002804366 | 0.368513 | 0.05973772 | -0.002676729 | 0.5520979 | 0.05768564 | -0.001952787
[5 empty] | 0.05907379 | 0.05805067 | -0.00225167 |  | 0.1549238 | 0.05959784 | -0.002804366 | 0.3694779 | 0.06055604 | -0.002676729 | 0.5534574 | 0.05847585 | -0.001952787
[5 empty] | 0.05918838 | 0.05883514 | -0.00244841 |  | 0.1553056 | 0.06040322 | -0.003095551 | 0.3704887 | 0.06137437 | -0.002683725 | 0.5550512 | 0.05926607 | -0.001933213
[5 empty] | 0.05929228 | 0.05961961 | -0.002448165 |  | 0.1555794 | 0.06120859 | -0.003095551 | 0.3717004 | 0.06219269 | -0.002683725 | 0.5563958 | 0.06005628 | -0.001933213
[5 empty] | 0.05938552 | 0.06040408 | -0.002447675 |  | 0.15593 | 0.06201397 | -0.003095551 | 0.3726946 | 0.06301102 | -0.002683725 | 0.5577312 | 0.0608465 | -0.001933213
[5 empty] | 0.05949305 | 0.06118855 | -0.002448165 |  | 0.1562544 | 0.06281935 | -0.003095551 | 0.3737825 | 0.06382934 | -0.002683725 | 0.5589758 | 0.06163671 | -0.001933213
[5 empty] | 0.05957346 | 0.06197302 | -0.00266197 |  | 0.1565524 | 0.06362472 | -0.003435424 | 0.3747006 | 0.06464767 | -0.002691066 | 0.5602902 | 0.06242692 | -0.001916408
[5 empty] | 0.05968497 | 0.06275749 | -0.002662768 |  | 0.1569272 | 0.0644301 | -0.003435424 | 0.3757091 | 0.06546599 | -0.002691066 | 0.5615116 | 0.06321714 | -0.001916408
[5 empty] | 0.05978613 | 0.06354195 | -0.002662236 |  | 0.1571927 | 0.06523548 | -0.003435424 | 0.3767016 | 0.06628432 | -0.002691066 | 0.5629637 | 0.06400735 | -0.001916408
[5 empty] | 0.05987699 | 0.06432642 | -0.002662768 |  | 0.1575348 | 0.06604085 | -0.003435424 | 0.3777292 | 0.06710264 | -0.002699966 | 0.5640769 | 0.06479757 | -0.001916408
[5 empty] | 0.0599576 | 0.06511089 | -0.002879448 |  | 0.1578085 | 0.06684623 | -0.003792192 | 0.378579 | 0.06792097 | -0.002699966 | 0.5653381 | 0.06558778 | -0.001901078
[5 empty] | 0.06002801 | 0.06589536 | -0.002879736 |  | 0.1580549 | 0.0676516 | -0.003792192 | 0.379619 | 0.06873929 | -0.002699966 | 0.5667469 | 0.066378 | -0.001901078
[5 empty] | 0.06012172 | 0.06667983 | -0.00287916 |  | 0.1583988 | 0.06845698 | -0.003792192 | 0.3805836 | 0.06955762 | -0.002699966 | 0.5678943 | 0.06716821 | -0.001901078
[5 empty] | 0.06019704 | 0.0674643 | -0.002879448 |  | 0.1586109 | 0.06926236 | -0.004134212 | 0.3814174 | 0.07037594 | -0.002699966 | 0.5690239 | 0.06795842 | -0.001888806
[5 empty] | 0.0602875 | 0.06824877 | -0.00308696 |  | 0.1588788 | 0.07006773 | -0.004134212 | 0.382278 | 0.07119427 | -0.002708959 | 0.570381 | 0.06874864 | -0.001888806
[5 empty] | 0.06037646 | 0.06903323 | -0.003087268 |  | 0.1591606 | 0.07087311 | -0.004134212 | 0.3831107 | 0.07201259 | -0.002708959 | 0.5715549 | 0.06953885 | -0.001888806
[5 empty] | 0.06044719 | 0.0698177 | -0.003086342 |  | 0.1593934 | 0.07167849 | -0.004134212 | 0.3839136 | 0.07283092 | -0.002708959 | 0.5725439 | 0.07032907 | -0.001888806
[5 empty] | 0.06051655 | 0.07060217 | -0.003086651 |  | 0.1596399 | 0.07248386 | -0.004134212 | 0.3847385 | 0.07364924 | -0.002708959 | 0.5737584 | 0.07111928 | -0.001888806
[5 empty] | 0.06060143 | 0.07138664 | -0.003270872 |  | 0.1599211 | 0.07328924 | -0.004428171 | 0.3854234 | 0.07446757 | -0.002718194 | 0.5749509 | 0.0719095 | -0.00187945
[5 empty] | 0.06068511 | 0.07217111 | -0.003271526 |  | 0.1601737 | 0.07409461 | -0.004428171 | 0.3861268 | 0.07528589 | -0.002718194 | 0.5757902 | 0.07269971 | -0.00187945
[5 empty] | 0.06075081 | 0.07295558 | -0.003270872 |  | 0.1603556 | 0.07489999 | -0.004428171 | 0.3867937 | 0.07610422 | -0.002718194 | 0.577101 | 0.07348992 | -0.00187945
[5 empty] | 0.06084075 | 0.07374005 | -0.003271526 |  | 0.1605718 | 0.07570537 | -0.004428171 | 0.3873686 | 0.07692254 | -0.002718194 | 0.5779734 | 0.07428014 | -0.00187945
[5 empty] | 0.06088753 | 0.07452451 | -0.003419626 |  | 0.1608011 | 0.07651074 | -0.004641797 | 0.3879572 | 0.07774087 | -0.002724836 | 0.5789024 | 0.07507035 | -0.001872505
[5 empty] | 0.0609756 | 0.07530898 | -0.003419626 |  | 0.1609801 | 0.07731612 | -0.004641797 | 0.3886117 | 0.07855919 | -0.002724836 | 0.5799704 | 0.07586057 | -0.001872505
[5 empty] | 0.06103751 | 0.07609345 | -0.003418942 |  | 0.1611509 | 0.0781215 | -0.004641797 | 0.3891153 | 0.07937752 | -0.002724836 | 0.5808446 | 0.07665078 | -0.001872505
[5 empty] | 0.06110712 | 0.07687792 | -0.0034186 |  | 0.1613556 | 0.07892687 | -0.004641797 | 0.3894658 | 0.08019584 | -0.002724836 | 0.5819394 | 0.07744099 | -0.001872505
[5 empty] | 0.06117606 | 0.07766239 | -0.003517713 |  | 0.1615306 | 0.07973225 | -0.004742859 | 0.3898772 | 0.08101417 | -0.002730395 | 0.5826718 | 0.07823121 | -0.001868595
[5 empty] | 0.06126135 | 0.07844686 | -0.003517713 |  | 0.161697 | 0.08053762 | -0.004742859 | 0.3902941 | 0.08183249 | -0.002730395 | 0.5836234 | 0.07902142 | -0.001868595
[5 empty] | 0.0613207 | 0.07923133 | -0.003518064 |  | 0.1618334 | 0.081343 | -0.004742859 | 0.3905527 | 0.08265081 | -0.002730395 | 0.5846271 | 0.07981164 | -0.001868595
[5 empty] | 0.06139657 | 0.08001579 | -0.003517713 |  | 0.1620277 | 0.08214838 | -0.004742859 | 0.3907592 | 0.08346914 | -0.002733117 | 0.585181 | 0.08060185 | -0.001868595
[5 empty] | 0.06143812 | 0.08080026 | -0.003551536 |  | 0.1621551 | 0.08295375 | -0.004723293 | 0.3911284 | 0.08428746 | -0.002733117 | 0.5860511 | 0.08139207 | -0.001869914
[5 empty] | 0.06150485 | 0.08158473 | -0.00355047 |  | 0.1623005 | 0.08375913 | -0.004723293 | 0.3911717 | 0.08510579 | -0.002733117 | 0.5867575 | 0.08218228 | -0.001869914
[5 empty] | 0.0615974 | 0.0823692 | -0.00355047 |  | 0.1624641 | 0.08456451 | -0.004723293 | 0.3913743 | 0.08592411 | -0.002733117 | 0.587802 | 0.08297249 | -0.001869914
[5 empty] | 0.06166497 | 0.08315367 | -0.003551181 |  | 0.1626034 | 0.08536988 | -0.004723293 | 0.3913643 | 0.08674244 | -0.002733117 | 0.5883463 | 0.08376271 | -0.001869914
[5 empty] | 0.06172451 | 0.08393814 | -0.003539362 |  | 0.1627184 | 0.08617526 | -0.004631066 | 0.3914544 | 0.08756076 | -0.002731976 | 0.5892277 | 0.08455292 | -0.001879639
[5 empty] | 0.06178444 | 0.08472261 | -0.003538301 |  | 0.1628731 | 0.08698063 | -0.004631066 | 0.3914884 | 0.08837909 | -0.002731976 | 0.5901104 | 0.08534314 | -0.001879639
[5 empty] | 0.06184472 | 0.08550707 | -0.003539009 |  | 0.1630038 | 0.08778601 | -0.004631066 | 0.3914121 | 0.08919741 | -0.002731976 | 0.5909939 | 0.08613335 | -0.001879639
[5 empty] | 0.06193946 | 0.08629154 | -0.003539009 |  | 0.1631317 | 0.08859139 | -0.004631066 | 0.3914423 | 0.09001574 | -0.002731976 | 0.5915409 | 0.08692357 | -0.001879639
[5 empty] | 0.06200029 | 0.08707601 | -0.003507376 |  | 0.1632356 | 0.08939676 | -0.004479147 | 0.3914165 | 0.09083406 | -0.002722525 | 0.5925922 | 0.08771378 | -0.001898793
[5 empty] | 0.06206128 | 0.08786048 | -0.003506675 |  | 0.1633583 | 0.09020214 | -0.004479147 | 0.3916057 | 0.09165239 | -0.002722525 | 0.5931368 | 0.08850399 | -0.001898793
[5 empty] | 0.06213951 | 0.08864495 | -0.003507025 |  | 0.1635211 | 0.09100751 | -0.004479147 | 0.3916307 | 0.09247071 | -0.002722525 | 0.594101 | 0.08929421 | -0.001898793
[5 empty] | 0.06221781 | 0.08942942 | -0.003507727 |  | 0.1635748 | 0.09181289 | -0.004479147 | 0.3916 | 0.09328904 | -0.002722525 | 0.5949786 | 0.09008442 | -0.001898793
[5 empty] | 0.06226183 | 0.09021389 | -0.003459345 |  | 0.1637115 | 0.09261827 | -0.004279079 | 0.3915679 | 0.09410736 | -0.002706206 | 0.595684 | 0.09087464 | -0.001924686
[5 empty] | 0.06235725 | 0.09099835 | -0.003459345 |  | 0.1638246 | 0.09342364 | -0.004279079 | 0.3915886 | 0.09492569 | -0.002706206 | 0.5963008 | 0.09166485 | -0.001924686
[5 empty] | 0.06242683 | 0.09178282 | -0.003458653 |  | 0.1639569 | 0.09422902 | -0.004279079 | 0.3915537 | 0.09574401 | -0.002706206 | 0.5972518 | 0.09245507 | -0.001924686
[5 empty] | 0.06247045 | 0.09256729 | -0.003458307 |  | 0.1640871 | 0.0950344 | -0.004279079 | 0.3917343 | 0.09656234 | -0.002706206 | 0.5981133 | 0.09324528 | -0.001924686
[5 empty] | 0.06254821 | 0.09335176 | -0.003394494 |  | 0.1641939 | 0.09583977 | -0.00403996 | 0.3917512 | 0.09738066 | -0.002683689 | 0.5987147 | 0.09403549 | -0.001956717
[5 empty] | 0.06263431 | 0.09413623 | -0.003394155 |  | 0.1642558 | 0.09664515 | -0.00403996 | 0.3917129 | 0.09819899 | -0.002683689 | 0.5995644 | 0.09482571 | -0.001956717
[5 empty] | 0.06269423 | 0.0949207 | -0.003394834 |  | 0.1643801 | 0.09745052 | -0.00403996 | 0.3917277 | 0.09901731 | -0.002683689 | 0.6003223 | 0.09561592 | -0.001956717
[5 empty] | 0.06276236 | 0.09570517 | -0.003394494 |  | 0.1644597 | 0.0982559 | -0.00403996 | 0.3916333 | 0.09983564 | -0.002655376 | 0.6009876 | 0.09640614 | -0.00199355
[5 empty] | 0.06283002 | 0.09648963 | -0.003314911 |  | 0.1645375 | 0.09906128 | -0.003777929 | 0.3917006 | 0.100654 | -0.002655376 | 0.6018149 | 0.09719635 | -0.00199355
[5 empty] | 0.06290579 | 0.0972741 | -0.003314579 |  | 0.1646565 | 0.09986665 | -0.003777929 | 0.3917129 | 0.1014723 | -0.002655376 | 0.6023779 | 0.09798657 | -0.00199355
[5 empty] | 0.06294641 | 0.09805857 | -0.003314579 |  | 0.1647311 | 0.100672 | -0.003777929 | 0.3917787 | 0.1022906 | -0.002655376 | 0.6031018 | 0.09877678 | -0.00199355
[5 empty] | 0.06303826 | 0.09884304 | -0.003314579 |  | 0.1648685 | 0.1014774 | -0.003777929 | 0.391844 | 0.1031089 | -0.002655376 | 0.6040719 | 0.09956699 | -0.00199355
[5 empty] | 0.06310347 | 0.09962751 | -0.003224639 |  | 0.1649186 | 0.1022828 | -0.003500607 | 0.3918545 | 0.1039273 | -0.002622728 | 0.60469 | 0.1003572 | -0.002032247
[5 empty] | 0.06315059 | 0.100412 | -0.003224962 |  | 0.1650748 | 0.1030882 | -0.003500607 | 0.3918645 | 0.1047456 | -0.002622728 | 0.6052111 | 0.1011474 | -0.002032247
[5 empty] | 0.06320553 | 0.1011964 | -0.003224639 |  | 0.1651007 | 0.1038935 | -0.003500607 | 0.3917659 | 0.1055639 | -0.002622728 | 0.6059769 | 0.1019376 | -0.002032247
[5 empty] | 0.06329429 | 0.1019809 | -0.003223994 |  | 0.1651899 | 0.1046989 | -0.003221539 | 0.3917211 | 0.1063822 | -0.002622728 | 0.6068159 | 0.1027279 | -0.002032247
[5 empty] | 0.06333873 | 0.1027654 | -0.003125627 |  | 0.1653209 | 0.1055043 | -0.003221539 | 0.3917303 | 0.1072006 | -0.002584833 | 0.6073849 | 0.1035181 | -0.002072451
[5 empty] | 0.06339954 | 0.1035499 | -0.003124689 |  | 0.1654079 | 0.1063097 | -0.003221539 | 0.3917394 | 0.1080189 | -0.002584833 | 0.6081116 | 0.1043083 | -0.002072451
[5 empty] | 0.06347667 | 0.1043343 | -0.003124689 |  | 0.1654939 | 0.107115 | -0.003221539 | 0.3919109 | 0.1088372 | -0.002584833 | 0.6084806 | 0.1050985 | -0.002072451
[5 empty] | 0.06353532 | 0.1051188 | -0.003017088 |  | 0.1655359 | 0.1079204 | -0.003221539 | 0.39192 | 0.1096555 | -0.002584833 | 0.609092 | 0.1058887 | -0.002072451
[5 empty] | 0.06356666 | 0.1059033 | -0.003017692 |  | 0.1656201 | 0.1087258 | -0.002951365 | 0.3917666 | 0.1104739 | -0.002542654 | 0.6099457 | 0.1066789 | -0.002111998
[5 empty] | 0.06364902 | 0.1066877 | -0.00301739 |  | 0.1657036 | 0.1095312 | -0.002951365 | 0.3918301 | 0.1112922 | -0.002542654 | 0.6105254 | 0.1074691 | -0.002111998
[5 empty] | 0.0636778 | 0.1074722 | -0.003016787 |  | 0.1658295 | 0.1103365 | -0.002951365 | 0.3918397 | 0.1121105 | -0.002542654 | 0.6110021 | 0.1082594 | -0.002111998
[5 empty] | 0.06373138 | 0.1082567 | -0.00301739 |  | 0.1659117 | 0.1111419 | -0.002951365 | 0.3919038 | 0.1129288 | -0.002542654 | 0.6115473 | 0.1090496 | -0.002111998
[5 empty] | 0.06380973 | 0.1090411 | -0.002905027 |  | 0.1659502 | 0.1119473 | -0.002703732 | 0.3918058 | 0.1137472 | -0.002498391 | 0.6119021 | 0.1098398 | -0.00214911
[5 empty] | 0.06384297 | 0.1098256 | -0.002905027 |  | 0.166053 | 0.1127527 | -0.002703732 | 0.3918708 | 0.1145655 | -0.002498391 | 0.6124966 | 0.11063 | -0.00214911
[5 empty] | 0.06389215 | 0.1106101 | -0.002904446 |  | 0.1661122 | 0.113558 | -0.002703732 | 0.3918822 | 0.1153838 | -0.002498391 | 0.6131582 | 0.1114202 | -0.00214911
[5 empty] | 0.06394848 | 0.1113945 | -0.002904736 |  | 0.1662143 | 0.1143634 | -0.002703732 | 0.3920027 | 0.1162021 | -0.002498391 | 0.6133682 | 0.1122104 | -0.00214911
[5 empty] | 0.06399442 | 0.112179 | -0.002787047 |  | 0.1662945 | 0.1151688 | -0.002487165 | 0.3919613 | 0.1170205 | -0.002450702 | 0.6138165 | 0.1130006 | -0.002183521
[5 empty] | 0.06402116 | 0.1129635 | -0.002787325 |  | 0.1664179 | 0.1159742 | -0.002487165 | 0.3920291 | 0.1178388 | -0.002450702 | 0.61433 | 0.1137908 | -0.002183521
[5 empty] | 0.06406363 | 0.1137479 | -0.002786768 |  | 0.1664763 | 0.1167796 | -0.002487165 | 0.3919352 | 0.1186571 | -0.002450702 | 0.6148217 | 0.1145811 | -0.002183521
[5 empty] | 0.06413056 | 0.1145324 | -0.002787604 |  | 0.166578 | 0.1175849 | -0.002487165 | 0.3920049 | 0.1194754 | -0.002450702 | 0.615291 | 0.1153713 | -0.002183521
[5 empty] | 0.06416934 | 0.1153169 | -0.002668662 |  | 0.1666148 | 0.1183903 | -0.002315933 | 0.3920214 | 0.1202938 | -0.002401759 | 0.6154776 | 0.1161615 | -0.002211948
[5 empty] | 0.06417986 | 0.1161013 | -0.002668128 |  | 0.1667167 | 0.1191957 | -0.002315933 | 0.3920391 | 0.1211121 | -0.002401759 | 0.6157269 | 0.1169517 | -0.002211948
[5 empty] | 0.06424101 | 0.1168858 | -0.002668928 |  | 0.1667539 | 0.1200011 | -0.002315933 | 0.392058 | 0.1219304 | -0.002401759 | 0.6160384 | 0.1177419 | -0.002211948
[5 empty] | 0.06424746 | 0.1176703 | -0.002668128 |  | 0.1668508 | 0.1208064 | -0.002315933 | 0.3920781 | 0.1227487 | -0.002351501 | 0.6164982 | 0.1185321 | -0.002211948
[5 empty] | 0.06428689 | 0.1184548 | -0.002550993 |  | 0.1669587 | 0.1216118 | -0.00219231 | 0.3920455 | 0.1235671 | -0.002351501 | 0.6165859 | 0.1193223 | -0.002234148
[5 empty] | 0.06431536 | 0.1192392 | -0.002550482 |  | 0.1670173 | 0.1224172 | -0.00219231 | 0.3921768 | 0.1243854 | -0.002351501 | 0.616994 | 0.1201126 | -0.002234148
[5 empty] | 0.06433282 | 0.1200237 | -0.002550482 |  | 0.1670971 | 0.1232226 | -0.00219231 | 0.3920387 | 0.1252037 | -0.002351501 | 0.6172018 | 0.1209028 | -0.002234148
[5 empty] | 0.06435676 | 0.1208082 | -0.002550993 |  | 0.1672199 | 0.1240279 | -0.00219231 | 0.3920648 | 0.126022 | -0.002351501 | 0.6174689 | 0.121693 | -0.002234148
[5 empty] | 0.06437836 | 0.1215926 | -0.002435302 |  | 0.1672554 | 0.1248333 | -0.002077484 | 0.3922552 | 0.1268404 | -0.002301078 | 0.6175345 | 0.1224832 | -0.00224813
[5 empty] | 0.06441512 | 0.1223771 | -0.002435789 |  | 0.1673556 | 0.1256387 | -0.002077484 | 0.3922847 | 0.1276587 | -0.002301078 | 0.617658 | 0.1232734 | -0.00224813
[5 empty] | 0.06441425 | 0.1231616 | -0.002435059 |  | 0.1674553 | 0.1264441 | -0.002077484 | 0.3921534 | 0.128477 | -0.002301078 | 0.6176655 | 0.1240636 | -0.00224813
[5 empty] | 0.06442843 | 0.123946 | -0.002435546 |  | 0.167511 | 0.1272494 | -0.001965289 | 0.3923494 | 0.1292953 | -0.002301078 | 0.6179032 | 0.1248538 | -0.00224813
[5 empty] | 0.0644664 | 0.1247305 | -0.002325081 |  | 0.1675881 | 0.1280548 | -0.001965289 | 0.3923304 | 0.1301137 | -0.002251596 | 0.6177685 | 0.1256441 | -0.002252488
[5 empty] | 0.06447535 | 0.125515 | -0.002324616 |  | 0.1676646 | 0.1288602 | -0.001965289 | 0.3923097 | 0.130932 | -0.002251596 | 0.6177643 | 0.1264343 | -0.002252488
[5 empty] | 0.06448158 | 0.1262994 | -0.002325314 |  | 0.1677623 | 0.1296656 | -0.001965289 | 0.3923222 | 0.1317503 | -0.002251596 | 0.617808 | 0.1272245 | -0.002252488
[5 empty] | 0.06446822 | 0.1270839 | -0.002324849 |  | 0.1678378 | 0.130471 | -0.001965289 | 0.3924247 | 0.1325686 | -0.002251596 | 0.6178058 | 0.1280147 | -0.002252488
[5 empty] | 0.0644767 | 0.1278684 | -0.002220015 |  | 0.167891 | 0.1312763 | -0.001857191 | 0.392566 | 0.133387 | -0.002197597 | 0.6174115 | 0.1288049 | -0.002237893
[5 empty] | 0.06446157 | 0.1286528 | -0.002219349 |  | 0.1679436 | 0.1320817 | -0.001857191 | 0.3927449 | 0.1342053 | -0.002197597 | 0.6173199 | 0.1295951 | -0.002237893
[5 empty] | 0.0644648 | 0.1294373 | -0.002219349 |  | 0.1680175 | 0.1328871 | -0.001857191 | 0.3930145 | 0.1350236 | -0.002197597 | 0.6171846 | 0.1303853 | -0.002237893
[5 empty] | 0.06442504 | 0.1302218 | -0.002220015 |  | 0.1681126 | 0.1336925 | -0.001857191 | 0.3932109 | 0.1358419 | -0.002197597 | 0.6170065 | 0.1311756 | -0.002237893
[5 empty] | 0.06441285 | 0.1310063 | -0.002112176 |  | 0.1681853 | 0.1344978 | -0.001754571 | 0.3935501 | 0.1366603 | -0.002136135 | 0.6164397 | 0.1319658 | -0.002200198
[5 empty] | 0.06436688 | 0.1317907 | -0.002111965 |  | 0.1682793 | 0.1353032 | -0.001754571 | 0.3938137 | 0.1374786 | -0.002136135 | 0.6160918 | 0.132756 | -0.002200198
[5 empty] | 0.0643313 | 0.1325752 | -0.002112599 |  | 0.1682854 | 0.1361086 | -0.001754571 | 0.3942723 | 0.1382969 | -0.002136135 | 0.6157899 | 0.1335462 | -0.002200198
[5 empty] | 0.06425362 | 0.1333597 | -0.002112387 |  | 0.1684219 | 0.136914 | -0.001754571 | 0.3945985 | 0.1391152 | -0.00206789 | 0.6154483 | 0.1343364 | -0.002200198
[5 empty] | 0.06421305 | 0.1341441 | -0.002000765 |  | 0.1684923 | 0.1377193 | -0.001657571 | 0.3950087 | 0.1399336 | -0.00206789 | 0.6148082 | 0.1351266 | -0.002142739
[5 empty] | 0.06415713 | 0.1349286 | -0.002001166 |  | 0.1685184 | 0.1385247 | -0.001657571 | 0.3955565 | 0.1407519 | -0.00206789 | 0.614303 | 0.1359168 | -0.002142739
[5 empty] | 0.06407732 | 0.1357131 | -0.002001166 |  | 0.1686312 | 0.1393301 | -0.001657571 | 0.3959134 | 0.1415702 | -0.00206789 | 0.6138469 | 0.1367071 | -0.002142739
[5 empty] | 0.06399137 | 0.1364975 | -0.002000765 |  | 0.1686561 | 0.1401355 | -0.001657571 | 0.3964603 | 0.1423885 | -0.00206789 | 0.6131814 | 0.1374973 | -0.002142739
[5 empty] | 0.06390824 | 0.137282 | -0.001885642 |  | 0.1687021 | 0.1409408 | -0.001568559 | 0.3969776 | 0.1432069 | -0.001993343 | 0.6128253 | 0.1382875 | -0.002066692
[5 empty] | 0.06382811 | 0.1380665 | -0.001886019 |  | 0.1687912 | 0.1417462 | -0.001568559 | 0.3974094 | 0.1440252 | -0.001993343 | 0.6121751 | 0.1390777 | -0.002066692
[5 empty] | 0.06374244 | 0.1388509 | -0.001885642 |  | 0.1688577 | 0.1425516 | -0.001568559 | 0.3981377 | 0.1448435 | -0.001993343 | 0.6113185 | 0.1398679 | -0.002066692
[5 empty] | 0.063634 | 0.1396354 | -0.001885642 |  | 0.1689674 | 0.143357 | -0.001568559 | 0.3986685 | 0.1456618 | -0.001993343 | 0.6107728 | 0.1406581 | -0.002066692
[5 empty] | 0.06351176 | 0.1404199 | -0.001766219 |  | 0.1689889 | 0.1441623 | -0.001486951 | 0.3992747 | 0.1464802 | -0.001913391 | 0.6099362 | 0.1414483 | -0.001976193
[5 empty] | 0.06340205 | 0.1412043 | -0.001766219 |  | 0.1690754 | 0.1449677 | -0.001486951 | 0.3999002 | 0.1472985 | -0.001913391 | 0.6090678 | 0.1422386 | -0.001976193
[5 empty] | 0.06328765 | 0.1419888 | -0.001765866 |  | 0.1691173 | 0.1457731 | -0.001486951 | 0.4005989 | 0.1481168 | -0.001913391 | 0.6083401 | 0.1430288 | -0.001976193
[5 empty] | 0.06317743 | 0.1427733 | -0.001766396 |  | 0.1692024 | 0.1465785 | -0.001486951 | 0.4012047 | 0.1489351 | -0.001913391 | 0.6073246 | 0.143819 | -0.001976193
[5 empty] | 0.06305425 | 0.1435577 | -0.001643634 |  | 0.1692868 | 0.1473839 | -0.001415167 | 0.4018262 | 0.1497535 | -0.001828899 | 0.6065368 | 0.1446092 | -0.001872649
[5 empty] | 0.06293564 | 0.1443422 | -0.001643306 |  | 0.1693266 | 0.1481892 | -0.001415167 | 0.4025728 | 0.1505718 | -0.001828899 | 0.6055488 | 0.1453994 | -0.001872649
[5 empty] | 0.06278725 | 0.1451267 | -0.001643634 |  | 0.1694095 | 0.1489946 | -0.001415167 | 0.4032226 | 0.1513901 | -0.001828899 | 0.6047039 | 0.1461896 | -0.001872649
[5 empty] | 0.06266973 | 0.1459112 | -0.001643799 |  | 0.1694698 | 0.1498 | -0.001415167 | 0.4038848 | 0.1522084 | -0.001828899 | 0.603917 | 0.1469798 | -0.001872649
[5 empty] | 0.06251429 | 0.1466956 | -0.001518372 |  | 0.1694854 | 0.1506054 | -0.001353076 | 0.4046691 | 0.1530268 | -0.001740521 | 0.6029325 | 0.1477701 | -0.001758542
[5 empty] | 0.06237285 | 0.1474801 | -0.001517916 |  | 0.1695222 | 0.1514107 | -0.001353076 | 0.4054638 | 0.1538451 | -0.001740521 | 0.6019224 | 0.1485603 | -0.001758542
[5 empty] | 0.06222837 | 0.1482646 | -0.001518068 |  | 0.1696461 | 0.1522161 | -0.001353076 | 0.4062677 | 0.1546634 | -0.001740521 | 0.600632 | 0.1493505 | -0.001758542
[5 empty] | 0.06210675 | 0.149049 | -0.00151822 |  | 0.1696593 | 0.1530215 | -0.001353076 | 0.407024 | 0.1554817 | -0.001648746 | 0.5998279 | 0.1501407 | -0.001758542
[5 empty] | 0.0619397 | 0.1498335 | -0.001389751 |  | 0.1696938 | 0.1538269 | -0.001302555 | 0.4076755 | 0.1563001 | -0.001648746 | 0.5987452 | 0.1509309 | -0.001637182
[5 empty] | 0.06178737 | 0.150618 | -0.00138989 |  | 0.1697714 | 0.1546322 | -0.001302555 | 0.4085558 | 0.1571184 | -0.001648746 | 0.5975551 | 0.1517211 | -0.001637182
[5 empty] | 0.06163283 | 0.1514024 | -0.001389751 |  | 0.1698482 | 0.1554376 | -0.001302555 | 0.4091613 | 0.1579367 | -0.001648746 | 0.596428 | 0.1525113 | -0.001637182
[5 empty] | 0.0614848 | 0.1521869 | -0.001390029 |  | 0.1699242 | 0.156243 | -0.001302555 | 0.4099937 | 0.158755 | -0.001648746 | 0.5953643 | 0.1533016 | -0.001637182
[5 empty] | 0.0613095 | 0.1529714 | -0.001259973 |  | 0.1699114 | 0.1570484 | -0.001264354 | 0.4107163 | 0.1595734 | -0.001554098 | 0.5941113 | 0.1540918 | -0.001509359
[5 empty] | 0.06114963 | 0.1537558 | -0.001259595 |  | 0.1699638 | 0.1578537 | -0.001264354 | 0.4114961 | 0.1603917 | -0.001554098 | 0.592839 | 0.154882 | -0.001509359
[5 empty] | 0.06101373 | 0.1545403 | -0.001259973 |  | 0.1700153 | 0.1586591 | -0.001264354 | 0.412332 | 0.16121 | -0.001554098 | 0.5917165 | 0.1556722 | -0.001509359
[5 empty] | 0.06083441 | 0.1553248 | -0.001160173 |  | 0.170088 | 0.1594645 | -0.001244532 | 0.4132231 | 0.1620283 | -0.001481751 | 0.5904077 | 0.1564624 | -0.001412023
[5 empty] | 0.06067945 | 0.1561092 | -0.001160405 |  | 0.1701598 | 0.1602699 | -0.001244532 | 0.4138867 | 0.1628467 | -0.001481751 | 0.5891658 | 0.1572526 | -0.001412023