## 1
Общество с ограниченной ответственностью "Инженерная геология" (ООО "ИнжГео") | [10 empty] | Общество с ограниченной ответственностью "Инженерная геология" (ООО "ИнжГео")
Юр. адрес: 117279, г. Москва, ул. Миклухо-Маклая, 36 а, этаж 5, пом. XXIII к. 76-84 | [10 empty] | Юр. адрес: 117279, г. Москва, ул. Миклухо-Маклая, 36 а, этаж 5, пом. XXIII к. 76-84 | [8 empty] | нагр |  |  | X0 | Y0 | R |  | нагр |  |  |  | X0 | Y0 | R | нагр |  |  |  | X0 | Y0 | R |  | нагр |  |  |  | X0 | Y0 | R
Телефон/факс +7 (495) 132-30-00, Адрес электронной почты inbox@inj-geo.ru | [10 empty] | Телефон/факс +7 (495) 132-30-00, Адрес электронной почты inbox@inj-geo.ru | [12 empty] | 0 | [7 empty] | 0 | [6 empty] | 0 | [7 empty] | 0
[20 empty] | девиатор | [6 empty] | девиатор | [6 empty] | девиатор | [7 empty] | девиатор
Испытательная лаборатория ООО «ИнжГео» | [10 empty] | Испытательная лаборатория ООО «ИнжГео» | [8 empty] | x0 | Угол | X | Y |  |  |  | x0 |  | Угол | X | Y |  |  | x0 |  | Угол | X | Y |  |  |  | x0 |  | Угол | X | Y
Адрес места осуществления деятельности лаборатории: г. Москва, просп. Вернадского, д. 51, стр. 1 | [10 empty] | Адрес места осуществления деятельности лаборатории: г. Москва, просп. Вернадского, д. 51, стр. 1 | [9 empty] | 0 | [7 empty] | 0 | [6 empty] | 0 | [7 empty] | 0
Телефон +7(910)4557682, E-mail: slg85@mail.ru | [10 empty] | Телефон +7(910)4557682, E-mail: slg85@mail.ru | [9 empty] | 5 | [7 empty] | 5 | [6 empty] | 5 | [7 empty] | 5
[21 empty] | 10 | [7 empty] | 10 | [6 empty] | 10 | [7 empty] | 10
Протокол испытаний № 13-63/35 от 03-12-2022 | [20 empty] | 15 | [7 empty] | 15 | [6 empty] | 15 | [7 empty] | 15
Наименование и адрес заказчика: ООО Регионстрой | [20 empty] | 20 | [7 empty] | 20 | [6 empty] | 20 | [7 empty] | 20
Наименование объекта: Переход трубопровода через р. Енисей | [20 empty] | 25 | [7 empty] | 25 | [6 empty] | 25 | [7 empty] | 25
Наименование используемого метода/методики: ГОСТ 12248.4-2020 | [20 empty] | 30 | [7 empty] | 30 | [6 empty] | 30 | [7 empty] | 30
Условия проведения испытания: температура окружающей среды (18 - 25)0С, влажность воздуха (40 - 75)% | [20 empty] | 35 | [7 empty] | 35 | [6 empty] | 35 | [7 empty] | 35
Дата получение объекта подлежащего испытаниям: 06-11-2022 | [20 empty] | 40 | [7 empty] | 40 | [6 empty] | 40 | [7 empty] | 40
Дата испытания: 25.10.2022-19.11.2035 | [20 empty] | 45 | [7 empty] | 45 | [6 empty] | 45 | [7 empty] | 45
Испытание грунтов методом трехосного сжатия | [10 empty] | Испытание грунтов методом трехосного сжатия | [9 empty] | 50 | [7 empty] | 50 | [6 empty] | 50 | [7 empty] | 50
Лабораторный номер: |  | 1070 | [5 empty] | We, % = | 0.44425755 |  | Лабораторный номер: | [6 empty] | We, % = |  |  | 55 | [7 empty] | 55 | [6 empty] | 55 | [7 empty] | 55
Номер скважины: |  | BH-003 | [5 empty] | ρ, г/см3 = | 1.9 |  | Номер скважины: | [6 empty] | ρ, г/см3 = |  |  | 60 | [7 empty] | 60 | [6 empty] | 60 | [7 empty] | 60
Глубина отбора, м: |  | 4 | [5 empty] | ρs, г/см3 = | 2.7 |  | Глубина отбора, м: | [6 empty] | ρs, г/см3 = |  |  | 65 | [7 empty] | 65 | [6 empty] | 65 | [7 empty] | 65
Наименование грунта: |  | Суглинок, после оттаивания текучий, легкий пылеватый | [5 empty] | e, д.е. = | 1.1 |  | Наименование грунта: | [6 empty] | e, д.е. = |  |  | 70 | [7 empty] | 70 | [6 empty] | 70 | [7 empty] | 70
Схема проведения опыта: |  | КД | [5 empty] | IL, д.е. = | 2.257 |  | Схема проведения опыта: | [6 empty] | IL, д.е. = |  |  | 75 | [7 empty] | 75 | [6 empty] | 75 | [7 empty] | 75
Результаты испытаний | [10 empty] | Результаты испытаний | [9 empty] | 80 | [7 empty] | 80 | [6 empty] | 80 | [7 empty] | 80
[21 empty] | 85 | [7 empty] | 85 | [6 empty] | 85 | [7 empty] | 85
[21 empty] | 90 | [7 empty] | 90 | [6 empty] | 90 | [7 empty] | 90
[21 empty] | 95 | [7 empty] | 95 | [6 empty] | 95 | [7 empty] | 95
[21 empty] | 100 | [7 empty] | 100 | [6 empty] | 100 | [7 empty] | 100
[21 empty] | 105 | [7 empty] | 105 | [6 empty] | 105 | [7 empty] | 105
[21 empty] | 110 | [7 empty] | 110 | [6 empty] | 110 | [7 empty] | 110
[21 empty] | 115 | [7 empty] | 115 | [6 empty] | 115 | [7 empty] | 115
[21 empty] | 120 | [7 empty] | 120 | [6 empty] | 120 | [7 empty] | 120
[21 empty] | 125 | [7 empty] | 125 | [6 empty] | 125 | [7 empty] | 125
[21 empty] | 130 | [7 empty] | 130 | [6 empty] | 130 | [7 empty] | 130
[21 empty] | 135 | [7 empty] | 135 | [6 empty] | 135 | [7 empty] | 135
[21 empty] | 140 | [7 empty] | 140 | [6 empty] | 140 | [7 empty] | 140
[21 empty] | 145 | [7 empty] | 145 | [6 empty] | 145 | [7 empty] | 145
[21 empty] | 150 | [7 empty] | 150 | [6 empty] | 150 | [7 empty] | 150
[21 empty] | 155 | [7 empty] | 155 | [6 empty] | 155 | [7 empty] | 155
[21 empty] | 160 | [7 empty] | 160 | [6 empty] | 160 | [7 empty] | 160
[21 empty] | 165 | [7 empty] | 165 | [6 empty] | 165 | [7 empty] | 165
[21 empty] | 170 | [7 empty] | 170 | [6 empty] | 170 | [7 empty] | 170
[21 empty] | 175 | [7 empty] | 175 | [6 empty] | 175 | [7 empty] | 175
[21 empty] | 180 | [7 empty] | 180 | [6 empty] | 180 | [7 empty] | 180
[13 empty] | Давление в камере, Мпа σ3 | Вертикальная нагрузка, Мпа σ1 | Поровое давление, Мпа u
[13 empty] | 0.05 | 0.2248591 |  |  |  |  | 1 | [6 empty] | σ3,кПа | σ1,кПа | u, кПа |  |  |  | 4
[13 empty] | 0.15 | 0.5640711 | [26 empty] | δ3, Мпа | δ1-δ3, МПа | δ1, МПа | δ1, КПа
[13 empty] | 0.25 | 0.9032831 | [20 empty] | С, МПа:
φ, град:
E, Мпа
[26 empty] | x | 0
[26 empty] | y |  |  |  | С, кПа | φ,°
Эффективные значения угла внутреннего трения и удельного сцепления ϕ', С'
[13 empty] | ϕ', град. = | 33
[13 empty] | С', МПа = | 0.015
|  | K0, д.е. | 0.455361 | Эффективное напряжение, Мпа: |  |  |  |  | 0.02276805
|  | Модуль деформации E0, МПа: |  | Точки нахождения модуля Е0, Мпа (полное напряжение): |  |  |  |  | 0.02276805 | 0.03642888
|  | Модуль деформации E50, МПа: |  | qmax Давление при разрушении образца, Мпа (девиатор): |  |  |  |  | 0.06290335
|  | Коэф. Поперечной деформации, ϑ: |  | 0,5 qmax, Мпа (девиатор): |  |  |  |  | 0.03145168
| Начальник исп. лаборатории: | [6 empty] | Семиколенова Л.Г. |  |  |  |  | Начальник исп. лаборатории: |  |  |  |  | Семиколенова Л.Г.
Лист 1 , всего листов 2 | [11 empty] | Лист 2 , всего листов 2
Частичное воспроизведение протокола испытаний без письменного разрешения ООО «ИнжГео» ЗАПРЕЩАЕТСЯ | [11 empty] | Частичное воспроизведение протокола испытаний без письменного разрешения ООО «ИнжГео» ЗАПРЕЩАЕТСЯ
E0 |  |  | E50 |  | Деформация |  |  |  | Первая прочность |  |  | Вторая прочность |  |  | Третья прочность
devE0 | epsE0 |  | dev50 | epsE50 | dev | eps | ev |  | dev1 | eps1 | ev1 | dev1 | eps1 | ev2 | dev1 | eps1 | ev3
0.01366083 | 0.0003174376 |  | 0.03145168 | 0.0009523127 | 0.01366083 | 0.0003174376 | 0 |  | 0 | 0 | 0 | 0 | 0 | 0 | 0 | 0 | 0
[5 empty] | 0.03145168 | 0.0009523127 | 0 |  | 0.03 | 0.0006971119 | 0 | 0.09 | 0.0007495827 | 0 | 0.15 | 0.0007495827 | 0
Секущая модуля Е0 |  |  | Линия Q max |  | 0.03288955 | 0.001575209 | 0 |  | 0.06387136 | 0.001603907 | 0 | 0.1742262 | 0.001617 | 0 | 0.2852871 | 0.001607009 | 0
| 0 |  |  | 0 | 0.03456519 | 0.002362813 | -0.004576428 |  | 0.08742956 | 0.002647245 | -0.004264905 | 0.2070356 | 0.002246863 | -0.002017454 | 0.3266416 | 0.002126935 | -0.00122673
[5 empty] | 0.03611272 | 0.003150418 | -0.004577344 |  | 0.09033757 | 0.003207814 | -0.004264905 | 0.2203029 | 0.003233999 | -0.002017454 | 0.3494009 | 0.003214017 | -0.00122673
[5 empty] | 0.03751708 | 0.003938022 | -0.004575971 |  | 0.09420719 | 0.004009767 | -0.004264905 | 0.2300893 | 0.004042499 | -0.002017454 | 0.3648353 | 0.004017522 | -0.00122673
|  |  | Линия 0,5 Q max |  | 0.03876708 | 0.004725627 | -0.004577344 |  | 0.09777225 | 0.004811721 | -0.004264905 | 0.2391331 | 0.004850999 | -0.002017454 | 0.3787351 | 0.004821026 | -0.00122673
|  |  |  | 0 | 0.03993175 | 0.005513231 | -0.004545242 |  | 0.1010638 | 0.005613674 | -0.004258164 | 0.247175 | 0.005659498 | -0.0022892 | 0.391477 | 0.00562453 | -0.001305865
[5 empty] | 0.04095708 | 0.006300835 | -0.004543879 |  | 0.1040371 | 0.006415627 | -0.004258164 | 0.2546182 | 0.006467998 | -0.0022892 | 0.4031373 | 0.006428035 | -0.001305865
[5 empty] | 0.04188191 | 0.00708844 | -0.004544333 |  | 0.1067841 | 0.007217581 | -0.004258164 | 0.2612753 | 0.007276498 | -0.0022892 | 0.41346 | 0.007231539 | -0.001305865
[5 empty] | 0.04269464 | 0.007876044 | -0.004543879 |  | 0.1092903 | 0.008019534 | -0.004258164 | 0.2674019 | 0.008084998 | -0.0022892 | 0.4230443 | 0.008035044 | -0.001305865
[5 empty] | 0.04343567 | 0.008663649 | -0.004489722 |  | 0.1115557 | 0.008821488 | -0.004242457 | 0.2728003 | 0.008893497 | -0.002463439 | 0.4315648 | 0.008838548 | -0.001459201
Коэфф. Точки |  |  |  |  | 0.0441 | 0.009451253 | -0.004490621 |  | 0.1136447 | 0.009623441 | -0.004242457 | 0.2776873 | 0.009701997 | -0.002463439 | 0.4395028 | 0.009642052 | -0.001459201
[5 empty] | 0.0446753 | 0.01023886 | -0.004489722 |  | 0.1155414 | 0.01042539 | -0.004242457 | 0.2820722 | 0.0105105 | -0.002463439 | 0.446243 | 0.01044556 | -0.001459201
[5 empty] | 0.04517577 | 0.01102646 | -0.004490621 |  | 0.1172616 | 0.01122735 | -0.004242457 | 0.2859619 | 0.011319 | -0.002463439 | 0.4526891 | 0.01124906 | -0.001459201
[5 empty] | 0.04560901 | 0.01181407 | -0.004421485 |  | 0.1188044 | 0.0120293 | -0.004219107 | 0.2896259 | 0.0121275 | -0.002577928 | 0.4581454 | 0.01205257 | -0.001665238
[5 empty] | 0.0460033 | 0.01260167 | -0.004421485 |  | 0.1201684 | 0.01283125 | -0.004219107 | 0.2927204 | 0.012936 | -0.002577928 | 0.4632467 | 0.01285607 | -0.001665238
[5 empty] | 0.04636661 | 0.01338928 | -0.004421485 |  | 0.1214372 | 0.01363321 | -0.004219107 | 0.2956035 | 0.0137445 | -0.002577928 | 0.4677112 | 0.01365957 | -0.001665238
[5 empty] | 0.04667911 | 0.01417688 | -0.004342196 |  | 0.1225759 | 0.01443516 | -0.004219107 | 0.2982381 | 0.014553 | -0.002577928 | 0.4718975 | 0.01446308 | -0.001665238
[5 empty] | 0.04695533 | 0.01496448 | -0.00434263 |  | 0.1236347 | 0.01523712 | -0.004189016 | 0.3007649 | 0.0153615 | -0.002671703 | 0.4755176 | 0.01526658 | -0.001901621
[5 empty] | 0.04720991 | 0.01575209 | -0.00434263 |  | 0.1246476 | 0.01603907 | -0.004189016 | 0.3030549 | 0.01617 | -0.002671703 | 0.4790053 | 0.01607009 | -0.001901621
[5 empty] | 0.04746467 | 0.01653969 | -0.00434263 |  | 0.1255432 | 0.01684102 | -0.004189016 | 0.3051575 | 0.01697849 | -0.002671703 | 0.4825086 | 0.01687359 | -0.001901621
[5 empty] | 0.0476993 | 0.0173273 | -0.004341327 |  | 0.1264249 | 0.01764298 | -0.004189016 | 0.3073051 | 0.01778699 | -0.002782257 | 0.4856614 | 0.0176771 | -0.001901621
[5 empty] | 0.04794968 | 0.0181149 | -0.004256739 |  | 0.1272737 | 0.01844493 | -0.004154763 | 0.3094577 | 0.01859549 | -0.002782257 | 0.4886811 | 0.0184806 | -0.002145282
[5 empty] | 0.04819532 | 0.01890251 | -0.004255888 |  | 0.1280343 | 0.01924688 | -0.004154763 | 0.3117123 | 0.01940399 | -0.002782257 | 0.4916393 | 0.0192841 | -0.002145282
[5 empty] | 0.04847229 | 0.01969011 | -0.004255462 |  | 0.128847 | 0.02004884 | -0.004154763 | 0.314074 | 0.02021249 | -0.002782257 | 0.4949799 | 0.02008761 | -0.002145282
[5 empty] | 0.04875991 | 0.02047772 | -0.004256739 |  | 0.1297105 | 0.02085079 | -0.004154763 | 0.3165468 | 0.02102099 | -0.002782257 | 0.4981808 | 0.02089111 | -0.002145282
[5 empty] | 0.04910884 | 0.02126532 | -0.004169863 |  | 0.130533 | 0.02165274 | -0.004117237 | 0.3190869 | 0.02182949 | -0.002949278 | 0.5017615 | 0.02169462 | -0.0023758
[5 empty] | 0.04944607 | 0.02205292 | -0.004170697 |  | 0.1314745 | 0.0224547 | -0.004117237 | 0.3220362 | 0.02263799 | -0.002949278 | 0.5057459 | 0.02249812 | -0.0023758
[5 empty] | 0.04979339 | 0.02284053 | -0.004169863 |  | 0.1324244 | 0.02325665 | -0.004117237 | 0.3248216 | 0.02344649 | -0.002949278 | 0.5095501 | 0.02330163 | -0.0023758
[5 empty] | 0.05011448 | 0.02362813 | -0.004169863 |  | 0.1334347 | 0.0240586 | -0.004061695 | 0.327571 | 0.02425499 | -0.002949278 | 0.5132699 | 0.02410513 | -0.0023758
[5 empty] | 0.05044552 | 0.02441574 | -0.004046735 |  | 0.1344888 | 0.02486056 | -0.004061695 | 0.3303312 | 0.02506349 | -0.003184471 | 0.5168298 | 0.02490863 | -0.002644889
[5 empty] | 0.05077925 | 0.02520334 | -0.00404714 |  | 0.1355045 | 0.02566251 | -0.004061695 | 0.3331499 | 0.02587199 | -0.003184471 | 0.5203071 | 0.02571214 | -0.002644889
[5 empty] | 0.05110827 | 0.02599095 | -0.004046735 |  | 0.1364259 | 0.02646446 | -0.004061695 | 0.3357843 | 0.02668049 | -0.003184471 | 0.5240129 | 0.02651564 | -0.002644889
[5 empty] | 0.05142505 | 0.02677855 | -0.004047545 |  | 0.1374021 | 0.02726642 | -0.003950219 | 0.338426 | 0.02748899 | -0.003184471 | 0.5274084 | 0.02731915 | -0.002644889
[5 empty] | 0.05171449 | 0.02756615 | -0.003883168 |  | 0.1383594 | 0.02806837 | -0.003950219 | 0.3410254 | 0.02829749 | -0.003467078 | 0.5304919 | 0.02812265 | -0.002976864
[5 empty] | 0.05202108 | 0.02835376 | -0.003882003 |  | 0.1392792 | 0.02887032 | -0.003950219 | 0.3436304 | 0.02910599 | -0.003467078 | 0.5338105 | 0.02892616 | -0.002976864
[5 empty] | 0.05233749 | 0.02914136 | -0.003882003 |  | 0.1401616 | 0.02967228 | -0.003950219 | 0.3460914 | 0.02991449 | -0.003467078 | 0.5370546 | 0.02972966 | -0.002976864
[5 empty] | 0.05263361 | 0.02992897 | -0.003882391 |  | 0.1410641 | 0.03047423 | -0.003950219 | 0.3486052 | 0.03072299 | -0.003467078 | 0.5399885 | 0.03053317 | -0.002976864
[5 empty] | 0.05291673 | 0.03071657 | -0.003687653 |  | 0.1419301 | 0.03127618 | -0.003791467 | 0.3509211 | 0.03153149 | -0.003776423 | 0.5431659 | 0.03133667 | -0.003347682
[5 empty] | 0.05319426 | 0.03150418 | -0.003687653 |  | 0.1427403 | 0.03207814 | -0.003791467 | 0.3532873 | 0.03233999 | -0.003776423 | 0.545955 | 0.03214017 | -0.003347682
[5 empty] | 0.05349658 | 0.03229178 | -0.003688391 |  | 0.1436302 | 0.03288009 | -0.003791467 | 0.3556028 | 0.03314849 | -0.003776423 | 0.5489926 | 0.03294368 | -0.003347682
[5 empty] | 0.05374739 | 0.03307939 | -0.003688022 |  | 0.1443876 | 0.03368204 | -0.003791467 | 0.3579677 | 0.03395699 | -0.003776423 | 0.5516423 | 0.03374718 | -0.003347682
[5 empty] | 0.05403825 | 0.03386699 | -0.003475235 |  | 0.1452457 | 0.034484 | -0.003595195 | 0.3601268 | 0.03476549 | -0.00408742 | 0.5545454 | 0.03455069 | -0.003736934
[5 empty] | 0.05429247 | 0.03465459 | -0.00347593 |  | 0.1459907 | 0.03528595 | -0.003595195 | 0.3623842 | 0.03557399 | -0.00408742 | 0.5571418 | 0.03535419 | -0.003736934
[5 empty] | 0.05454828 | 0.0354422 | -0.003476278 |  | 0.1467791 | 0.0360879 | -0.003595195 | 0.3643803 | 0.03638249 | -0.00408742 | 0.5596731 | 0.0361577 | -0.003736934
[5 empty] | 0.05479014 | 0.0362298 | -0.00347593 |  | 0.1475332 | 0.03688986 | -0.003378993 | 0.3664727 | 0.03719099 | -0.00408742 | 0.5624657 | 0.0369612 | -0.003736934
[5 empty] | 0.05502564 | 0.03701741 | -0.003255315 |  | 0.1482333 | 0.03769181 | -0.003378993 | 0.3684545 | 0.03799949 | -0.004381905 | 0.564872 | 0.0377647 | -0.004118436
[5 empty] | 0.05527809 | 0.03780501 | -0.00325564 |  | 0.1489787 | 0.03849376 | -0.003378993 | 0.3704277 | 0.03880799 | -0.004381905 | 0.5673808 | 0.03856821 | -0.004118436
[5 empty] | 0.05551629 | 0.03859262 | -0.00325564 |  | 0.1496707 | 0.03929572 | -0.003378993 | 0.3721303 | 0.03961649 | -0.004381905 | 0.5695032 | 0.03937171 | -0.004118436
[5 empty] | 0.05572435 | 0.03938022 | -0.003254989 |  | 0.1503895 | 0.04009767 | -0.003378993 | 0.3739781 | 0.04042499 | -0.004381905 | 0.5718951 | 0.04017522 | -0.004118436
[5 empty] | 0.05595706 | 0.04016783 | -0.003041453 |  | 0.1510554 | 0.04089962 | -0.00315248 | 0.3757614 | 0.04123349 | -0.004635419 | 0.5742309 | 0.04097872 | -0.004471369
[5 empty] | 0.05615143 | 0.04095543 | -0.003041453 |  | 0.1517288 | 0.04170158 | -0.00315248 | 0.3774788 | 0.04204199 | -0.004635419 | 0.5764294 | 0.04178223 | -0.004471369
[5 empty] | 0.05634668 | 0.04174303 | -0.003041757 |  | 0.1524105 | 0.04250353 | -0.00315248 | 0.3790761 | 0.04285049 | -0.004635419 | 0.578657 | 0.04258573 | -0.004471369
[5 empty] | 0.05656654 | 0.04253064 | -0.003041453 |  | 0.1530807 | 0.04330549 | -0.00315248 | 0.3805512 | 0.04365899 | -0.004635419 | 0.5805003 | 0.04338923 | -0.004471369
[5 empty] | 0.05675548 | 0.04331824 | -0.002843026 |  | 0.1536786 | 0.04410744 | -0.002930264 | 0.3820621 | 0.04446749 | -0.00482481 | 0.582541 | 0.04419274 | -0.004770487
[5 empty] | 0.05691322 | 0.04410585 | -0.002842742 |  | 0.1543267 | 0.04490939 | -0.002930264 | 0.383448 | 0.04527599 | -0.00482481 | 0.5847822 | 0.04499624 | -0.004770487
[5 empty] | 0.05709541 | 0.04489345 | -0.002842173 |  | 0.1549235 | 0.04571135 | -0.002930264 | 0.3847607 | 0.04608449 | -0.00482481 | 0.5865579 | 0.04579975 | -0.004770487
[5 empty] | 0.05726211 | 0.04568106 | -0.002672621 |  | 0.1555924 | 0.0465133 | -0.002930264 | 0.3859452 | 0.04689299 | -0.00482481 | 0.5884534 | 0.04660325 | -0.004770487
[5 empty] | 0.0574212 | 0.04646866 | -0.002672888 |  | 0.1561282 | 0.04731525 | -0.002726329 | 0.3869997 | 0.04770149 | -0.004930821 | 0.5903031 | 0.04740676 | -0.004994507
[5 empty] | 0.05757256 | 0.04725627 | -0.002672353 |  | 0.1567164 | 0.04811721 | -0.002726329 | 0.3881916 | 0.04850999 | -0.004930821 | 0.5921924 | 0.04821026 | -0.004994507
[5 empty] | 0.05773218 | 0.04804387 | -0.002672888 |  | 0.1573165 | 0.04891916 | -0.002726329 | 0.3892511 | 0.04931849 | -0.004930821 | 0.5937859 | 0.04901377 | -0.004994507
[5 empty] | 0.05785167 | 0.04883147 | -0.002672353 |  | 0.1578874 | 0.04972111 | -0.002726329 | 0.3900686 | 0.05012698 | -0.004930821 | 0.5956751 | 0.04981727 | -0.005121492
[5 empty] | 0.05797111 | 0.04961908 | -0.002542102 |  | 0.1584503 | 0.05052307 | -0.002551636 | 0.3908975 | 0.05093548 | -0.004928005 | 0.597355 | 0.05062077 | -0.005121492
[5 empty] | 0.05811472 | 0.05040668 | -0.002541594 |  | 0.1590263 | 0.05132502 | -0.002551636 | 0.3918283 | 0.05174398 | -0.004928005 | 0.5989109 | 0.05142428 | -0.005121492
[5 empty] | 0.05822583 | 0.05119429 | -0.002541594 |  | 0.1595323 | 0.05212697 | -0.002551636 | 0.3926437 | 0.05255248 | -0.004928005 | 0.6005988 | 0.05222778 | -0.005121492
[5 empty] | 0.05830422 | 0.05198189 | -0.002541848 |  | 0.1601362 | 0.05292893 | -0.002551636 | 0.3936144 | 0.05336098 | -0.004928005 | 0.6022505 | 0.05303129 | -0.005121019
[5 empty] | 0.05840654 | 0.0527695 | -0.002461334 |  | 0.1606707 | 0.05373088 | -0.002421753 | 0.3944681 | 0.05416948 | -0.00480722 | 0.6037921 | 0.05383479 | -0.005121019
[5 empty] | 0.05850027 | 0.0535571 | -0.002461826 |  | 0.1611991 | 0.05453283 | -0.002421753 | 0.3953128 | 0.05497798 | -0.00480722 | 0.6053266 | 0.0546383 | -0.005121019
[5 empty] | 0.0585609 | 0.05434471 | -0.002461826 |  | 0.1617217 | 0.05533479 | -0.002421753 | 0.3962025 | 0.05578648 | -0.00480722 | 0.6068528 | 0.0554418 | -0.005121019
[5 empty] | 0.05865339 | 0.05513231 | -0.002461826 |  | 0.1621754 | 0.05613674 | -0.002349007 | 0.3969725 | 0.05659498 | -0.00480722 | 0.6081119 | 0.0562453 | -0.005121019
[5 empty] | 0.0586881 | 0.05591991 | -0.002447244 |  | 0.1626876 | 0.05693869 | -0.002349007 | 0.3977312 | 0.05740348 | -0.004591999 | 0.6097029 | 0.05704881 | -0.004958923
[5 empty] | 0.05874945 | 0.05670752 | -0.002447733 |  | 0.163238 | 0.05774065 | -0.002349007 | 0.3986426 | 0.05821198 | -0.004591999 | 0.6113675 | 0.05785231 | -0.004958923
[5 empty] | 0.05879966 | 0.05749512 | -0.002447733 |  | 0.1637203 | 0.0585426 | -0.002349007 | 0.399377 | 0.05902048 | -0.004591999 | 0.6127599 | 0.05865582 | -0.004958923
[5 empty] | 0.05886335 | 0.05828273 | -0.002551774 |  | 0.1642629 | 0.05934455 | -0.002349007 | 0.4000431 | 0.05982898 | -0.004591999 | 0.61405 | 0.05945932 | -0.004958923
[5 empty] | 0.05890807 | 0.05907033 | -0.00255203 |  | 0.1647216 | 0.06014651 | -0.002359444 | 0.4008053 | 0.06063748 | -0.00430307 | 0.6157552 | 0.06026283 | -0.004666772
[5 empty] | 0.05894211 | 0.05985794 | -0.002551774 |  | 0.1652772 | 0.06094846 | -0.002359444 | 0.4015529 | 0.06144598 | -0.00430307 | 0.6171826 | 0.06106633 | -0.004666772
[5 empty] | 0.05896564 | 0.06064554 | -0.00255203 |  | 0.1657991 | 0.06175041 | -0.002359444 | 0.4024511 | 0.06225448 | -0.00430307 | 0.6185032 | 0.06186984 | -0.004666772
[5 empty] | 0.05900335 | 0.06143315 | -0.002551774 |  | 0.1663068 | 0.06255237 | -0.002359444 | 0.4031126 | 0.06306298 | -0.00430307 | 0.6199759 | 0.06267334 | -0.004287102
[5 empty] | 0.0590636 | 0.06222075 | -0.002763953 |  | 0.1668414 | 0.06335432 | -0.002544258 | 0.4038128 | 0.06387148 | -0.003967271 | 0.6212518 | 0.06347684 | -0.004287102
[5 empty] | 0.05907293 | 0.06300835 | -0.002764229 |  | 0.1673795 | 0.06415627 | -0.002544258 | 0.4044402 | 0.06467998 | -0.003967271 | 0.6225902 | 0.06428035 | -0.004287102
[5 empty] | 0.05912152 | 0.06379596 | -0.002763953 |  | 0.1678973 | 0.06495823 | -0.002544258 | 0.4052162 | 0.06548848 | -0.003967271 | 0.6238153 | 0.06508385 | -0.004287102
[5 empty] | 0.05915224 | 0.06458356 | -0.002763953 |  | 0.1684581 | 0.06576018 | -0.002544258 | 0.4057514 | 0.06629698 | -0.003967271 | 0.6250127 | 0.06588736 | -0.004287102
[5 empty] | 0.05916523 | 0.06537117 | -0.00304433 |  | 0.1689948 | 0.06656213 | -0.002868265 | 0.4064341 | 0.06710548 | -0.00360792 | 0.626444 | 0.06669086 | -0.003857117
[5 empty] | 0.05920984 | 0.06615877 | -0.003045243 |  | 0.1695491 | 0.06736409 | -0.002868265 | 0.4070412 | 0.06791398 | -0.00360792 | 0.6275822 | 0.06749437 | -0.003857117
[5 empty] | 0.05923706 | 0.06694638 | -0.003044634 |  | 0.1700531 | 0.06816604 | -0.002868265 | 0.407516 | 0.06872248 | -0.00360792 | 0.628864 | 0.06829787 | -0.003857117
[5 empty] | 0.05924705 | 0.06773398 | -0.003044939 |  | 0.1705487 | 0.06896799 | -0.002868265 | 0.408081 | 0.06953098 | -0.00360792 | 0.6298489 | 0.06910137 | -0.003857117
[5 empty] | 0.05928097 | 0.06852158 | -0.003355892 |  | 0.171034 | 0.06976995 | -0.00326951 | 0.4086239 | 0.07033948 | -0.003251679 | 0.6310629 | 0.06990488 | -0.00341949
[5 empty] | 0.05932261 | 0.06930919 | -0.003355556 |  | 0.1715292 | 0.0705719 | -0.00326951 | 0.409144 | 0.07114798 | -0.003251679 | 0.632329 | 0.07070838 | -0.00341949
[5 empty] | 0.05933929 | 0.07009679 | -0.003356227 |  | 0.1720546 | 0.07137386 | -0.00326951 | 0.4096968 | 0.07195648 | -0.003251679 | 0.6332047 | 0.07151189 | -0.00341949
[5 empty] | 0.05936402 | 0.0708844 | -0.003356563 |  | 0.1725418 | 0.07217581 | -0.00326951 | 0.4102816 | 0.07276498 | -0.003251679 | 0.6341291 | 0.07231539 | -0.003015311
[5 empty] | 0.05937232 | 0.071672 | -0.003660995 |  | 0.1729665 | 0.07297776 | -0.003690823 | 0.4105614 | 0.07357348 | -0.002920299 | 0.6352783 | 0.0731189 | -0.003015311
[5 empty] | 0.05942187 | 0.07245961 | -0.003660263 |  | 0.1734158 | 0.07377972 | -0.003690823 | 0.4110961 | 0.07438198 | -0.002920299 | 0.6362086 | 0.0739224 | -0.003015311
[5 empty] | 0.05943066 | 0.07324721 | -0.003659897 |  | 0.1737537 | 0.07458167 | -0.003690823 | 0.4114363 | 0.07519048 | -0.002920299 | 0.6370952 | 0.0747259 | -0.003015311
[5 empty] | 0.05946462 | 0.07403482 | -0.003660629 |  | 0.1742019 | 0.07538362 | -0.004069125 | 0.4118058 | 0.07599898 | -0.002920299 | 0.6379368 | 0.07552941 | -0.003015311
[5 empty] | 0.05947457 | 0.07482242 | -0.003920522 |  | 0.1745571 | 0.07618558 | -0.004069125 | 0.4121478 | 0.07680748 | -0.002641016 | 0.6385541 | 0.07633291 | -0.002684985
[5 empty] | 0.05951826 | 0.07561002 | -0.00392013 |  | 0.1748591 | 0.07698753 | -0.004069125 | 0.4124616 | 0.07761598 | -0.002641016 | 0.6393009 | 0.07713642 | -0.002684985
[5 empty] | 0.0595465 | 0.07639763 | -0.003920522 |  | 0.1751595 | 0.07778948 | -0.004069125 | 0.4128028 | 0.07842448 | -0.002641016 | 0.6402653 | 0.07793992 | -0.002684985
[5 empty] | 0.05955944 | 0.07718523 | -0.003920522 |  | 0.1754028 | 0.07859144 | -0.004069125 | 0.4129456 | 0.07923298 | -0.002641016 | 0.6408229 | 0.07874343 | -0.002684985
[5 empty] | 0.05959018 | 0.07797284 | -0.004094632 |  | 0.1756349 | 0.07939339 | -0.004345734 | 0.4132834 | 0.08004148 | -0.002435296 | 0.6413279 | 0.07954693 | -0.002469798
[5 empty] | 0.05964714 | 0.07876044 | -0.004095861 |  | 0.1758087 | 0.08019534 | -0.004345734 | 0.4134212 | 0.08084998 | -0.002435296 | 0.6417788 | 0.08035044 | -0.002469798
[5 empty] | 0.05965633 | 0.07954805 | -0.004094632 |  | 0.1759901 | 0.0809973 | -0.004345734 | 0.4136401 | 0.08165848 | -0.002435296 | 0.6423528 | 0.08115394 | -0.002469798
[5 empty] | 0.05970032 | 0.08033565 | -0.004095861 |  | 0.1761546 | 0.08179925 | -0.004345734 | 0.4136576 | 0.08246698 | -0.002435296 | 0.6427808 | 0.08195744 | -0.002469798
[5 empty] | 0.05973808 | 0.08112326 | -0.004150549 |  | 0.1761646 | 0.0826012 | -0.004461573 | 0.4138676 | 0.08327547 | -0.00233001 | 0.6433298 | 0.08276095 | -0.002401238
[5 empty] | 0.05976981 | 0.08191086 | -0.004150964 |  | 0.1762441 | 0.08340316 | -0.004461573 | 0.4138185 | 0.08408397 | -0.00233001 | 0.6434091 | 0.08356445 | -0.002401238
[5 empty] | 0.05983733 | 0.08269846 | -0.004151379 |  | 0.1762454 | 0.08420511 | -0.004461573 | 0.4139605 | 0.08489247 | -0.00233001 | 0.6437521 | 0.08436796 | -0.002401238
[5 empty] | 0.0598828 | 0.08348607 | -0.004150964 |  | 0.1762666 | 0.08500706 | -0.004461573 | 0.4140235 | 0.08570097 | -0.00233001 | 0.6440908 | 0.08517146 | -0.002401238
[5 empty] | 0.05993086 | 0.08427367 | -0.00412747 |  | 0.1762416 | 0.08580902 | -0.004437161 | 0.4140296 | 0.08650947 | -0.00231484 | 0.6445145 | 0.08597497 | -0.002380413
[5 empty] | 0.05996484 | 0.08506128 | -0.004127883 |  | 0.1762154 | 0.08661097 | -0.004437161 | 0.4139792 | 0.08731797 | -0.00231484 | 0.6448443 | 0.08677847 | -0.002380413
[5 empty] | 0.06003426 | 0.08584888 | -0.004128708 |  | 0.1762108 | 0.08741292 | -0.004437161 | 0.413985 | 0.08812647 | -0.00231484 | 0.6453484 | 0.08758197 | -0.002380413
[5 empty] | 0.06008936 | 0.08663649 | -0.00412747 |  | 0.1762278 | 0.08821488 | -0.004437161 | 0.4139907 | 0.08893497 | -0.00231484 | 0.6456689 | 0.08838548 | -0.002380413
[5 empty] | 0.06012997 | 0.08742409 | -0.004070875 |  | 0.1762437 | 0.08901683 | -0.004360689 | 0.4138835 | 0.08974347 | -0.002307026 | 0.6458948 | 0.08918898 | -0.002364869
[5 empty] | 0.06018911 | 0.0882117 | -0.004070875 |  | 0.1761907 | 0.08981878 | -0.004360689 | 0.4139454 | 0.09055197 | -0.002307026 | 0.6460262 | 0.08999249 | -0.002364869
[5 empty] | 0.0602418 | 0.0889993 | -0.004069654 |  | 0.1762045 | 0.09062074 | -0.004360689 | 0.4138943 | 0.09136047 | -0.002307026 | 0.6466005 | 0.09079599 | -0.002364869
[5 empty] | 0.06032943 | 0.0897869 | -0.004070061 |  | 0.1761721 | 0.09142269 | -0.004360689 | 0.4138996 | 0.09216897 | -0.002307026 | 0.6466319 | 0.0915995 | -0.002364869
[5 empty] | 0.06036881 | 0.09057451 | -0.003984592 |  | 0.1761612 | 0.09222464 | -0.004238509 | 0.4140175 | 0.09297747 | -0.002301621 | 0.6471063 | 0.092403 | -0.002351908
[5 empty] | 0.06045954 | 0.09136211 | -0.003985389 |  | 0.1761719 | 0.0930266 | -0.004238509 | 0.413966 | 0.09378597 | -0.002301621 | 0.6474857 | 0.0932065 | -0.002351908
[5 empty] | 0.06052668 | 0.09214972 | -0.003984193 |  | 0.1761364 | 0.09382855 | -0.004238509 | 0.4140837 | 0.09459447 | -0.002301621 | 0.6475903 | 0.09401001 | -0.002351908
[5 empty] | 0.06057003 | 0.09293732 | -0.003984193 |  | 0.1761451 | 0.0946305 | -0.004238509 | 0.4139756 | 0.09540297 | -0.002301621 | 0.6477791 | 0.09481351 | -0.002351908
[5 empty] | 0.06063946 | 0.09372493 | -0.003871313 |  | 0.1761528 | 0.09543246 | -0.004080527 | 0.4140366 | 0.09621147 | -0.002296219 | 0.6481417 | 0.09561702 | -0.002341445
[5 empty] | 0.06070987 | 0.09451253 | -0.003871701 |  | 0.1761368 | 0.09623441 | -0.004080527 | 0.4140975 | 0.09701997 | -0.002296219 | 0.6484986 | 0.09642052 | -0.002341445
[5 empty] | 0.06078112 | 0.09530014 | -0.003871313 |  | 0.1760973 | 0.09703637 | -0.004080527 | 0.4141019 | 0.09782847 | -0.002296219 | 0.64858 | 0.09722403 | -0.002341445
[5 empty] | 0.06086982 | 0.09608774 | -0.003872475 |  | 0.1760342 | 0.09783832 | -0.004080527 | 0.413937 | 0.09863697 | -0.002296219 | 0.6488351 | 0.09802753 | -0.002341445
[5 empty] | 0.06093404 | 0.09687534 | -0.003739558 |  | 0.1760153 | 0.09864027 | -0.003894383 | 0.4141103 | 0.09944547 | -0.002292789 | 0.6493539 | 0.09883104 | -0.002333848
[5 empty] | 0.0610071 | 0.09766295 | -0.00373881 |  | 0.1760181 | 0.09944223 | -0.003894383 | 0.4140579 | 0.100254 | -0.002292789 | 0.6494168 | 0.09963454 | -0.002333848
[5 empty] | 0.0610805 | 0.09845055 | -0.003739558 |  | 0.1760425 | 0.1002442 | -0.003894383 | 0.4141183 | 0.1010625 | -0.002292789 | 0.6496532 | 0.100438 | -0.002333848
[5 empty] | 0.06115412 | 0.09923816 | -0.00373881 |  | 0.1759529 | 0.1010461 | -0.003894383 | 0.4139528 | 0.101871 | -0.002292789 | 0.6499732 | 0.1012415 | -0.002333848
[5 empty] | 0.06121945 | 0.1000258 | -0.003588612 |  | 0.1759528 | 0.1018481 | -0.003685843 | 0.4140129 | 0.1026795 | -0.002290305 | 0.6501067 | 0.1020451 | -0.002326445
[5 empty] | 0.06130995 | 0.1008134 | -0.003588971 |  | 0.1759744 | 0.10265 | -0.003685843 | 0.4140729 | 0.103488 | -0.002290305 | 0.6502335 | 0.1028486 | -0.002326445
[5 empty] | 0.06138351 | 0.101601 | -0.003588253 |  | 0.1759498 | 0.103452 | -0.003685843 | 0.4139635 | 0.1042965 | -0.002290305 | 0.6506236 | 0.1036521 | -0.002326445
[5 empty] | 0.06144837 | 0.1023886 | -0.003588971 |  | 0.1759017 | 0.1042539 | -0.003685843 | 0.414136 | 0.105105 | -0.00228775 | 0.6509169 | 0.1044556 | -0.002326445
[5 empty] | 0.06151282 | 0.1031762 | -0.003426429 |  | 0.1758752 | 0.1050559 | -0.003464563 | 0.4140264 | 0.1059135 | -0.00228775 | 0.6510231 | 0.1052591 | -0.002320067
[5 empty] | 0.06160203 | 0.1039638 | -0.003426087 |  | 0.1758027 | 0.1058579 | -0.003464563 | 0.4140295 | 0.106722 | -0.00228775 | 0.6511222 | 0.1060626 | -0.002320067
[5 empty] | 0.06165686 | 0.1047514 | -0.003426772 |  | 0.1758196 | 0.1066598 | -0.003464563 | 0.4141453 | 0.1075305 | -0.00228775 | 0.6513943 | 0.1068661 | -0.002320067
[5 empty] | 0.06172778 | 0.105539 | -0.003425744 |  | 0.1757905 | 0.1074618 | -0.003464563 | 0.4140353 | 0.108339 | -0.00228775 | 0.6513888 | 0.1076696 | -0.002320067
[5 empty] | 0.06182317 | 0.1063266 | -0.003254133 |  | 0.175783 | 0.1082637 | -0.003237173 | 0.4140381 | 0.1091475 | -0.002284791 | 0.6517364 | 0.1084731 | -0.002313443
[5 empty] | 0.06188373 | 0.1071142 | -0.003254133 |  | 0.1757295 | 0.1090657 | -0.003237173 | 0.4141535 | 0.109956 | -0.002284791 | 0.6519865 | 0.1092766 | -0.002313443
[5 empty] | 0.06195159 | 0.1079018 | -0.003255109 |  | 0.1756977 | 0.1098676 | -0.003237173 | 0.4140997 | 0.1107645 | -0.002284791 | 0.6519584 | 0.1100801 | -0.002313443
[5 empty] | 0.06201819 | 0.1086894 | -0.003254458 |  | 0.175665 | 0.1106696 | -0.003237173 | 0.4141021 | 0.111573 | -0.002284791 | 0.6520127 | 0.1108836 | -0.002313443
[5 empty] | 0.0620749 | 0.109477 | -0.003078082 |  | 0.175654 | 0.1114715 | -0.003011776 | 0.4141608 | 0.1123815 | -0.002282238 | 0.6521495 | 0.1116871 | -0.002304617
[5 empty] | 0.06213857 | 0.1102646 | -0.003079006 |  | 0.1756196 | 0.1122735 | -0.003011776 | 0.4139937 | 0.11319 | -0.002282238 | 0.6524588 | 0.1124906 | -0.002304617
[5 empty] | 0.06219209 | 0.1110522 | -0.003078698 |  | 0.1755392 | 0.1130754 | -0.003011776 | 0.4139958 | 0.1139985 | -0.002282238 | 0.6526699 | 0.1132941 | -0.002304617
[5 empty] | 0.06227785 | 0.1118398 | -0.003078082 |  | 0.1755256 | 0.1138774 | -0.003011776 | 0.4141106 | 0.114807 | -0.002282238 | 0.6525118 | 0.1140976 | -0.002304617
[5 empty] | 0.0623277 | 0.1126274 | -0.002904509 |  | 0.1754886 | 0.1146793 | -0.002796107 | 0.4141689 | 0.1156155 | -0.002278389 | 0.6527968 | 0.1149011 | -0.002294635
[5 empty] | 0.06238404 | 0.113415 | -0.002904219 |  | 0.1754283 | 0.1154813 | -0.002796107 | 0.4140014 | 0.116424 | -0.002278389 | 0.6529833 | 0.1157046 | -0.002294635
[5 empty] | 0.06244676 | 0.1142026 | -0.002904219 |  | 0.1753672 | 0.1162832 | -0.002796107 | 0.4141158 | 0.1172325 | -0.002278389 | 0.6528001 | 0.1165081 | -0.002294635
[5 empty] | 0.06248164 | 0.1149902 | -0.002903638 |  | 0.1753503 | 0.1170852 | -0.002796107 | 0.4141738 | 0.118041 | -0.002278389 | 0.6528793 | 0.1173116 | -0.002294635
[5 empty] | 0.06252263 | 0.1157779 | -0.002732606 |  | 0.1753325 | 0.1178872 | -0.002597381 | 0.4141188 | 0.1188495 | -0.002274506 | 0.6531304 | 0.1181151 | -0.002281313
[5 empty] | 0.06256963 | 0.1165655 | -0.002732606 |  | 0.1752464 | 0.1186891 | -0.002597381 | 0.4140073 | 0.119658 | -0.002274506 | 0.6532825 | 0.1189186 | -0.002281313
[5 empty] | 0.06261399 | 0.1173531 | -0.002732606 |  | 0.1752046 | 0.1194911 | -0.002597381 | 0.4141777 | 0.1204665 | -0.002274506 | 0.6532451 | 0.1197221 | -0.002281313
[5 empty] | 0.06266413 | 0.1181407 | -0.002733426 |  | 0.175207 | 0.120293 | -0.002597381 | 0.414066 | 0.121275 | -0.002274506 | 0.6531988 | 0.1205257 | -0.002281313
[5 empty] | 0.06271137 | 0.1189283 | -0.002570676 |  | 0.1751636 | 0.121095 | -0.002424406 | 0.4141798 | 0.1220835 | -0.002268436 | 0.6532336 | 0.1213292 | -0.002263857
[5 empty] | 0.06272996 | 0.1197159 | -0.002570419 |  | 0.1751194 | 0.1218969 | -0.002424406 | 0.4140114 | 0.122892 | -0.002268436 | 0.6532594 | 0.1221327 | -0.002263857
[5 empty] | 0.06278816 | 0.1205035 | -0.002570933 |  | 0.1750294 | 0.1226989 | -0.002424406 | 0.414125 | 0.1237005 | -0.002268436 | 0.6532831 | 0.1229362 | -0.002263857
[5 empty] | 0.06279176 | 0.1212911 | -0.002570419 |  | 0.1749836 | 0.1235008 | -0.002424406 | 0.4141257 | 0.124509 | -0.002268436 | 0.6533732 | 0.1237397 | -0.002263857
[5 empty] | 0.06283476 | 0.1220787 | -0.002420072 |  | 0.1749371 | 0.1243028 | -0.002284587 | 0.4140699 | 0.1253175 | -0.002261889 | 0.653364 | 0.1245432 | -0.00224093
[5 empty] | 0.06286569 | 0.1228663 | -0.002420556 |  | 0.1749349 | 0.1251047 | -0.002284587 | 0.4141267 | 0.126126 | -0.002261889 | 0.653413 | 0.1253467 | -0.00224093
[5 empty] | 0.06286729 | 0.1236539 | -0.002420072 |  | 0.1748419 | 0.1259067 | -0.002284587 | 0.4141835 | 0.1269345 | -0.002261889 | 0.6533394 | 0.1261502 | -0.00224093
[5 empty] | 0.06289938 | 0.1244415 | -0.002420556 |  | 0.1748325 | 0.1267086 | -0.002284587 | 0.4140711 | 0.127743 | -0.002261889 | 0.6529632 | 0.1269537 | -0.00224093
[5 empty] | 0.06289331 | 0.1252291 | -0.00228804 |  | 0.174741 | 0.1275106 | -0.002174125 | 0.4141839 | 0.1285515 | -0.002252263 | 0.6528269 | 0.1277572 | -0.002203519
[5 empty] | 0.06290335 | 0.1260167 | -0.002287354 |  | 0.1746351 | 0.1283125 | -0.002174125 | 0.4141274 | 0.12936 | -0.002252263 | 0.6529309 | 0.1285607 | -0.002203519
[5 empty] | 0.06292041 | 0.1268043 | -0.00228804 |  | 0.174605 | 0.1291145 | -0.002174125 | 0.4140788 | 0.1301685 | -0.002252263 | 0.6524634 | 0.1293642 | -0.002203519
[5 empty] | 0.06290085 | 0.1275919 | -0.002287583 |  | 0.1744714 | 0.1299165 | -0.002174125 | 0.4138316 | 0.130977 | -0.002252263 | 0.652418 | 0.1301677 | -0.002203519
[5 empty] | 0.06290815 | 0.1283795 | -0.002171183 |  | 0.174347 | 0.1307184 | -0.002069039 | 0.413783 | 0.1317855 | -0.002226183 | 0.6519829 | 0.1309712 | -0.002149923
[5 empty] | 0.06286532 | 0.1291671 | -0.002171617 |  | 0.1742321 | 0.1315204 | -0.002069039 | 0.4134279 | 0.132594 | -0.002226183 | 0.6517904 | 0.1317747 | -0.002149923
[5 empty] | 0.06285819 | 0.1299547 | -0.002171617 |  | 0.1740822 | 0.1323223 | -0.002069039 | 0.4129945 | 0.1334025 | -0.002226183 | 0.6516605 | 0.1325782 | -0.002149923
[5 empty] | 0.06283552 | 0.1307423 | -0.002171834 |  | 0.1738529 | 0.1331243 | -0.002069039 | 0.4124854 | 0.134211 | -0.002226183 | 0.6511431 | 0.1333817 | -0.002149923
[5 empty] | 0.06277185 | 0.1315299 | -0.002058428 |  | 0.1737238 | 0.1339262 | -0.001967367 | 0.4119592 | 0.1350195 | -0.002170992 | 0.6506897 | 0.1341852 | -0.00208171
[5 empty] | 0.06275288 | 0.1323175 | -0.002058222 |  | 0.1734937 | 0.1347282 | -0.001967367 | 0.4114183 | 0.135828 | -0.002170992 | 0.6504807 | 0.1349887 | -0.00208171
[5 empty] | 0.06268472 | 0.1331051 | -0.002058016 |  | 0.1733642 | 0.1355301 | -0.001967367 | 0.4108089 | 0.1366365 | -0.002170992 | 0.6501565 | 0.1357922 | -0.00208171
[5 empty] | 0.06264446 | 0.1338928 | -0.002058428 |  | 0.17309 | 0.1363321 | -0.001967367 | 0.4101336 | 0.137445 | -0.002170992 | 0.6495379 | 0.1365957 | -0.00208171
[5 empty] | 0.06256394 | 0.1346804 | -0.001947964 |  | 0.1729393 | 0.137134 | -0.001870909 | 0.4092828 | 0.1382535 | -0.002090305 | 0.6492552 | 0.1373992 | -0.002001265
[5 empty] | 0.0625031 | 0.135468 | -0.001947964 |  | 0.1727116 | 0.137936 | -0.001870909 | 0.4084273 | 0.139062 | -0.002090305 | 0.6484996 | 0.1382027 | -0.002001265
[5 empty] | 0.06241944 | 0.1362556 | -0.001947964 |  | 0.1724298 | 0.1387379 | -0.001870909 | 0.4075133 | 0.1398705 | -0.002090305 | 0.6481708 | 0.1390063 | -0.002001265
[5 empty] | 0.06234723 | 0.1370432 | -0.001947769 |  | 0.1722055 | 0.1395399 | -0.001870909 | 0.4064323 | 0.140679 | -0.002090305 | 0.6475503 | 0.1398098 | -0.002001265
[5 empty] | 0.06224407 | 0.1378308 | -0.001839032 |  | 0.1719501 | 0.1403419 | -0.001779812 | 0.4054649 | 0.1414875 | -0.001988152 | 0.6469982 | 0.1406133 | -0.001910268
[5 empty] | 0.06216967 | 0.1386184 | -0.0018394 |  | 0.1716639 | 0.1411438 | -0.001779812 | 0.4044466 | 0.142296 | -0.001988152 | 0.6465148 | 0.1414168 | -0.001910268
[5 empty] | 0.06205623 | 0.139406 | -0.001839216 |  | 0.1713695 | 0.1419458 | -0.001779812 | 0.4033243 | 0.1431045 | -0.001988152 | 0.646011 | 0.1422203 | -0.001910268
[5 empty] | 0.06198028 | 0.1401936 | -0.001839584 |  | 0.1711117 | 0.1427477 | -0.001779812 | 0.4020458 | 0.143913 | -0.001867726 | 0.6453082 | 0.1430238 | -0.001910268
[5 empty] | 0.06184876 | 0.1409812 | -0.001733297 |  | 0.1708021 | 0.1435497 | -0.00169413 | 0.4008897 | 0.1447215 | -0.001867726 | 0.6445866 | 0.1438273 | -0.001808717
[5 empty] | 0.06174654 | 0.1417688 | -0.001733297 |  | 0.1705296 | 0.1443516 | -0.00169413 | 0.3996376 | 0.14553 | -0.001867726 | 0.6439359 | 0.1446308 | -0.001808717
[5 empty] | 0.06163147 | 0.1425564 | -0.001732777 |  | 0.1702284 | 0.1451536 | -0.00169413 | 0.3983472 | 0.1463385 | -0.001867726 | 0.6431779 | 0.1454343 | -0.001808717
[5 empty] | 0.06152902 | 0.143344 | -0.001733123 |  | 0.1699207 | 0.1459555 | -0.00169413 | 0.3969663 | 0.147147 | -0.001867726 | 0.6426706 | 0.1462378 | -0.001808717
[5 empty] | 0.0613804 | 0.1441316 | -0.00162862 |  | 0.1695851 | 0.1467575 | -0.001614666 | 0.3957706 | 0.1479555 | -0.001733535 | 0.6419679 | 0.1470413 | -0.001699495
[5 empty] | 0.06126158 | 0.1449192 | -0.001628945 |  | 0.1693316 | 0.1475594 | -0.001614666 | 0.3943255 | 0.148764 | -0.001733535 | 0.6411599 | 0.1478448 | -0.001699495
[5 empty] | 0.06113064 | 0.1457068 | -0.001628945 |  | 0.169007 | 0.1483614 | -0.001614666 | 0.3929068 | 0.1495725 | -0.001733535 | 0.6405147 | 0.1486483 | -0.001699495
[5 empty] | 0.06098778 | 0.1464944 | -0.001628945 |  | 0.1686338 | 0.1491633 | -0.001614666 | 0.3914622 | 0.150381 | -0.001733535 | 0.6397654 | 0.1494518 | -0.001699495
[5 empty] | 0.06087502 | 0.147282 | -0.001527177 |  | 0.1682779 | 0.1499653 | -0.001542184 | 0.3899943 | 0.1511895 | -0.001587737 | 0.6390906 | 0.1502553 | -0.001584071
[5 empty] | 0.06070889 | 0.1480696 | -0.001526872 |  | 0.1679616 | 0.1507672 | -0.001542184 | 0.3884518 | 0.151998 | -0.001587737 | 0.6380468 | 0.1510588 | -0.001584071
[5 empty] | 0.06057316 | 0.1488572 | -0.001526872 |  | 0.1676631 | 0.1515692 | -0.001542184 | 0.3870524 | 0.1528065 | -0.001587737 | 0.6372564 | 0.1518623 | -0.001584071
[5 empty] | 0.0604179 | 0.1496448 | -0.001527177 |  | 0.1672524 | 0.1523712 | -0.001477416 | 0.3854224 | 0.153615 | -0.001587737 | 0.6365422 | 0.1526658 | -0.001584071
[5 empty] | 0.06027659 | 0.1504324 | -0.001427192 |  | 0.1669257 | 0.1531731 | -0.001477416 | 0.3839933 | 0.1544235 | -0.001434682 | 0.6356388 | 0.1534693 | -0.001462887
[5 empty] | 0.06011616 | 0.15122 | -0.00142762 |  | 0.1666177 | 0.1539751 | -0.001477416 | 0.3823931 | 0.155232 | -0.001434682 | 0.6350781 | 0.1542728 | -0.001462887
[5 empty] | 0.05998651 | 0.1520077 | -0.001427335 |  | 0.1662208 | 0.154777 | -0.001477416 | 0.3807319 | 0.1560405 | -0.001434682 | 0.6340642 | 0.1550763 | -0.001462887
[5 empty] | 0.05982981 | 0.1527953 | -0.001427478 |  | 0.1659084 | 0.155579 | -0.001477416 | 0.3792242 | 0.156849 | -0.001434682 | 0.6332171 | 0.1558798 | -0.001462887
[5 empty] | 0.05965463 | 0.1535829 | -0.001329851 |  | 0.1655081 | 0.1563809 | -0.001420648 | 0.3776603 | 0.1576575 | -0.00127797 | 0.6322722 | 0.1566833 | -0.001339002
[5 empty] | 0.05951058 | 0.1543705 | -0.001330117 |  | 0.1651711 | 0.1571829 | -0.001420648 | 0.3761482 | 0.158466 | -0.00127797 | 0.6314948 | 0.1574869 | -0.001339002
[5 empty] | 0.05934839 | 0.1551581 | -0.001329851 |  | 0.1647903 | 0.1579848 | -0.001420648 | 0.3746375 | 0.1592745 | -0.00127797 | 0.6305328 | 0.1582904 | -0.001339002
[5 empty] | 0.05916832 | 0.1559457 | -0.00125839 |  | 0.1644304 | 0.1587868 | -0.001384018 | 0.3729738 | 0.160083 | -0.001160637 | 0.6297392 | 0.1590939 | -0.001244532
[5 empty] | 0.05901152 | 0.1567333 | -0.001258516 |  | 0.1640917 | 0.1595887 | -0.001384018 | 0.3715261 | 0.1608915 | -0.001160637 | 0.6290261 | 0.1598974 | -0.001244532