## 1
Общество с ограниченной ответственностью "Инженерная геология" (ООО "ИнжГео") | [10 empty] | Общество с ограниченной ответственностью "Инженерная геология" (ООО "ИнжГео")
Юр. адрес: 117279, г. Москва, ул. Миклухо-Маклая, 36 а, этаж 5, пом. XXIII к. 76-84 | [10 empty] | Юр. адрес: 117279, г. Москва, ул. Миклухо-Маклая, 36 а, этаж 5, пом. XXIII к. 76-84 | [8 empty] | нагр |  |  | X0 | Y0 | R |  | нагр |  |  |  | X0 | Y0 | R | нагр |  |  |  | X0 | Y0 | R |  | нагр |  |  |  | X0 | Y0 | R
Телефон/факс +7 (495) 132-30-00, Адрес электронной почты inbox@inj-geo.ru | [10 empty] | Телефон/факс +7 (495) 132-30-00, Адрес электронной почты inbox@inj-geo.ru | [12 empty] | 0 | [7 empty] | 0 | [6 empty] | 0 | [7 empty] | 0
[20 empty] | девиатор | [6 empty] | девиатор | [6 empty] | девиатор | [7 empty] | девиатор
Испытательная лаборатория ООО «ИнжГео» | [10 empty] | Испытательная лаборатория ООО «ИнжГео» | [8 empty] | x0 | Угол | X | Y |  |  |  | x0 |  | Угол | X | Y |  |  | x0 |  | Угол | X | Y |  |  |  | x0 |  | Угол | X | Y
Адрес места осуществления деятельности лаборатории: г. Москва, просп. Вернадского, д. 51, стр. 1 | [10 empty] | Адрес места осуществления деятельности лаборатории: г. Москва, просп. Вернадского, д. 51, стр. 1 | [9 empty] | 0 | [7 empty] | 0 | [6 empty] | 0 | [7 empty] | 0
Телефон +7(910)4557682, E-mail: slg85@mail.ru | [10 empty] | Телефон +7(910)4557682, E-mail: slg85@mail.ru | [9 empty] | 5 | [7 empty] | 5 | [6 empty] | 5 | [7 empty] | 5
[21 empty] | 10 | [7 empty] | 10 | [6 empty] | 10 | [7 empty] | 10
Протокол испытаний № 13-63/36 от 04-12-2022 | [20 empty] | 15 | [7 empty] | 15 | [6 empty] | 15 | [7 empty] | 15
Наименование и адрес заказчика: ООО Регионстрой | [20 empty] | 20 | [7 empty] | 20 | [6 empty] | 20 | [7 empty] | 20
Наименование объекта: Переход трубопровода через р. Енисей | [20 empty] | 25 | [7 empty] | 25 | [6 empty] | 25 | [7 empty] | 25
Наименование используемого метода/методики: ГОСТ 12248.4-2020 | [20 empty] | 30 | [7 empty] | 30 | [6 empty] | 30 | [7 empty] | 30
Условия проведения испытания: температура окружающей среды (18 - 25)0С, влажность воздуха (40 - 75)% | [20 empty] | 35 | [7 empty] | 35 | [6 empty] | 35 | [7 empty] | 35
Дата получение объекта подлежащего испытаниям: 07-11-2022 | [20 empty] | 40 | [7 empty] | 40 | [6 empty] | 40 | [7 empty] | 40
Дата испытания: 25.10.2022-19.11.2036 | [20 empty] | 45 | [7 empty] | 45 | [6 empty] | 45 | [7 empty] | 45
Испытание грунтов методом трехосного сжатия | [10 empty] | Испытание грунтов методом трехосного сжатия | [9 empty] | 50 | [7 empty] | 50 | [6 empty] | 50 | [7 empty] | 50
Лабораторный номер: |  | 1071 | [5 empty] | We, % = | 0.53286882 |  | Лабораторный номер: | [6 empty] | We, % = |  |  | 55 | [7 empty] | 55 | [6 empty] | 55 | [7 empty] | 55
Номер скважины: |  | BH-004 | [5 empty] | ρ, г/см3 = | 1.9 |  | Номер скважины: | [6 empty] | ρ, г/см3 = |  |  | 60 | [7 empty] | 60 | [6 empty] | 60 | [7 empty] | 60
Глубина отбора, м: |  | 1.5 | [5 empty] | ρs, г/см3 = | 2.73 |  | Глубина отбора, м: | [6 empty] | ρs, г/см3 = |  |  | 65 | [7 empty] | 65 | [6 empty] | 65 | [7 empty] | 65
Наименование грунта: |  | Суглинок, после оттаивания текучий, легкий пылеватый | [5 empty] | e, д.е. = | 1.1 |  | Наименование грунта: | [6 empty] | e, д.е. = |  |  | 70 | [7 empty] | 70 | [6 empty] | 70 | [7 empty] | 70
Схема проведения опыта: |  | КД | [5 empty] | IL, д.е. = | 2.365 |  | Схема проведения опыта: | [6 empty] | IL, д.е. = |  |  | 75 | [7 empty] | 75 | [6 empty] | 75 | [7 empty] | 75
Результаты испытаний | [10 empty] | Результаты испытаний | [9 empty] | 80 | [7 empty] | 80 | [6 empty] | 80 | [7 empty] | 80
[21 empty] | 85 | [7 empty] | 85 | [6 empty] | 85 | [7 empty] | 85
[21 empty] | 90 | [7 empty] | 90 | [6 empty] | 90 | [7 empty] | 90
[21 empty] | 95 | [7 empty] | 95 | [6 empty] | 95 | [7 empty] | 95
[21 empty] | 100 | [7 empty] | 100 | [6 empty] | 100 | [7 empty] | 100
[21 empty] | 105 | [7 empty] | 105 | [6 empty] | 105 | [7 empty] | 105
[21 empty] | 110 | [7 empty] | 110 | [6 empty] | 110 | [7 empty] | 110
[21 empty] | 115 | [7 empty] | 115 | [6 empty] | 115 | [7 empty] | 115
[21 empty] | 120 | [7 empty] | 120 | [6 empty] | 120 | [7 empty] | 120
[21 empty] | 125 | [7 empty] | 125 | [6 empty] | 125 | [7 empty] | 125
[21 empty] | 130 | [7 empty] | 130 | [6 empty] | 130 | [7 empty] | 130
[21 empty] | 135 | [7 empty] | 135 | [6 empty] | 135 | [7 empty] | 135
[21 empty] | 140 | [7 empty] | 140 | [6 empty] | 140 | [7 empty] | 140
[21 empty] | 145 | [7 empty] | 145 | [6 empty] | 145 | [7 empty] | 145
[21 empty] | 150 | [7 empty] | 150 | [6 empty] | 150 | [7 empty] | 150
[21 empty] | 155 | [7 empty] | 155 | [6 empty] | 155 | [7 empty] | 155
[21 empty] | 160 | [7 empty] | 160 | [6 empty] | 160 | [7 empty] | 160
[21 empty] | 165 | [7 empty] | 165 | [6 empty] | 165 | [7 empty] | 165
[21 empty] | 170 | [7 empty] | 170 | [6 empty] | 170 | [7 empty] | 170
[21 empty] | 175 | [7 empty] | 175 | [6 empty] | 175 | [7 empty] | 175
[21 empty] | 180 | [7 empty] | 180 | [6 empty] | 180 | [7 empty] | 180
[13 empty] | Давление в камере, Мпа σ3 | Вертикальная нагрузка, Мпа σ1 | Поровое давление, Мпа u
[13 empty] | 0.05 | 0.2332784 |  |  |  |  | 1 | [6 empty] | σ3,кПа | σ1,кПа | u, кПа |  |  |  | 4
[13 empty] | 0.15 | 0.5869916 | [26 empty] | δ3, Мпа | δ1-δ3, МПа | δ1, МПа | δ1, КПа
[13 empty] | 0.25 | 0.9407048 | [20 empty] | С, МПа:
φ, град:
E, Мпа
[26 empty] | x | 0
[26 empty] | y |  |  |  | С, кПа | φ,°
Эффективные значения угла внутреннего трения и удельного сцепления ϕ', С'
[13 empty] | ϕ', град. = | 34
[13 empty] | С', МПа = | 0.015
|  | K0, д.е. | 0.4408071 | Эффективное напряжение, Мпа: |  |  |  |  | 0.02204035
|  | Модуль деформации E0, МПа: |  | Точки нахождения модуля Е0, Мпа (полное напряжение): |  |  |  |  | 0.02204035 | 0.03526457
|  | Модуль деформации E50, МПа: |  | qmax Давление при разрушении образца, Мпа (девиатор): |  |  |  |  | 0.06131226
|  | Коэф. Поперечной деформации, ϑ: |  | 0,5 qmax, Мпа (девиатор): |  |  |  |  | 0.03065613
| Начальник исп. лаборатории: | [6 empty] | Семиколенова Л.Г. |  |  |  |  | Начальник исп. лаборатории: |  |  |  |  | Семиколенова Л.Г.
Лист 1 , всего листов 2 | [11 empty] | Лист 2 , всего листов 2
Частичное воспроизведение протокола испытаний без письменного разрешения ООО «ИнжГео» ЗАПРЕЩАЕТСЯ | [11 empty] | Частичное воспроизведение протокола испытаний без письменного разрешения ООО «ИнжГео» ЗАПРЕЩАЕТСЯ
E0 |  |  | E50 |  | Деформация |  |  |  | Первая прочность |  |  | Вторая прочность |  |  | Третья прочность
devE0 | epsE0 |  | dev50 | epsE50 | dev | eps | ev |  | dev1 | eps1 | ev1 | dev1 | eps1 | ev2 | dev1 | eps1 | ev3
0.01322421 | 0.0003003313 |  | 0.03065613 | 0.0009009939 | 0.01322421 | 0.0003003313 | 0.001095653 |  | 0 | 0 | 0.001334457 | 0 | 0 | 5.950063e-05 | 0 | 0 | 0.0008610563
[5 empty] | 0.03065613 | 0.0009009939 | 0.001095763 |  | 0.03 | 0.0006813214 | 0.001334457 | 0.09 | 0.0006308531 | 5.950063e-05 | 0.15 | 0.0006813214 | 0.0008610563
Секущая модуля Е0 |  |  | Линия Q max |  | 0.03161754 | 0.001447236 | 0.001095763 |  | 0.06165662 | 0.001490931 | 0.001334457 | 0.1927549 | 0.001507154 | 5.950063e-05 | 0.3010474 | 0.001522991 | 0.0008610563
| 0 |  |  | 0 | 0.03283466 | 0.002170854 | -0.001405448 |  | 0.08515596 | 0.002236397 | -0.001274686 | 0.2184958 | 0.001981995 | -0.002477586 | 0.3453524 | 0.002030004 | -0.001661059
[5 empty] | 0.03393338 | 0.002894472 | -0.001406432 |  | 0.0916392 | 0.002693307 | -0.001274686 | 0.2298073 | 0.003014308 | -0.002477586 | 0.3652454 | 0.003045983 | -0.001661059
[5 empty] | 0.03487176 | 0.003618091 | -0.001404605 |  | 0.09648869 | 0.003727328 | -0.001274686 | 0.2369241 | 0.003767885 | -0.002477586 | 0.3784907 | 0.003807478 | -0.001661059
|  |  | Линия 0,5 Q max |  | 0.035796 | 0.004341709 | -0.001406432 |  | 0.09980621 | 0.004472794 | -0.001274686 | 0.2439835 | 0.004521462 | -0.002477586 | 0.3905811 | 0.004568974 | -0.001661059
|  |  |  | 0 | 0.03661481 | 0.005065327 | -0.001633471 |  | 0.1027439 | 0.005218259 | -0.001443458 | 0.2503642 | 0.00527504 | -0.002483656 | 0.4023422 | 0.00533047 | -0.001887979
[5 empty] | 0.03740938 | 0.005788945 | -0.001634124 |  | 0.1052604 | 0.005963725 | -0.001443458 | 0.2562943 | 0.006028617 | -0.002483656 | 0.4128618 | 0.006091966 | -0.001887979
[5 empty] | 0.03807238 | 0.006512563 | -0.001634777 |  | 0.1079122 | 0.00670919 | -0.001443458 | 0.2611086 | 0.006782194 | -0.002483656 | 0.4221729 | 0.006853461 | -0.001887979
[5 empty] | 0.03864317 | 0.007236181 | -0.001633307 |  | 0.1101525 | 0.007454656 | -0.001443458 | 0.2660225 | 0.007535771 | -0.002483656 | 0.431333 | 0.007614957 | -0.001887979
[5 empty] | 0.03918119 | 0.007959799 | -0.001797108 |  | 0.1121642 | 0.008200122 | -0.00170283 | 0.2699942 | 0.008289348 | -0.002486287 | 0.4391759 | 0.008376453 | -0.002070153
Коэфф. Точки |  |  |  |  | 0.03967372 | 0.008683417 | -0.001797288 |  | 0.1140085 | 0.008945587 | -0.00170283 | 0.2741854 | 0.009042925 | -0.002486287 | 0.4469158 | 0.009137948 | -0.002070153
[5 empty] | 0.04007627 | 0.009407035 | -0.001798186 |  | 0.115749 | 0.009691053 | -0.00170283 | 0.2778317 | 0.009796502 | -0.002486287 | 0.4532139 | 0.009899444 | -0.002070153
[5 empty] | 0.04053689 | 0.01013065 | -0.001797827 |  | 0.1173172 | 0.01043652 | -0.00170283 | 0.2809167 | 0.01055008 | -0.002486287 | 0.4591619 | 0.01066094 | -0.002070153
[5 empty] | 0.04087373 | 0.01085427 | -0.001912714 |  | 0.11881 | 0.01118198 | -0.002004405 | 0.2839007 | 0.01130366 | -0.002491227 | 0.4649591 | 0.01142244 | -0.002212226
[5 empty] | 0.0411599 | 0.01157789 | -0.00191023 |  | 0.1200722 | 0.01192745 | -0.002004405 | 0.2864264 | 0.01205723 | -0.002491227 | 0.4692962 | 0.01218393 | -0.002212226
[5 empty] | 0.0414129 | 0.01230151 | -0.001911568 |  | 0.1212002 | 0.01267292 | -0.002004405 | 0.2884782 | 0.01281081 | -0.002491227 | 0.4740142 | 0.01294543 | -0.002212226
[5 empty] | 0.04162496 | 0.01302513 | -0.001983949 |  | 0.1222069 | 0.01341838 | -0.002004405 | 0.2908334 | 0.01356439 | -0.002491227 | 0.4777214 | 0.01370692 | -0.002212226
[5 empty] | 0.04189679 | 0.01374874 | -0.001984147 |  | 0.1234344 | 0.01416385 | -0.002312913 | 0.2923356 | 0.01431796 | -0.002493283 | 0.4817746 | 0.01446842 | -0.002316932
[5 empty] | 0.04211234 | 0.01447236 | -0.001982561 |  | 0.1241169 | 0.01490931 | -0.002312913 | 0.2941186 | 0.01507154 | -0.002493283 | 0.4850569 | 0.01522991 | -0.002316932
[5 empty] | 0.04229546 | 0.01519598 | -0.001982165 |  | 0.1251707 | 0.01565478 | -0.002312913 | 0.2959513 | 0.01582512 | -0.002493283 | 0.4884233 | 0.01599141 | -0.002316932
[5 empty] | 0.0424703 | 0.0159196 | -0.001982561 |  | 0.1259293 | 0.01640024 | -0.002312913 | 0.297464 | 0.0165787 | -0.002493283 | 0.4905193 | 0.01675291 | -0.002316932
[5 empty] | 0.04261593 | 0.01664322 | -0.002019161 |  | 0.1267556 | 0.01714571 | -0.002582809 | 0.2985961 | 0.01733227 | -0.002493973 | 0.4930924 | 0.0175144 | -0.002387488
[5 empty] | 0.0428214 | 0.01736683 | -0.002019564 |  | 0.127416 | 0.01789117 | -0.002582809 | 0.3002312 | 0.01808585 | -0.002493973 | 0.4963476 | 0.0182759 | -0.002387488
[5 empty] | 0.04305312 | 0.01809045 | -0.002018555 |  | 0.1280463 | 0.01863664 | -0.002582809 | 0.3014121 | 0.01883943 | -0.002493973 | 0.4980975 | 0.01903739 | -0.002387488
[5 empty] | 0.04325753 | 0.01881407 | -0.002019363 |  | 0.1288741 | 0.01938211 | -0.002582809 | 0.3030718 | 0.019593 | -0.002493973 | 0.5004036 | 0.01979889 | -0.002387488
[5 empty] | 0.04341304 | 0.01953769 | -0.002033386 |  | 0.1295019 | 0.02012757 | -0.002776009 | 0.3043369 | 0.02034658 | -0.002492576 | 0.5027182 | 0.02056038 | -0.00242055
[5 empty] | 0.04365528 | 0.02026131 | -0.002034199 |  | 0.1303189 | 0.02087304 | -0.002776009 | 0.30642 | 0.02110016 | -0.002492576 | 0.5047129 | 0.02132188 | -0.00242055
[5 empty] | 0.04397013 | 0.02098493 | -0.002031963 |  | 0.1312134 | 0.0216185 | -0.002776009 | 0.307712 | 0.02185374 | -0.002492576 | 0.5071903 | 0.02208338 | -0.00242055
[5 empty] | 0.04416445 | 0.02170854 | -0.002033589 |  | 0.1318717 | 0.02236397 | -0.002843487 | 0.3097047 | 0.02260731 | -0.002492576 | 0.509747 | 0.02284487 | -0.00242055
[5 empty] | 0.04454478 | 0.02243216 | -0.002028765 |  | 0.1328328 | 0.02310943 | -0.002843487 | 0.3119499 | 0.02336089 | -0.002494536 | 0.5136489 | 0.02360637 | -0.002423041
[5 empty] | 0.04481198 | 0.02315578 | -0.002028562 |  | 0.1338184 | 0.0238549 | -0.002843487 | 0.3136287 | 0.02411447 | -0.002494536 | 0.5158665 | 0.02436786 | -0.002423041
[5 empty] | 0.0451636 | 0.0238794 | -0.002030185 |  | 0.1349278 | 0.02460037 | -0.002843487 | 0.3161395 | 0.02486804 | -0.002494536 | 0.5184455 | 0.02512936 | -0.002423041
[5 empty] | 0.04551969 | 0.02460302 | -0.002030591 |  | 0.1359439 | 0.02534583 | -0.002843487 | 0.3179985 | 0.02562162 | -0.002494536 | 0.5203927 | 0.02589085 | -0.002423041
[5 empty] | 0.04582592 | 0.02532663 | -0.001975675 |  | 0.1370881 | 0.0260913 | -0.002803194 | 0.3194816 | 0.0263752 | -0.002492583 | 0.5234845 | 0.02665235 | -0.002419154
[5 empty] | 0.04607466 | 0.02605025 | -0.00197528 |  | 0.1380041 | 0.02683676 | -0.002803194 | 0.3211049 | 0.02712877 | -0.002492583 | 0.5260304 | 0.02741385 | -0.002419154
[5 empty] | 0.04637452 | 0.02677387 | -0.001977255 |  | 0.1389327 | 0.02758223 | -0.002803194 | 0.3231559 | 0.02788235 | -0.002492583 | 0.5275633 | 0.02817534 | -0.002419154
[5 empty] | 0.0466917 | 0.02749749 | -0.001975675 |  | 0.1401577 | 0.02832769 | -0.002803194 | 0.3247395 | 0.02863593 | -0.002492583 | 0.5303404 | 0.02893684 | -0.002419154
[5 empty] | 0.04707463 | 0.02822111 | -0.00187496 |  | 0.1410524 | 0.02907316 | -0.00269731 | 0.3268531 | 0.02938951 | -0.002491092 | 0.5316399 | 0.02969833 | -0.002410325
[5 empty] | 0.04729522 | 0.02894472 | -0.001876085 |  | 0.1421288 | 0.02981862 | -0.00269731 | 0.3281176 | 0.03014308 | -0.002491092 | 0.5341978 | 0.03045983 | -0.002410325
[5 empty] | 0.04758106 | 0.02966834 | -0.001874585 |  | 0.1431763 | 0.03056409 | -0.00269731 | 0.3299656 | 0.03089666 | -0.002491092 | 0.5353566 | 0.03122132 | -0.002410325
[5 empty] | 0.0479049 | 0.03039196 | -0.001744253 |  | 0.1439605 | 0.03130956 | -0.00269731 | 0.331009 | 0.03165024 | -0.002491092 | 0.5377093 | 0.03198282 | -0.002410325
[5 empty] | 0.04813369 | 0.03111558 | -0.001744427 |  | 0.145022 | 0.03205502 | -0.002544837 | 0.3328352 | 0.03240381 | -0.002485926 | 0.5401636 | 0.03274432 | -0.00239741
[5 empty] | 0.04842125 | 0.0318392 | -0.001745997 |  | 0.1458743 | 0.03280049 | -0.002544837 | 0.3345817 | 0.03315739 | -0.002485926 | 0.5416954 | 0.03350581 | -0.00239741
[5 empty] | 0.04874693 | 0.03256282 | -0.00174495 |  | 0.1469854 | 0.03354595 | -0.002544837 | 0.3358612 | 0.03391097 | -0.002485926 | 0.5427786 | 0.03426731 | -0.00239741
[5 empty] | 0.04904713 | 0.03328643 | -0.001744078 |  | 0.1478637 | 0.03429142 | -0.002544837 | 0.3373044 | 0.03466455 | -0.002485926 | 0.545083 | 0.0350288 | -0.00239741
[5 empty] | 0.04926439 | 0.03401005 | -0.001593268 |  | 0.1485644 | 0.03503688 | -0.002367552 | 0.3390613 | 0.03541812 | -0.002484886 | 0.5465502 | 0.0357903 | -0.002377935
[5 empty] | 0.04954797 | 0.03473367 | -0.001591995 |  | 0.1495031 | 0.03578235 | -0.002367552 | 0.3398133 | 0.0361717 | -0.002484886 | 0.5478174 | 0.03655179 | -0.002377935
[5 empty] | 0.04975484 | 0.03545729 | -0.001592313 |  | 0.1505616 | 0.03652781 | -0.002367552 | 0.3411261 | 0.03692528 | -0.002484886 | 0.5497666 | 0.03731329 | -0.002377935
[5 empty] | 0.05004264 | 0.03618091 | -0.001436487 |  | 0.1512575 | 0.03727328 | -0.002367552 | 0.3431541 | 0.03767885 | -0.002484886 | 0.5513647 | 0.03807478 | -0.002377935
[5 empty] | 0.05026022 | 0.03690452 | -0.001436774 |  | 0.1521508 | 0.03801875 | -0.002183684 | 0.3439779 | 0.03843243 | -0.00247986 | 0.5530147 | 0.03883628 | -0.002357784
[5 empty] | 0.05057367 | 0.03762814 | -0.001436487 |  | 0.1529996 | 0.03876421 | -0.002183684 | 0.3452242 | 0.03918601 | -0.00247986 | 0.5541581 | 0.03959778 | -0.002357784
[5 empty] | 0.05072902 | 0.03835176 | -0.001435482 |  | 0.1535173 | 0.03950968 | -0.002183684 | 0.3466996 | 0.03993959 | -0.00247986 | 0.5559235 | 0.04035927 | -0.002357784
[5 empty] | 0.05103866 | 0.03907538 | -0.001436056 |  | 0.1545164 | 0.04025514 | -0.002183684 | 0.3476605 | 0.04069316 | -0.00247986 | 0.5563821 | 0.04112077 | -0.002357784
[5 empty] | 0.05127685 | 0.039799 | -0.001287332 |  | 0.154935 | 0.04100061 | -0.002010274 | 0.3489035 | 0.04144674 | -0.002472938 | 0.557955 | 0.04188226 | -0.002336824
[5 empty] | 0.05148689 | 0.04052261 | -0.001286045 |  | 0.1558563 | 0.04174607 | -0.002010274 | 0.3504322 | 0.04220032 | -0.002472938 | 0.5601664 | 0.04264376 | -0.002336824
[5 empty] | 0.05171263 | 0.04124623 | -0.001286431 |  | 0.1563763 | 0.04249154 | -0.002010274 | 0.3520499 | 0.04295389 | -0.002472938 | 0.5605094 | 0.04340525 | -0.002336824
[5 empty] | 0.05181373 | 0.04196985 | -0.001159741 |  | 0.1571317 | 0.04323701 | -0.001869076 | 0.3530548 | 0.04370747 | -0.002472938 | 0.5630397 | 0.04416675 | -0.002336824
[5 empty] | 0.05204834 | 0.04269347 | -0.001159393 |  | 0.1576879 | 0.04398247 | -0.001869076 | 0.3542505 | 0.04446105 | -0.002469403 | 0.5645176 | 0.04492825 | -0.002313088
[5 empty] | 0.0522466 | 0.04341709 | -0.001160669 |  | 0.1582085 | 0.04472794 | -0.001869076 | 0.3550845 | 0.04521462 | -0.002469403 | 0.5647784 | 0.04568974 | -0.002313088
[5 empty] | 0.05243789 | 0.0441407 | -0.001158929 |  | 0.1584837 | 0.0454734 | -0.001869076 | 0.3565682 | 0.0459682 | -0.002469403 | 0.5673305 | 0.04645124 | -0.002313088
[5 empty] | 0.05256981 | 0.04486432 | -0.001159393 |  | 0.1590333 | 0.04621887 | -0.001869076 | 0.35749 | 0.04672178 | -0.00246169 | 0.5680181 | 0.04721273 | -0.002313088
[5 empty] | 0.05279143 | 0.04558794 | -0.001066544 |  | 0.1596277 | 0.04696433 | -0.001777638 | 0.3586614 | 0.04747536 | -0.00246169 | 0.5698667 | 0.04797423 | -0.002289519
[5 empty] | 0.05296081 | 0.04631156 | -0.001066437 |  | 0.1598044 | 0.0477098 | -0.001777638 | 0.3602386 | 0.04822893 | -0.00246169 | 0.5709163 | 0.04873572 | -0.002289519
[5 empty] | 0.0531526 | 0.04703518 | -0.001066437 |  | 0.1601064 | 0.04845526 | -0.001777638 | 0.3613062 | 0.04898251 | -0.00246169 | 0.5727285 | 0.04949722 | -0.002289519
[5 empty] | 0.05328404 | 0.0477588 | -0.001066224 |  | 0.1605124 | 0.04920073 | -0.001777638 | 0.3622737 | 0.04973609 | -0.00246169 | 0.5743225 | 0.05025872 | -0.002289519
[5 empty] | 0.05333956 | 0.04848241 | -0.001022744 |  | 0.1609067 | 0.0499462 | -0.00174992 | 0.3633982 | 0.05048966 | -0.002452093 | 0.5751231 | 0.05102021 | -0.0022624
[5 empty] | 0.05353016 | 0.04920603 | -0.001022437 |  | 0.1609558 | 0.05069166 | -0.00174992 | 0.3645259 | 0.05124324 | -0.002452093 | 0.5767004 | 0.05178171 | -0.0022624
[5 empty] | 0.05368238 | 0.04992965 | -0.001022233 |  | 0.1614624 | 0.05143713 | -0.00174992 | 0.3659657 | 0.05199682 | -0.002452093 | 0.5792282 | 0.0525432 | -0.0022624
[5 empty] | 0.05379167 | 0.05065327 | -0.001023358 |  | 0.161561 | 0.05218259 | -0.00174992 | 0.3667889 | 0.0527504 | -0.002452093 | 0.5805571 | 0.0533047 | -0.0022624
[5 empty] | 0.05390638 | 0.05137689 | -0.001025239 |  | 0.1618009 | 0.05292806 | -0.001734552 | 0.3683377 | 0.05350397 | -0.002423182 | 0.5827557 | 0.05406619 | -0.002238893
[5 empty] | 0.05396579 | 0.0521005 | -0.001024932 |  | 0.1621405 | 0.05367352 | -0.001734552 | 0.3693183 | 0.05425755 | -0.002423182 | 0.5832388 | 0.05482769 | -0.002238893
[5 empty] | 0.05412954 | 0.05282412 | -0.001025752 |  | 0.1622619 | 0.05441899 | -0.001734552 | 0.3706112 | 0.05501113 | -0.002423182 | 0.5851679 | 0.05558919 | -0.002238893
[5 empty] | 0.05421519 | 0.05354774 | -0.001024522 |  | 0.1625894 | 0.05516446 | -0.001734552 | 0.3717484 | 0.0557647 | -0.002423182 | 0.5870429 | 0.05635068 | -0.002238893
[5 empty] | 0.05433695 | 0.05427136 | -0.001039045 |  | 0.1626347 | 0.05590992 | -0.001721278 | 0.3730944 | 0.05651828 | -0.002386994 | 0.5897003 | 0.05711218 | -0.002200166
[5 empty] | 0.05441094 | 0.05499498 | -0.001039877 |  | 0.1630145 | 0.05665539 | -0.001721278 | 0.3738641 | 0.05727186 | -0.002386994 | 0.5907887 | 0.05787367 | -0.002200166
[5 empty] | 0.05449059 | 0.05571859 | -0.001039045 |  | 0.1630481 | 0.05740085 | -0.001721278 | 0.3757337 | 0.05802544 | -0.002386994 | 0.5935821 | 0.05863517 | -0.002200166
[5 empty] | 0.05462961 | 0.05644221 | -0.001039773 |  | 0.1632466 | 0.05814632 | -0.001721278 | 0.3764466 | 0.05877901 | -0.002386994 | 0.5942045 | 0.05939666 | -0.002155764
[5 empty] | 0.05465179 | 0.05716583 | -0.001065309 |  | 0.1635251 | 0.05889178 | -0.001707849 | 0.3776829 | 0.05953259 | -0.002335388 | 0.597295 | 0.06015816 | -0.002155764
[5 empty] | 0.05478722 | 0.05788945 | -0.001065522 |  | 0.1637986 | 0.05963725 | -0.001707849 | 0.3787581 | 0.06028617 | -0.002335388 | 0.598626 | 0.06091966 | -0.002155764
[5 empty] | 0.05485944 | 0.05861307 | -0.001064564 |  | 0.1638748 | 0.06038271 | -0.001707849 | 0.3804655 | 0.06103974 | -0.002335388 | 0.6012446 | 0.06168115 | -0.002155764
[5 empty] | 0.0550377 | 0.05933669 | -0.001064457 |  | 0.1639887 | 0.06112818 | -0.001707849 | 0.3812156 | 0.06179332 | -0.002335388 | 0.6024302 | 0.06244265 | -0.002155764
[5 empty] | 0.05504484 | 0.0600603 | -0.00109836 |  | 0.1642692 | 0.06187365 | -0.00169937 | 0.3822258 | 0.0625469 | -0.002278382 | 0.6043064 | 0.06320414 | -0.00210546
[5 empty] | 0.05518136 | 0.06078392 | -0.001097812 |  | 0.1645668 | 0.06261911 | -0.00169937 | 0.3832306 | 0.06330047 | -0.002278382 | 0.6060197 | 0.06396564 | -0.00210546
[5 empty] | 0.05523909 | 0.06150754 | -0.001097921 |  | 0.1647099 | 0.06336458 | -0.00169937 | 0.3849245 | 0.06405405 | -0.002278382 | 0.6086826 | 0.06472713 | -0.00210546
[5 empty] | 0.05541123 | 0.06223116 | -0.00114008 |  | 0.1647844 | 0.06411004 | -0.00169937 | 0.3861327 | 0.06480763 | -0.002278382 | 0.6106652 | 0.06548863 | -0.00210546
[5 empty] | 0.05549682 | 0.06295478 | -0.0011386 |  | 0.165005 | 0.06485551 | -0.001690857 | 0.3870665 | 0.06556121 | -0.002213912 | 0.6126504 | 0.06625013 | -0.00204631
[5 empty] | 0.05546459 | 0.06367839 | -0.00114008 |  | 0.1648778 | 0.06560097 | -0.001690857 | 0.3881003 | 0.06631478 | -0.002213912 | 0.6141177 | 0.06701162 | -0.00204631
[5 empty] | 0.05564023 | 0.06440201 | -0.0011386 |  | 0.1652843 | 0.06634644 | -0.001690857 | 0.3896655 | 0.06706836 | -0.002213912 | 0.6157545 | 0.06777312 | -0.00204631
[5 empty] | 0.05565146 | 0.06512563 | -0.001139283 |  | 0.1651708 | 0.0670919 | -0.001690857 | 0.3901441 | 0.06782194 | -0.002213912 | 0.6185149 | 0.06853461 | -0.001986249
[5 empty] | 0.05581673 | 0.06584925 | -0.001186359 |  | 0.1653334 | 0.06783737 | -0.001681968 | 0.3919654 | 0.06857551 | -0.002142478 | 0.6210124 | 0.06929611 | -0.001986249
[5 empty] | 0.05578615 | 0.06657287 | -0.001185173 |  | 0.1656222 | 0.06858284 | -0.001681968 | 0.3929127 | 0.06932909 | -0.002142478 | 0.6224582 | 0.0700576 | -0.001986249
[5 empty] | 0.05596449 | 0.06729648 | -0.001185055 |  | 0.1658647 | 0.0693283 | -0.001681968 | 0.3936326 | 0.07008267 | -0.002142478 | 0.6237173 | 0.0708191 | -0.001986249
[5 empty] | 0.05599352 | 0.0680201 | -0.001185055 |  | 0.1657159 | 0.07007377 | -0.001681968 | 0.3950492 | 0.07083625 | -0.002142478 | 0.6261883 | 0.0715806 | -0.001986249
[5 empty] | 0.05604464 | 0.06874372 | -0.001235136 |  | 0.166039 | 0.07081923 | -0.00167504 | 0.3963477 | 0.07158982 | -0.002069348 | 0.6283846 | 0.07234209 | -0.001924234
[5 empty] | 0.05614923 | 0.06946734 | -0.001235259 |  | 0.1660354 | 0.0715647 | -0.00167504 | 0.39698 | 0.0723434 | -0.002069348 | 0.6295987 | 0.07310359 | -0.001924234
[5 empty] | 0.05619795 | 0.07019096 | -0.00123563 |  | 0.1663751 | 0.07231016 | -0.00167504 | 0.3981472 | 0.07309698 | -0.002069348 | 0.6325556 | 0.07386508 | -0.001924234
[5 empty] | 0.05622983 | 0.07091457 | -0.001234889 |  | 0.166215 | 0.07305563 | -0.00167504 | 0.3988638 | 0.07385055 | -0.002069348 | 0.6339952 | 0.07462658 | -0.001924234
[5 empty] | 0.05634678 | 0.07163819 | -0.001286847 |  | 0.1664202 | 0.0738011 | -0.001670365 | 0.4002267 | 0.07460413 | -0.001993568 | 0.6350572 | 0.07538807 | -0.001862734
[5 empty] | 0.05643922 | 0.07236181 | -0.001287104 |  | 0.1666451 | 0.07454656 | -0.001670365 | 0.4009168 | 0.07535771 | -0.001993568 | 0.6373344 | 0.07614957 | -0.001862734
[5 empty] | 0.05653068 | 0.07308543 | -0.001286847 |  | 0.1665648 | 0.07529203 | -0.001670365 | 0.4024204 | 0.07611129 | -0.001993568 | 0.6399434 | 0.07691107 | -0.001862734
[5 empty] | 0.05657406 | 0.07380905 | -0.001287747 |  | 0.166981 | 0.07603749 | -0.001670365 | 0.4029718 | 0.07686486 | -0.001993568 | 0.6411915 | 0.07767256 | -0.001801801
[5 empty] | 0.05660073 | 0.07453267 | -0.001341074 |  | 0.1670706 | 0.07678296 | -0.001665072 | 0.4042274 | 0.07761844 | -0.001920742 | 0.6434789 | 0.07843406 | -0.001801801
[5 empty] | 0.0567445 | 0.07525628 | -0.001339868 |  | 0.167202 | 0.07752842 | -0.001665072 | 0.405025 | 0.07837202 | -0.001920742 | 0.644574 | 0.07919555 | -0.001801801
[5 empty] | 0.05680875 | 0.0759799 | -0.001340538 |  | 0.1670715 | 0.07827389 | -0.001665072 | 0.4057511 | 0.07912559 | -0.001920742 | 0.6457224 | 0.07995705 | -0.001801801
[5 empty] | 0.05687218 | 0.07670352 | -0.001341342 |  | 0.1671786 | 0.07901935 | -0.001665072 | 0.406906 | 0.07987917 | -0.001920742 | 0.6479103 | 0.08071854 | -0.001801801
[5 empty] | 0.05682435 | 0.07742714 | -0.001392839 |  | 0.1674801 | 0.07976482 | -0.001658976 | 0.4076548 | 0.08063275 | -0.001850956 | 0.6490731 | 0.08148004 | -0.001747127
[5 empty] | 0.05700459 | 0.07815076 | -0.001392282 |  | 0.167607 | 0.08051029 | -0.001658976 | 0.4089448 | 0.08138632 | -0.001850956 | 0.6509151 | 0.08224154 | -0.001747127
[5 empty] | 0.05704206 | 0.07887437 | -0.001392978 |  | 0.1677549 | 0.08125575 | -0.001658976 | 0.409659 | 0.0821399 | -0.001850956 | 0.652265 | 0.08300303 | -0.001747127
[5 empty] | 0.05711044 | 0.07959799 | -0.001393814 |  | 0.1678151 | 0.08200122 | -0.001658976 | 0.4102426 | 0.08289348 | -0.001850956 | 0.6535703 | 0.08376453 | -0.001747127
[5 empty] | 0.05712279 | 0.08032161 | -0.00144297 |  | 0.1676571 | 0.08274668 | -0.001654539 | 0.4111998 | 0.08364706 | -0.00178652 | 0.6555535 | 0.08452602 | -0.001697679
[5 empty] | 0.05718199 | 0.08104523 | -0.001443403 |  | 0.167869 | 0.08349215 | -0.001654539 | 0.4118011 | 0.08440063 | -0.00178652 | 0.6571276 | 0.08528752 | -0.001697679
[5 empty] | 0.05718514 | 0.08176885 | -0.001442393 |  | 0.167841 | 0.08423761 | -0.001654539 | 0.4127763 | 0.08515421 | -0.00178652 | 0.6590156 | 0.08604901 | -0.001697679
[5 empty] | 0.05729873 | 0.08249246 | -0.001442682 |  | 0.1681617 | 0.08498308 | -0.001654539 | 0.413732 | 0.08590779 | -0.00178652 | 0.6593071 | 0.08681051 | -0.001655554
[5 empty] | 0.05730078 | 0.08321608 | -0.001486104 |  | 0.1683083 | 0.08572855 | -0.001649574 | 0.4142725 | 0.08666136 | -0.001726597 | 0.6608166 | 0.08757201 | -0.001655554
[5 empty] | 0.0574294 | 0.0839397 | -0.001485807 |  | 0.1682807 | 0.08647401 | -0.001649574 | 0.4156392 | 0.08741494 | -0.001726597 | 0.6626356 | 0.0883335 | -0.001655554
[5 empty] | 0.05744641 | 0.08466332 | -0.00148551 |  | 0.168559 | 0.08721948 | -0.001649574 | 0.4163069 | 0.08816852 | -0.001726597 | 0.6631199 | 0.089095 | -0.001655554
[5 empty] | 0.05759026 | 0.08538694 | -0.001486104 |  | 0.1683794 | 0.08796494 | -0.001649574 | 0.4169524 | 0.0889221 | -0.001726597 | 0.6649135 | 0.08985649 | -0.001655554
[5 empty] | 0.05762245 | 0.08611056 | -0.00152698 |  | 0.1687685 | 0.08871041 | -0.001644546 | 0.4177453 | 0.08967567 | -0.001676218 | 0.6656401 | 0.09061799 | -0.001623956
[5 empty] | 0.05763837 | 0.08683417 | -0.001528354 |  | 0.1686121 | 0.08945587 | -0.001644546 | 0.4181179 | 0.09042925 | -0.001676218 | 0.6662103 | 0.09137948 | -0.001623956
[5 empty] | 0.05774963 | 0.08755779 | -0.001527133 |  | 0.1688066 | 0.09020134 | -0.001644546 | 0.4188643 | 0.09118283 | -0.001676218 | 0.6675387 | 0.09214098 | -0.001623956
[5 empty] | 0.05779692 | 0.08828141 | -0.001527285 |  | 0.1689805 | 0.0909468 | -0.001644546 | 0.4197007 | 0.0919364 | -0.001676218 | 0.6683409 | 0.09290248 | -0.001623956
[5 empty] | 0.05778014 | 0.08900503 | -0.001559598 |  | 0.1692215 | 0.09169227 | -0.001637786 | 0.4196013 | 0.09268998 | -0.001637944 | 0.6682463 | 0.09366397 | -0.001603917
[5 empty] | 0.05791489 | 0.08972865 | -0.001557883 |  | 0.1692012 | 0.09243774 | -0.001637786 | 0.420445 | 0.09344356 | -0.001637944 | 0.6694567 | 0.09442547 | -0.001603917
[5 empty] | 0.0579617 | 0.09045226 | -0.001557572 |  | 0.1693798 | 0.0931832 | -0.001637786 | 0.4211495 | 0.09419714 | -0.001637944 | 0.669398 | 0.09518696 | -0.001603917
[5 empty] | 0.05800042 | 0.09117588 | -0.001558039 |  | 0.1695163 | 0.09392867 | -0.001637786 | 0.4218853 | 0.09495071 | -0.001637944 | 0.6707394 | 0.09594846 | -0.00159309
[5 empty] | 0.05799105 | 0.0918995 | -0.001582152 |  | 0.1694135 | 0.09467413 | -0.001633027 | 0.4221945 | 0.09570429 | -0.001611579 | 0.6707739 | 0.09670995 | -0.00159309
[5 empty] | 0.05803766 | 0.09262312 | -0.001583735 |  | 0.1697737 | 0.0954196 | -0.001633027 | 0.422133 | 0.09645787 | -0.001611579 | 0.6718171 | 0.09747145 | -0.00159309
[5 empty] | 0.05815643 | 0.09334674 | -0.001582469 |  | 0.169653 | 0.09616506 | -0.001633027 | 0.4230166 | 0.09721144 | -0.001611579 | 0.6714743 | 0.09823295 | -0.00159309
[5 empty] | 0.05817108 | 0.09407035 | -0.001595584 |  | 0.1698203 | 0.09691053 | -0.001633027 | 0.4230131 | 0.09796502 | -0.001611579 | 0.6727862 | 0.09899444 | -0.00159309
[5 empty] | 0.05830619 | 0.09479397 | -0.001595584 |  | 0.1699903 | 0.09765599 | -0.001625331 | 0.4232671 | 0.0987186 | -0.001599457 | 0.6726185 | 0.09975594 | -0.001585072
[5 empty] | 0.05832107 | 0.09551759 | -0.00159702 |  | 0.1701629 | 0.09840146 | -0.001625331 | 0.4241804 | 0.09947217 | -0.001599457 | 0.6726304 | 0.1005174 | -0.001585072
[5 empty] | 0.05840842 | 0.09624121 | -0.001596861 |  | 0.1703166 | 0.09914693 | -0.001625331 | 0.4243895 | 0.1002258 | -0.001599457 | 0.6733761 | 0.1012789 | -0.001585072
[5 empty] | 0.05839148 | 0.09696483 | -0.001594786 |  | 0.170319 | 0.09989239 | -0.001625331 | 0.424654 | 0.1009793 | -0.001599457 | 0.674672 | 0.1020404 | -0.001585072
[5 empty] | 0.05852754 | 0.09768845 | -0.001598306 |  | 0.1706551 | 0.1006379 | -0.001616957 | 0.425089 | 0.1017329 | -0.001595482 | 0.6752245 | 0.1028019 | -0.001578715
[5 empty] | 0.05847024 | 0.09841206 | -0.001597987 |  | 0.1705537 | 0.1013833 | -0.001616957 | 0.4250619 | 0.1024865 | -0.001595482 | 0.67531 | 0.1035634 | -0.001578715
[5 empty] | 0.05857375 | 0.09913568 | -0.001599425 |  | 0.170941 | 0.1021288 | -0.001616957 | 0.4259529 | 0.1032401 | -0.001595482 | 0.6750203 | 0.1043249 | -0.001578715
[5 empty] | 0.05860449 | 0.0998593 | -0.001599106 |  | 0.1708022 | 0.1028743 | -0.001616957 | 0.4254605 | 0.1039936 | -0.001595482 | 0.6759284 | 0.1050864 | -0.00157134
[5 empty] | 0.05865917 | 0.1005829 | -0.001598082 |  | 0.1711088 | 0.1036197 | -0.001608348 | 0.4259443 | 0.1047472 | -0.001591869 | 0.6766469 | 0.1058479 | -0.00157134
[5 empty] | 0.05868936 | 0.1013065 | -0.001597922 |  | 0.1711542 | 0.1043652 | -0.001608348 | 0.4268292 | 0.1055008 | -0.001591869 | 0.6774532 | 0.1066094 | -0.00157134
[5 empty] | 0.05873543 | 0.1020302 | -0.001597443 |  | 0.1714691 | 0.1051107 | -0.001608348 | 0.4264435 | 0.1062544 | -0.001591869 | 0.6771424 | 0.1073709 | -0.00157134
[5 empty] | 0.05878931 | 0.1027538 | -0.001597124 |  | 0.171567 | 0.1058561 | -0.001608348 | 0.4274969 | 0.1070079 | -0.001591869 | 0.678217 | 0.1081324 | -0.001563132
[5 empty] | 0.05891575 | 0.1034774 | -0.001590357 |  | 0.1716249 | 0.1066016 | -0.001596423 | 0.427567 | 0.1077615 | -0.001587509 | 0.6785445 | 0.1088939 | -0.001563132
[5 empty] | 0.05900154 | 0.104201 | -0.00159163 |  | 0.1719082 | 0.107347 | -0.001596423 | 0.4279229 | 0.1085151 | -0.001587509 | 0.6791452 | 0.1096554 | -0.001563132
[5 empty] | 0.05907088 | 0.1049246 | -0.001590039 |  | 0.1721047 | 0.1080925 | -0.001596423 | 0.4284493 | 0.1092687 | -0.001587509 | 0.6795549 | 0.1104169 | -0.001563132
[5 empty] | 0.05905888 | 0.1056482 | -0.001591948 |  | 0.1721471 | 0.108838 | -0.001596423 | 0.428626 | 0.1100223 | -0.001587509 | 0.6790301 | 0.1111784 | -0.001563132
[5 empty] | 0.05905462 | 0.1063719 | -0.001583317 |  | 0.1725689 | 0.1095834 | -0.001584926 | 0.4281633 | 0.1107758 | -0.001584787 | 0.6792425 | 0.1119399 | -0.00155785
[5 empty] | 0.05913119 | 0.1070955 | -0.001583317 |  | 0.1725251 | 0.1103289 | -0.001584926 | 0.4285069 | 0.1115294 | -0.001584787 | 0.6797281 | 0.1127014 | -0.00155785
[5 empty] | 0.05919937 | 0.1078191 | -0.001581892 |  | 0.1729057 | 0.1110744 | -0.001584926 | 0.4287314 | 0.112283 | -0.001584787 | 0.679836 | 0.1134629 | -0.00155785
[5 empty] | 0.05929978 | 0.1085427 | -0.001582367 |  | 0.172909 | 0.1118198 | -0.001584926 | 0.4297636 | 0.1130366 | -0.001581483 | 0.6809616 | 0.1142244 | -0.00155785
[5 empty] | 0.05932675 | 0.1092663 | -0.00157365 |  | 0.173092 | 0.1125653 | -0.001571363 | 0.429634 | 0.1137901 | -0.001581483 | 0.6818027 | 0.1149859 | -0.001552526
[5 empty] | 0.05934523 | 0.10999 | -0.001571449 |  | 0.1733881 | 0.1133108 | -0.001571363 | 0.4304281 | 0.1145437 | -0.001581483 | 0.6815206 | 0.1157473 | -0.001552526
[5 empty] | 0.05941223 | 0.1107136 | -0.001573022 |  | 0.1734846 | 0.1140562 | -0.001571363 | 0.430291 | 0.1152973 | -0.001581483 | 0.6826296 | 0.1165088 | -0.001552526
[5 empty] | 0.05951967 | 0.1114372 | -0.001573022 |  | 0.1736047 | 0.1148017 | -0.001571363 | 0.4309623 | 0.1160509 | -0.001581483 | 0.6828941 | 0.1172703 | -0.001552526
[5 empty] | 0.05956162 | 0.1121608 | -0.00155734 |  | 0.17395 | 0.1155472 | -0.001557846 | 0.4308753 | 0.1168044 | -0.001580922 | 0.6824997 | 0.1180318 | -0.001545165
[5 empty] | 0.05962771 | 0.1128844 | -0.001557808 |  | 0.1741624 | 0.1162926 | -0.001557846 | 0.4310746 | 0.117558 | -0.001580922 | 0.6828448 | 0.1187933 | -0.001545165
[5 empty] | 0.05957918 | 0.113608 | -0.001557964 |  | 0.1742865 | 0.1170381 | -0.001557846 | 0.4310955 | 0.1183116 | -0.001580922 | 0.6841168 | 0.1195548 | -0.001545165
[5 empty] | 0.05966907 | 0.1143317 | -0.001541633 |  | 0.1745689 | 0.1177836 | -0.001557846 | 0.4319261 | 0.1190652 | -0.001580922 | 0.6841694 | 0.1203163 | -0.001545165
[5 empty] | 0.0597505 | 0.1150553 | -0.00154302 |  | 0.174673 | 0.118529 | -0.001544562 | 0.4318224 | 0.1198188 | -0.001576786 | 0.6842155 | 0.1210778 | -0.001541961
[5 empty] | 0.05973346 | 0.1157789 | -0.001542558 |  | 0.1747783 | 0.1192745 | -0.001544562 | 0.432296 | 0.1205723 | -0.001576786 | 0.6849087 | 0.1218393 | -0.001541961
[5 empty] | 0.05978147 | 0.1165025 | -0.001543637 |  | 0.1751997 | 0.12002 | -0.001544562 | 0.4325908 | 0.1213259 | -0.001576786 | 0.6844741 | 0.1226008 | -0.001541961
[5 empty] | 0.05991919 | 0.1172261 | -0.001541324 |  | 0.1751272 | 0.1207654 | -0.001544562 | 0.4321242 | 0.1220795 | -0.001576786 | 0.6855281 | 0.1233623 | -0.001541961
[5 empty] | 0.05997472 | 0.1179498 | -0.00152066 |  | 0.175574 | 0.1215109 | -0.001528784 | 0.4328177 | 0.1228331 | -0.001575868 | 0.6854536 | 0.1241238 | -0.001535976
[5 empty] | 0.05994791 | 0.1186734 | -0.001520204 |  | 0.1758194 | 0.1222564 | -0.001528784 | 0.433332 | 0.1235866 | -0.001575868 | 0.6849044 | 0.1248853 | -0.001535976
[5 empty] | 0.05995345 | 0.119397 | -0.001521269 |  | 0.1757499 | 0.1230018 | -0.001528784 | 0.4330839 | 0.1243402 | -0.001575868 | 0.6852834 | 0.1256468 | -0.001535976
[5 empty] | 0.06005706 | 0.1201206 | -0.001521725 |  | 0.1759749 | 0.1237473 | -0.001528784 | 0.4334723 | 0.1250938 | -0.001575868 | 0.6861235 | 0.1264083 | -0.001531535
[5 empty] | 0.06015213 | 0.1208442 | -0.001496345 |  | 0.1761785 | 0.1244928 | -0.001513494 | 0.4332141 | 0.1258474 | -0.001573753 | 0.685927 | 0.1271698 | -0.001531535
[5 empty] | 0.06013184 | 0.1215678 | -0.001498291 |  | 0.1763606 | 0.1252382 | -0.001513494 | 0.4338844 | 0.1266009 | -0.001573753 | 0.6864722 | 0.1279313 | -0.001531535
[5 empty] | 0.06025085 | 0.1222915 | -0.001498291 |  | 0.1768838 | 0.1259837 | -0.001513494 | 0.4338494 | 0.1273545 | -0.001573753 | 0.6866357 | 0.1286928 | -0.001531535
[5 empty] | 0.0602626 | 0.1230151 | -0.001497243 |  | 0.1768415 | 0.1267292 | -0.001513494 | 0.4339842 | 0.1281081 | -0.001573753 | 0.6870729 | 0.1294543 | -0.001531535
[5 empty] | 0.06029861 | 0.1237387 | -0.0014702 |  | 0.1771859 | 0.1274746 | -0.001495419 | 0.4345811 | 0.1288617 | -0.001571237 | 0.6872217 | 0.1302158 | -0.001529707
[5 empty] | 0.0603836 | 0.1244623 | -0.001471082 |  | 0.1773271 | 0.1282201 | -0.001495419 | 0.4347639 | 0.1296153 | -0.001571237 | 0.6879255 | 0.1309773 | -0.001529707
[5 empty] | 0.0603117 | 0.1251859 | -0.001470641 |  | 0.1776967 | 0.1289656 | -0.001495419 | 0.4347658 | 0.1303688 | -0.001571237 | 0.687778 | 0.1317388 | -0.001529707
[5 empty] | 0.06037938 | 0.1259096 | -0.001469465 |  | 0.177635 | 0.129711 | -0.001495419 | 0.4346452 | 0.1311224 | -0.001571237 | 0.6878103 | 0.1325003 | -0.001529707
[5 empty] | 0.06045492 | 0.1266332 | -0.001441302 |  | 0.1779841 | 0.1304565 | -0.001479418 | 0.4348112 | 0.131876 | -0.001570835 | 0.6889607 | 0.1332617 | -0.001524539
[5 empty] | 0.06044755 | 0.1273568 | -0.001440438 |  | 0.1780606 | 0.1312019 | -0.001479418 | 0.4352641 | 0.1326296 | -0.001570835 | 0.6884146 | 0.1340232 | -0.001524539
[5 empty] | 0.06053876 | 0.1280804 | -0.001441447 |  | 0.1782293 | 0.1319474 | -0.001479418 | 0.4353601 | 0.1333831 | -0.001570835 | 0.6882358 | 0.1347847 | -0.001524539
[5 empty] | 0.06058003 | 0.128804 | -0.001441447 |  | 0.178536 | 0.1326929 | -0.001479418 | 0.4355674 | 0.1341367 | -0.001568467 | 0.6892693 | 0.1355462 | -0.001524539
[5 empty] | 0.0606787 | 0.1295276 | -0.001406662 |  | 0.1788896 | 0.1334383 | -0.00146005 | 0.4354173 | 0.1348903 | -0.001568467 | 0.6889807 | 0.1363077 | -0.001524129
[5 empty] | 0.06060337 | 0.1302513 | -0.001405256 |  | 0.1791299 | 0.1341838 | -0.00146005 | 0.4362567 | 0.1356439 | -0.001568467 | 0.6899046 | 0.1370692 | -0.001524129
[5 empty] | 0.0607508 | 0.1309749 | -0.00140624 |  | 0.1793482 | 0.1349293 | -0.00146005 | 0.4360358 | 0.1363975 | -0.001568467 | 0.6900692 | 0.1378307 | -0.001524129
[5 empty] | 0.06074892 | 0.1316985 | -0.001404694 |  | 0.1793839 | 0.1356747 | -0.00146005 | 0.4357499 | 0.137151 | -0.001568467 | 0.6898499 | 0.1385922 | -0.001524129
[5 empty] | 0.0607631 | 0.1324221 | -0.001369053 |  | 0.1795809 | 0.1364202 | -0.001442668 | 0.4358677 | 0.1379046 | -0.001569001 | 0.6897161 | 0.1393537 | -0.001520256
[5 empty] | 0.06086791 | 0.1331457 | -0.001368369 |  | 0.1800546 | 0.1371657 | -0.001442668 | 0.4366238 | 0.1386582 | -0.001569001 | 0.6900437 | 0.1401152 | -0.001520256
[5 empty] | 0.06083143 | 0.1338694 | -0.001367685 |  | 0.1800465 | 0.1379111 | -0.001442668 | 0.4363184 | 0.1394118 | -0.001569001 | 0.6903628 | 0.1408767 | -0.001520256
[5 empty] | 0.06082756 | 0.134593 | -0.001367138 |  | 0.1804072 | 0.1386566 | -0.001442668 | 0.4361235 | 0.1401653 | -0.001569001 | 0.6896396 | 0.1416382 | -0.001520256
[5 empty] | 0.06098908 | 0.1353166 | -0.00132617 |  | 0.1805616 | 0.1394021 | -0.001424244 | 0.4368601 | 0.1409189 | -0.001567891 | 0.6907876 | 0.1423997 | -0.001518258
[5 empty] | 0.06098425 | 0.1360402 | -0.001325905 |  | 0.1806474 | 0.1401475 | -0.001424244 | 0.436417 | 0.1416725 | -0.001567891 | 0.6899529 | 0.1431612 | -0.001518258
[5 empty] | 0.06097059 | 0.1367638 | -0.001324977 |  | 0.1809185 | 0.140893 | -0.001424244 | 0.4363188 | 0.1424261 | -0.001567891 | 0.6901435 | 0.1439227 | -0.001518258
[5 empty] | 0.06101453 | 0.1374874 | -0.001324315 |  | 0.1813293 | 0.1416385 | -0.001424244 | 0.4370937 | 0.1431796 | -0.001567891 | 0.6905133 | 0.1446842 | -0.001516924
[5 empty] | 0.06113277 | 0.1382111 | -0.001279447 |  | 0.181394 | 0.1423839 | -0.001404577 | 0.4373336 | 0.1439332 | -0.001566554 | 0.6904041 | 0.1454457 | -0.001516924
[5 empty] | 0.06108432 | 0.1389347 | -0.001281111 |  | 0.1818761 | 0.1431294 | -0.001404577 | 0.4368034 | 0.1446868 | -0.001566554 | 0.6901918 | 0.1462072 | -0.001516924
[5 empty] | 0.06118497 | 0.1396583 | -0.001281239 |  | 0.1820116 | 0.1438749 | -0.001404577 | 0.4368528 | 0.1454404 | -0.001566554 | 0.6908169 | 0.1469687 | -0.001516924
[5 empty] | 0.0611271 | 0.1403819 | -0.001280087 |  | 0.1822173 | 0.1446203 | -0.001404577 | 0.4371883 | 0.146194 | -0.001566554 | 0.6910567 | 0.1477302 | -0.001516924
[5 empty] | 0.06118516 | 0.1411055 | -0.001231718 |  | 0.1823539 | 0.1453658 | -0.001385421 | 0.4375164 | 0.1469475 | -0.001566557 | 0.6905347 | 0.1484917 | -0.001517931
[5 empty] | 0.06123438 | 0.1418291 | -0.001231718 |  | 0.1826771 | 0.1461113 | -0.001385421 | 0.4370739 | 0.1477011 | -0.001566557 | 0.690756 | 0.1492532 | -0.001517931
[5 empty] | 0.06132474 | 0.1425528 | -0.001230365 |  | 0.1830477 | 0.1468567 | -0.001385421 | 0.4368585 | 0.1484547 | -0.001566557 | 0.6913442 | 0.1500147 | -0.001517931
[5 empty] | 0.06131226 | 0.1432764 | -0.001188842 |  | 0.1832784 | 0.1476022 | -0.001369869 | 0.4369916 | 0.1492083 | -0.001564921 | 0.6907048 | 0.1507761 | -0.001516265
[5 empty] | 0.06139561 | 0.144 | -0.001189317 |  | 0.1832084 | 0.1483477 | -0.001369869 | 0.4367568 | 0.1499618 | -0.001564921 | 0.6910811 | 0.1515376 | -0.001516265