## 1
Общество с ограниченной ответственностью "Инженерная геология" (ООО "ИнжГео") | [10 empty] | Общество с ограниченной ответственностью "Инженерная геология" (ООО "ИнжГео")
Юр. адрес: 117279, г. Москва, ул. Миклухо-Маклая, 36 а, этаж 5, пом. XXIII к. 76-84 | [10 empty] | Юр. адрес: 117279, г. Москва, ул. Миклухо-Маклая, 36 а, этаж 5, пом. XXIII к. 76-84 | [8 empty] | нагр |  |  | X0 | Y0 | R |  | нагр |  |  |  | X0 | Y0 | R | нагр |  |  |  | X0 | Y0 | R |  | нагр |  |  |  | X0 | Y0 | R
Телефон/факс +7 (495) 132-30-00, Адрес электронной почты inbox@inj-geo.ru | [10 empty] | Телефон/факс +7 (495) 132-30-00, Адрес электронной почты inbox@inj-geo.ru | [12 empty] | 0 | [7 empty] | 0 | [6 empty] | 0 | [7 empty] | 0
[20 empty] | девиатор | [6 empty] | девиатор | [6 empty] | девиатор | [7 empty] | девиатор
Испытательная лаборатория ООО «ИнжГео» | [10 empty] | Испытательная лаборатория ООО «ИнжГео» | [8 empty] | x0 | Угол | X | Y |  |  |  | x0 |  | Угол | X | Y |  |  | x0 |  | Угол | X | Y |  |  |  | x0 |  | Угол | X | Y
Адрес места осуществления деятельности лаборатории: г. Москва, просп. Вернадского, д. 51, стр. 1 | [10 empty] | Адрес места осуществления деятельности лаборатории: г. Москва, просп. Вернадского, д. 51, стр. 1 | [9 empty] | 0 | [7 empty] | 0 | [6 empty] | 0 | [7 empty] | 0
Телефон +7(910)4557682, E-mail: slg85@mail.ru | [10 empty] | Телефон +7(910)4557682, E-mail: slg85@mail.ru | [9 empty] | 5 | [7 empty] | 5 | [6 empty] | 5 | [7 empty] | 5
[21 empty] | 10 | [7 empty] | 10 | [6 empty] | 10 | [7 empty] | 10
Протокол испытаний № 13-63/37 от 05-12-2022 | [20 empty] | 15 | [7 empty] | 15 | [6 empty] | 15 | [7 empty] | 15
Наименование и адрес заказчика: ООО Регионстрой | [20 empty] | 20 | [7 empty] | 20 | [6 empty] | 20 | [7 empty] | 20
Наименование объекта: Переход трубопровода через р. Енисей | [20 empty] | 25 | [7 empty] | 25 | [6 empty] | 25 | [7 empty] | 25
Наименование используемого метода/методики: ГОСТ 12248.4-2020 | [20 empty] | 30 | [7 empty] | 30 | [6 empty] | 30 | [7 empty] | 30
Условия проведения испытания: температура окружающей среды (18 - 25)0С, влажность воздуха (40 - 75)% | [20 empty] | 35 | [7 empty] | 35 | [6 empty] | 35 | [7 empty] | 35
Дата получение объекта подлежащего испытаниям: 08-11-2022 | [20 empty] | 40 | [7 empty] | 40 | [6 empty] | 40 | [7 empty] | 40
Дата испытания: 25.10.2022-19.11.2037 | [20 empty] | 45 | [7 empty] | 45 | [6 empty] | 45 | [7 empty] | 45
Испытание грунтов методом трехосного сжатия | [10 empty] | Испытание грунтов методом трехосного сжатия | [9 empty] | 50 | [7 empty] | 50 | [6 empty] | 50 | [7 empty] | 50
Лабораторный номер: |  | 1072 | [5 empty] | We, % = | 0.506050912 |  | Лабораторный номер: | [6 empty] | We, % = |  |  | 55 | [7 empty] | 55 | [6 empty] | 55 | [7 empty] | 55
Номер скважины: |  | BH-004 | [5 empty] | ρ, г/см3 = | 1.9 |  | Номер скважины: | [6 empty] | ρ, г/см3 = |  |  | 60 | [7 empty] | 60 | [6 empty] | 60 | [7 empty] | 60
Глубина отбора, м: |  | 3 | [5 empty] | ρs, г/см3 = | 2.72 |  | Глубина отбора, м: | [6 empty] | ρs, г/см3 = |  |  | 65 | [7 empty] | 65 | [6 empty] | 65 | [7 empty] | 65
Наименование грунта: |  | Суглинок, после оттаивания текучий, легкий пылеватый | [5 empty] | e, д.е. = | 1.1 |  | Наименование грунта: | [6 empty] | e, д.е. = |  |  | 70 | [7 empty] | 70 | [6 empty] | 70 | [7 empty] | 70
Схема проведения опыта: |  | КД | [5 empty] | IL, д.е. = | 2.288 |  | Схема проведения опыта: | [6 empty] | IL, д.е. = |  |  | 75 | [7 empty] | 75 | [6 empty] | 75 | [7 empty] | 75
Результаты испытаний | [10 empty] | Результаты испытаний | [9 empty] | 80 | [7 empty] | 80 | [6 empty] | 80 | [7 empty] | 80
[21 empty] | 85 | [7 empty] | 85 | [6 empty] | 85 | [7 empty] | 85
[21 empty] | 90 | [7 empty] | 90 | [6 empty] | 90 | [7 empty] | 90
[21 empty] | 95 | [7 empty] | 95 | [6 empty] | 95 | [7 empty] | 95
[21 empty] | 100 | [7 empty] | 100 | [6 empty] | 100 | [7 empty] | 100
[21 empty] | 105 | [7 empty] | 105 | [6 empty] | 105 | [7 empty] | 105
[21 empty] | 110 | [7 empty] | 110 | [6 empty] | 110 | [7 empty] | 110
[21 empty] | 115 | [7 empty] | 115 | [6 empty] | 115 | [7 empty] | 115
[21 empty] | 120 | [7 empty] | 120 | [6 empty] | 120 | [7 empty] | 120
[21 empty] | 125 | [7 empty] | 125 | [6 empty] | 125 | [7 empty] | 125
[21 empty] | 130 | [7 empty] | 130 | [6 empty] | 130 | [7 empty] | 130
[21 empty] | 135 | [7 empty] | 135 | [6 empty] | 135 | [7 empty] | 135
[21 empty] | 140 | [7 empty] | 140 | [6 empty] | 140 | [7 empty] | 140
[21 empty] | 145 | [7 empty] | 145 | [6 empty] | 145 | [7 empty] | 145
[21 empty] | 150 | [7 empty] | 150 | [6 empty] | 150 | [7 empty] | 150
[21 empty] | 155 | [7 empty] | 155 | [6 empty] | 155 | [7 empty] | 155
[21 empty] | 160 | [7 empty] | 160 | [6 empty] | 160 | [7 empty] | 160
[21 empty] | 165 | [7 empty] | 165 | [6 empty] | 165 | [7 empty] | 165
[21 empty] | 170 | [7 empty] | 170 | [6 empty] | 170 | [7 empty] | 170
[21 empty] | 175 | [7 empty] | 175 | [6 empty] | 175 | [7 empty] | 175
[21 empty] | 180 | [7 empty] | 180 | [6 empty] | 180 | [7 empty] | 180
[13 empty] | Давление в камере, Мпа σ3 | Вертикальная нагрузка, Мпа σ1 | Поровое давление, Мпа u
[13 empty] | 0.05 | 0.2421381 |  |  |  |  | 1 | [6 empty] | σ3,кПа | σ1,кПа | u, кПа |  |  |  | 4
[13 empty] | 0.15 | 0.6111553 | [26 empty] | δ3, Мпа | δ1-δ3, МПа | δ1, МПа | δ1, КПа
[13 empty] | 0.25 | 0.9801725 | [20 empty] | С, МПа:
φ, град:
E, Мпа
[26 empty] | x | 0
[26 empty] | y |  |  |  | С, кПа | φ,°
Эффективные значения угла внутреннего трения и удельного сцепления ϕ', С'
[13 empty] | ϕ', град. = | 35
[13 empty] | С', МПа = | 0.015
|  | K0, д.е. | 0.4264236 | Эффективное напряжение, Мпа: |  |  |  |  | 0.02132118
|  | Модуль деформации E0, МПа: |  | Точки нахождения модуля Е0, Мпа (полное напряжение): |  |  |  |  | 0.02132118 | 0.03411389
|  | Модуль деформации E50, МПа: |  | qmax Давление при разрушении образца, Мпа (девиатор): |  |  |  |  | 0.0596993
|  | Коэф. Поперечной деформации, ϑ: |  | 0,5 qmax, Мпа (девиатор): |  |  |  |  | 0.02984965
| Начальник исп. лаборатории: | [6 empty] | Семиколенова Л.Г. |  |  |  |  | Начальник исп. лаборатории: |  |  |  |  | Семиколенова Л.Г.
Лист 1 , всего листов 2 | [11 empty] | Лист 2 , всего листов 2
Частичное воспроизведение протокола испытаний без письменного разрешения ООО «ИнжГео» ЗАПРЕЩАЕТСЯ | [11 empty] | Частичное воспроизведение протокола испытаний без письменного разрешения ООО «ИнжГео» ЗАПРЕЩАЕТСЯ
E0 |  |  | E50 |  | Деформация |  |  |  | Первая прочность |  |  | Вторая прочность |  |  | Третья прочность
devE0 | epsE0 |  | dev50 | epsE50 | dev | eps | ev |  | dev1 | eps1 | ev1 | dev1 | eps1 | ev2 | dev1 | eps1 | ev3
0.01279271 | 0.0002840752 |  | 0.02984965 | 0.0008522257 | 0.01279271 | 0.0002840752 | 0.0005162732 |  | 0 | 0 | 0.001311218 | 0 | 0 | 0.001072414 | 0 | 0 | 0.001114485
[5 empty] | 0.02984965 | 0.0008522257 | 0.0005162732 |  | 0.03 | 0.0006661809 | 0.001311218 | 0.09 | 0.0006467776 | 0.001072414 | 0.15 | 0.0007320669 | 0.001114485
Секущая модуля Е0 |  |  | Линия Q max |  | 0.03113019 | 0.001507214 | 0.0005167895 |  | 0.06309342 | 0.001481917 | 0.001311218 | 0.1931657 | 0.001521148 | 0.001072414 | 0.2880341 | 0.001517732 | 0.001114485
| 0 |  |  | 0 | 0.03251217 | 0.002260821 | -0.001035704 |  | 0.08796752 | 0.002222876 | -0.002113165 | 0.2305777 | 0.002130464 | -0.001577344 | 0.3650863 | 0.002290865 | -0.001655655
[5 empty] | 0.03377169 | 0.003014428 | -0.001036015 |  | 0.09606904 | 0.00274283 | -0.002113165 | 0.2425071 | 0.003042295 | -0.001577344 | 0.3796547 | 0.003035464 | -0.001655655
[5 empty] | 0.03495289 | 0.003768035 | -0.001035601 |  | 0.1012199 | 0.003704793 | -0.002113165 | 0.2514709 | 0.003802869 | -0.001577344 | 0.3919507 | 0.00379433 | -0.001655655
|  |  | Линия 0,5 Q max |  | 0.0360686 | 0.004521641 | -0.001034979 |  | 0.1047454 | 0.004445751 | -0.002113165 | 0.2595368 | 0.004563443 | -0.001577344 | 0.4044123 | 0.004553196 | -0.001655655
|  |  |  | 0 | 0.03699181 | 0.005275248 | -0.001436888 |  | 0.108101 | 0.00518671 | -0.002352809 | 0.2674032 | 0.005324016 | -0.001824705 | 0.4150326 | 0.005312062 | -0.001626871
[5 empty] | 0.03787713 | 0.006028855 | -0.001436026 |  | 0.1114019 | 0.005927669 | -0.002352809 | 0.2742871 | 0.00608459 | -0.001824705 | 0.4260538 | 0.006070928 | -0.001626871
[5 empty] | 0.03864838 | 0.006782462 | -0.00143775 |  | 0.1141951 | 0.006668627 | -0.002352809 | 0.2803408 | 0.006845164 | -0.001824705 | 0.4352602 | 0.006829794 | -0.001626871
[5 empty] | 0.03935849 | 0.007536069 | -0.001769812 |  | 0.1169455 | 0.007409586 | -0.002352809 | 0.286075 | 0.007605738 | -0.001824705 | 0.4437074 | 0.00758866 | -0.001626871
[5 empty] | 0.04008718 | 0.008289676 | -0.001770166 |  | 0.1192002 | 0.008150544 | -0.002544226 | 0.2913633 | 0.008366311 | -0.002031554 | 0.4508923 | 0.008347526 | -0.001574891
Коэфф. Точки |  |  |  |  | 0.04062576 | 0.009043283 | -0.001770166 |  | 0.1215772 | 0.008891503 | -0.002544226 | 0.2958909 | 0.009126885 | -0.002031554 | 0.4577041 | 0.009106392 | -0.001574891
[5 empty] | 0.04111995 | 0.00979689 | -0.001771937 |  | 0.1236153 | 0.009632462 | -0.002544226 | 0.3005001 | 0.009887459 | -0.002031554 | 0.4645657 | 0.009865257 | -0.001574891
[5 empty] | 0.04157572 | 0.0105505 | -0.001771051 |  | 0.1255321 | 0.01037342 | -0.002544226 | 0.3044272 | 0.01064803 | -0.002031554 | 0.4702535 | 0.01062412 | -0.001574891
[5 empty] | 0.04197993 | 0.0113041 | -0.002037703 |  | 0.1272352 | 0.01111438 | -0.00268617 | 0.3079334 | 0.01140861 | -0.002196352 | 0.475461 | 0.01138299 | -0.001508171
[5 empty] | 0.04236351 | 0.01205771 | -0.002037703 |  | 0.1287715 | 0.01185534 | -0.00268617 | 0.3111952 | 0.01216918 | -0.002196352 | 0.4798066 | 0.01214186 | -0.001508171
[5 empty] | 0.04270028 | 0.01281132 | -0.002035871 |  | 0.1300989 | 0.0125963 | -0.00268617 | 0.3135585 | 0.01292975 | -0.002196352 | 0.4835589 | 0.01290072 | -0.001508171
[5 empty] | 0.04293773 | 0.01356492 | -0.002035056 |  | 0.131428 | 0.01333725 | -0.00268617 | 0.3159382 | 0.01369033 | -0.002196352 | 0.4873607 | 0.01365959 | -0.001508171
[5 empty] | 0.04318375 | 0.01431853 | -0.002232106 |  | 0.1325913 | 0.01407821 | -0.002786807 | 0.3188473 | 0.0144509 | -0.002321485 | 0.4914219 | 0.01441845 | -0.001438219
[5 empty] | 0.04338599 | 0.01507214 | -0.002232329 |  | 0.1338024 | 0.01481917 | -0.002786807 | 0.321065 | 0.01521148 | -0.002321485 | 0.4938699 | 0.01517732 | -0.001438219
[5 empty] | 0.04365363 | 0.01582575 | -0.002230321 |  | 0.1347436 | 0.01556013 | -0.002786807 | 0.3225291 | 0.01597205 | -0.002321485 | 0.497881 | 0.01593619 | -0.001438219
[5 empty] | 0.04379095 | 0.01657935 | -0.002356502 |  | 0.1356473 | 0.01630109 | -0.002786807 | 0.3245058 | 0.01673262 | -0.002321485 | 0.5003807 | 0.01669505 | -0.001438219
[5 empty] | 0.04401795 | 0.01733296 | -0.00235556 |  | 0.1366572 | 0.01704205 | -0.002853206 | 0.3268513 | 0.0174932 | -0.002405888 | 0.5022367 | 0.01745392 | -0.001376744
[5 empty] | 0.044223 | 0.01808657 | -0.002354619 |  | 0.1375817 | 0.01778301 | -0.002853206 | 0.3287014 | 0.01825377 | -0.002405888 | 0.5053109 | 0.01821278 | -0.001376744
[5 empty] | 0.04441136 | 0.01884017 | -0.002356973 |  | 0.1382636 | 0.01852396 | -0.002853206 | 0.3304261 | 0.01901434 | -0.002405888 | 0.5083072 | 0.01897165 | -0.001376744
[5 empty] | 0.04456197 | 0.01959378 | -0.002356738 |  | 0.1388637 | 0.01926492 | -0.002853206 | 0.3325936 | 0.01977492 | -0.002405888 | 0.5103671 | 0.01973051 | -0.001376744
[5 empty] | 0.04475916 | 0.02034739 | -0.002411952 |  | 0.1397354 | 0.02000588 | -0.002891668 | 0.3343767 | 0.02053549 | -0.002450213 | 0.5136717 | 0.02048938 | -0.001337574
[5 empty] | 0.04502196 | 0.02110099 | -0.002413157 |  | 0.1404756 | 0.02074684 | -0.002891668 | 0.3364409 | 0.02129607 | -0.002450213 | 0.516833 | 0.02124825 | -0.001337574
[5 empty] | 0.04526976 | 0.0218546 | -0.00241147 |  | 0.1414392 | 0.0214878 | -0.002891668 | 0.3388764 | 0.02205664 | -0.002450213 | 0.5197482 | 0.02200711 | -0.001337574
[5 empty] | 0.04553016 | 0.02260821 | -0.002409782 |  | 0.1419693 | 0.02222876 | -0.002891668 | 0.3410872 | 0.02281721 | -0.002455907 | 0.5231619 | 0.02276598 | -0.001337574
[5 empty] | 0.0457762 | 0.02336181 | -0.002390879 |  | 0.1429404 | 0.02296972 | -0.002902618 | 0.3444027 | 0.02357779 | -0.002455907 | 0.5264982 | 0.02352484 | -0.001331767
[5 empty] | 0.04602817 | 0.02411542 | -0.002390879 |  | 0.1438665 | 0.02371067 | -0.002902618 | 0.3471686 | 0.02433836 | -0.002455907 | 0.5302022 | 0.02428371 | -0.001331767
[5 empty] | 0.04635405 | 0.02486903 | -0.002388251 |  | 0.1447454 | 0.02445163 | -0.002902618 | 0.34999 | 0.02509893 | -0.002455907 | 0.5347095 | 0.02504258 | -0.001331767
[5 empty] | 0.04658525 | 0.02562264 | -0.00239064 |  | 0.1455313 | 0.02519259 | -0.002872615 | 0.352561 | 0.02585951 | -0.002455907 | 0.5381423 | 0.02580144 | -0.001331767
[5 empty] | 0.04678235 | 0.02637624 | -0.002284415 |  | 0.146537 | 0.02593355 | -0.002872615 | 0.3550237 | 0.02662008 | -0.002442517 | 0.5413572 | 0.02656031 | -0.001381787
[5 empty] | 0.0470136 | 0.02712985 | -0.002285557 |  | 0.1474105 | 0.02667451 | -0.002872615 | 0.3584382 | 0.02738066 | -0.002442517 | 0.5450679 | 0.02731917 | -0.001381787
[5 empty] | 0.04717683 | 0.02788346 | -0.002285557 |  | 0.1482494 | 0.02741547 | -0.002872615 | 0.3611293 | 0.02814123 | -0.002442517 | 0.548005 | 0.02807804 | -0.001381787
[5 empty] | 0.04741602 | 0.02863706 | -0.002284643 |  | 0.1492525 | 0.02815643 | -0.002872615 | 0.3636451 | 0.0289018 | -0.002442517 | 0.5520037 | 0.02883691 | -0.001381787
[5 empty] | 0.04759426 | 0.02939067 | -0.002123289 |  | 0.1499624 | 0.02889738 | -0.002785024 | 0.3662878 | 0.02966238 | -0.00242074 | 0.5557905 | 0.02959577 | -0.001483542
[5 empty] | 0.04785649 | 0.03014428 | -0.00212138 |  | 0.1508774 | 0.02963834 | -0.002785024 | 0.3695738 | 0.03042295 | -0.00242074 | 0.5589595 | 0.03035464 | -0.001483542
[5 empty] | 0.04803031 | 0.03089788 | -0.002123714 |  | 0.1516779 | 0.0303793 | -0.002785024 | 0.3715254 | 0.03118352 | -0.00242074 | 0.5623159 | 0.0311135 | -0.001483542
[5 empty] | 0.0482265 | 0.03165149 | -0.00212138 |  | 0.1523627 | 0.03112026 | -0.002785024 | 0.3741627 | 0.0319441 | -0.00242074 | 0.5657816 | 0.03187237 | -0.001483542
[5 empty] | 0.04845247 | 0.0324051 | -0.00191612 |  | 0.1530322 | 0.03186122 | -0.002655987 | 0.3774918 | 0.03270467 | -0.002387111 | 0.5687045 | 0.03263124 | -0.001623076
[5 empty] | 0.04858289 | 0.0331587 | -0.001915545 |  | 0.1537475 | 0.03260218 | -0.002655987 | 0.3799821 | 0.03346525 | -0.002387111 | 0.5714078 | 0.0333901 | -0.001623076
[5 empty] | 0.04877844 | 0.03391231 | -0.001915162 |  | 0.1547141 | 0.03334314 | -0.002655987 | 0.3819365 | 0.03422582 | -0.002387111 | 0.5739726 | 0.03414897 | -0.001623076
[5 empty] | 0.04893449 | 0.03466592 | -0.001694544 |  | 0.1552779 | 0.03408409 | -0.002655987 | 0.3849998 | 0.03498639 | -0.002348612 | 0.5780533 | 0.03490783 | -0.001623076
[5 empty] | 0.04914254 | 0.03541952 | -0.001694544 |  | 0.1561146 | 0.03482505 | -0.002497653 | 0.3871965 | 0.03574697 | -0.002348612 | 0.5805951 | 0.0356667 | -0.001786065
[5 empty] | 0.04926205 | 0.03617313 | -0.001694544 |  | 0.1566485 | 0.03556601 | -0.002497653 | 0.3892655 | 0.03650754 | -0.002348612 | 0.5835822 | 0.03642557 | -0.001786065
[5 empty] | 0.04937045 | 0.03692674 | -0.001695222 |  | 0.1573744 | 0.03630697 | -0.002497653 | 0.3917964 | 0.03726811 | -0.002348612 | 0.5857664 | 0.03718443 | -0.001786065
[5 empty] | 0.04958133 | 0.03768035 | -0.001695222 |  | 0.1581281 | 0.03704793 | -0.002315964 | 0.3931601 | 0.03802869 | -0.002348612 | 0.5884825 | 0.0379433 | -0.001786065
[5 empty] | 0.04976063 | 0.03843395 | -0.001473525 |  | 0.1588889 | 0.03778889 | -0.002315964 | 0.3954119 | 0.03878926 | -0.002306212 | 0.5922418 | 0.03870216 | -0.001956365
[5 empty] | 0.04990126 | 0.03918756 | -0.001471905 |  | 0.1593851 | 0.03852985 | -0.002315964 | 0.3976815 | 0.03954984 | -0.002306212 | 0.5943537 | 0.03946103 | -0.001956365
[5 empty] | 0.04998894 | 0.03994117 | -0.001472494 |  | 0.1600554 | 0.0392708 | -0.002315964 | 0.3995253 | 0.04031041 | -0.002306212 | 0.596582 | 0.0402199 | -0.001956365
[5 empty] | 0.05015223 | 0.04069477 | -0.001473525 |  | 0.1604802 | 0.04001176 | -0.002315964 | 0.4011 | 0.04107098 | -0.002306212 | 0.5990984 | 0.04097876 | -0.001956365
[5 empty] | 0.05027007 | 0.04144838 | -0.001271316 |  | 0.161249 | 0.04075272 | -0.002130831 | 0.4029516 | 0.04183156 | -0.002264402 | 0.6025033 | 0.04173763 | -0.002124019
[5 empty] | 0.05046441 | 0.04220199 | -0.001270681 |  | 0.1619836 | 0.04149368 | -0.002130831 | 0.4041361 | 0.04259213 | -0.002264402 | 0.6043269 | 0.04249649 | -0.002124019
[5 empty] | 0.05061369 | 0.04295559 | -0.001270427 |  | 0.1624716 | 0.04223464 | -0.002130831 | 0.4056438 | 0.0433527 | -0.002264402 | 0.6078987 | 0.04325536 | -0.002124019
[5 empty] | 0.0507251 | 0.0437092 | -0.001270808 |  | 0.1628389 | 0.0429756 | -0.002130831 | 0.4065264 | 0.04411328 | -0.002264402 | 0.609367 | 0.04401423 | -0.002124019
[5 empty] | 0.050878 | 0.04446281 | -0.001116415 |  | 0.1636397 | 0.04371656 | -0.001950284 | 0.4080028 | 0.04487385 | -0.00222756 | 0.6119038 | 0.04477309 | -0.002276341
[5 empty] | 0.05094275 | 0.04521641 | -0.001115411 |  | 0.1640856 | 0.04445751 | -0.001950284 | 0.4091218 | 0.04563443 | -0.00222756 | 0.6137039 | 0.04553196 | -0.002276341
[5 empty] | 0.05114355 | 0.04597002 | -0.00111608 |  | 0.164496 | 0.04519847 | -0.001950284 | 0.4096529 | 0.046395 | -0.00222756 | 0.6160621 | 0.04629082 | -0.002276341
[5 empty] | 0.05126375 | 0.04672363 | -0.001115634 |  | 0.1648922 | 0.04593943 | -0.001950284 | 0.4108224 | 0.04715557 | -0.00222756 | 0.6183753 | 0.04704969 | -0.00239324
[5 empty] | 0.05138306 | 0.04747724 | -0.001024344 |  | 0.1654253 | 0.04668039 | -0.001783582 | 0.4113391 | 0.04791615 | -0.002192201 | 0.6210796 | 0.04780856 | -0.00239324
[5 empty] | 0.05150897 | 0.04823084 | -0.00102373 |  | 0.1658801 | 0.04742135 | -0.001783582 | 0.411455 | 0.04867672 | -0.002192201 | 0.6231309 | 0.04856742 | -0.00239324
[5 empty] | 0.05156884 | 0.04898445 | -0.001023935 |  | 0.1665378 | 0.04816231 | -0.001783582 | 0.4118357 | 0.04943729 | -0.002192201 | 0.6248753 | 0.04932629 | -0.00239324
[5 empty] | 0.05172319 | 0.04973806 | -0.001023321 |  | 0.1670745 | 0.04890327 | -0.001783582 | 0.4126509 | 0.05019787 | -0.002192201 | 0.6272762 | 0.05008515 | -0.00239324
[5 empty] | 0.05185563 | 0.05049166 | -0.001009488 |  | 0.1674025 | 0.04964422 | -0.001649304 | 0.4129451 | 0.05095844 | -0.002160416 | 0.6290202 | 0.05084402 | -0.002463098
[5 empty] | 0.05200993 | 0.05124527 | -0.00100969 |  | 0.1678909 | 0.05038518 | -0.001649304 | 0.4133936 | 0.05171902 | -0.002160416 | 0.6316014 | 0.05160289 | -0.002463098
[5 empty] | 0.05214946 | 0.05199888 | -0.001009993 |  | 0.1681917 | 0.05112614 | -0.001649304 | 0.4140534 | 0.05247959 | -0.002160416 | 0.632907 | 0.05236175 | -0.002463098
[5 empty] | 0.05224469 | 0.05275248 | -0.001010397 |  | 0.1684351 | 0.0518671 | -0.001649304 | 0.4148691 | 0.05324016 | -0.002129154 | 0.635407 | 0.05312062 | -0.002463098
[5 empty] | 0.05236166 | 0.05350609 | -0.001019918 |  | 0.1689932 | 0.05260806 | -0.001556838 | 0.4149377 | 0.05400074 | -0.002129154 | 0.6364506 | 0.05387948 | -0.002479182
[5 empty] | 0.05251522 | 0.0542597 | -0.001020938 |  | 0.1692536 | 0.05334902 | -0.001556838 | 0.415445 | 0.05476131 | -0.002129154 | 0.6392533 | 0.05463835 | -0.002479182
[5 empty] | 0.05254291 | 0.0550133 | -0.001020122 |  | 0.16983 | 0.05408998 | -0.001556838 | 0.4154307 | 0.05552188 | -0.002129154 | 0.6408979 | 0.05539722 | -0.002479182
[5 empty] | 0.05269578 | 0.05576691 | -0.001020632 |  | 0.170218 | 0.05483093 | -0.001556838 | 0.4159694 | 0.05628246 | -0.002129154 | 0.6418227 | 0.05615608 | -0.002479182
[5 empty] | 0.05283354 | 0.05652052 | -0.001038824 |  | 0.1703066 | 0.05557189 | -0.001519239 | 0.4162699 | 0.05704303 | -0.00210085 | 0.6437212 | 0.05691495 | -0.002463088
[5 empty] | 0.05291893 | 0.05727413 | -0.001037994 |  | 0.170867 | 0.05631285 | -0.001519239 | 0.4166155 | 0.05780361 | -0.00210085 | 0.6457924 | 0.05767381 | -0.002463088
[5 empty] | 0.05307816 | 0.05802773 | -0.001038409 |  | 0.1708415 | 0.05705381 | -0.001519239 | 0.4175167 | 0.05856418 | -0.00210085 | 0.6474983 | 0.05843268 | -0.002463088
[5 empty] | 0.05321467 | 0.05878134 | -0.001038928 |  | 0.1714271 | 0.05779477 | -0.001519239 | 0.4175001 | 0.05932475 | -0.00210085 | 0.6493755 | 0.05919154 | -0.002463088
[5 empty] | 0.05327608 | 0.05953495 | -0.00106596 |  | 0.171763 | 0.05853573 | -0.001519315 | 0.4179835 | 0.06008533 | -0.00206911 | 0.6516947 | 0.05995041 | -0.002426447
[5 empty] | 0.05340403 | 0.06028855 | -0.001065108 |  | 0.1717153 | 0.05927669 | -0.001519315 | 0.4182298 | 0.0608459 | -0.00206911 | 0.6535551 | 0.06070928 | -0.002426447
[5 empty] | 0.05356139 | 0.06104216 | -0.001065108 |  | 0.172238 | 0.06001764 | -0.001519315 | 0.418239 | 0.06160647 | -0.00206911 | 0.6545914 | 0.06146814 | -0.002426447
[5 empty] | 0.05366576 | 0.06179577 | -0.001065001 |  | 0.1724659 | 0.0607586 | -0.001519315 | 0.4185796 | 0.06236705 | -0.00206911 | 0.6569735 | 0.06222701 | -0.002426447
[5 empty] | 0.05378446 | 0.06254937 | -0.001100957 |  | 0.1726877 | 0.06149956 | -0.001522461 | 0.4191388 | 0.06312762 | -0.002036667 | 0.6578025 | 0.06298587 | -0.002376489
[5 empty] | 0.05391002 | 0.06330298 | -0.001099418 |  | 0.173015 | 0.06224052 | -0.001522461 | 0.4194619 | 0.0638882 | -0.002036667 | 0.6606175 | 0.06374474 | -0.002376489
[5 empty] | 0.05401983 | 0.06405659 | -0.001100737 |  | 0.1731359 | 0.06298148 | -0.001522461 | 0.4194923 | 0.06464877 | -0.002036667 | 0.6619649 | 0.06450361 | -0.002376489
[5 empty] | 0.05420435 | 0.06481019 | -0.001099967 |  | 0.1733403 | 0.06372244 | -0.001522461 | 0.4194006 | 0.06540934 | -0.002036667 | 0.6634799 | 0.06526247 | -0.002376489
[5 empty] | 0.0542447 | 0.0655638 | -0.001139475 |  | 0.1737406 | 0.0644634 | -0.0015286 | 0.4198138 | 0.06616992 | -0.002005292 | 0.6658946 | 0.06602134 | -0.002311969
[5 empty] | 0.05444299 | 0.06631741 | -0.001139589 |  | 0.1738002 | 0.06520436 | -0.0015286 | 0.4200491 | 0.06693049 | -0.002005292 | 0.6675636 | 0.0667802 | -0.002311969
[5 empty] | 0.05450424 | 0.06707102 | -0.00113845 |  | 0.1740337 | 0.06594531 | -0.0015286 | 0.4205056 | 0.06769106 | -0.002005292 | 0.6683902 | 0.06753907 | -0.002311969
[5 empty] | 0.05467076 | 0.06782462 | -0.001138223 |  | 0.1744643 | 0.06668627 | -0.0015286 | 0.4203284 | 0.06845164 | -0.002005292 | 0.6708531 | 0.06829794 | -0.002311969
[5 empty] | 0.0547681 | 0.06857823 | -0.001183806 |  | 0.1747783 | 0.06742723 | -0.001534124 | 0.421115 | 0.06921221 | -0.001974472 | 0.6723802 | 0.0690568 | -0.002239467
[5 empty] | 0.05489494 | 0.06933184 | -0.001182741 |  | 0.1747283 | 0.06816819 | -0.001534124 | 0.4211541 | 0.06997279 | -0.001974472 | 0.6727811 | 0.06981567 | -0.002239467
[5 empty] | 0.05496748 | 0.07008544 | -0.001183925 |  | 0.175011 | 0.06890915 | -0.001534124 | 0.4212449 | 0.07073336 | -0.001974472 | 0.6747313 | 0.07057453 | -0.002239467
[5 empty] | 0.05506182 | 0.07083905 | -0.001182505 |  | 0.1751319 | 0.06965011 | -0.001534124 | 0.4215592 | 0.07149393 | -0.001943719 | 0.6765707 | 0.0713334 | -0.002239467
[5 empty] | 0.05514746 | 0.07159266 | -0.001230284 |  | 0.1756094 | 0.07039107 | -0.001541995 | 0.4216404 | 0.07225451 | -0.001943719 | 0.6776487 | 0.07209227 | -0.002157747
[5 empty] | 0.05533919 | 0.07234626 | -0.001230407 |  | 0.1756098 | 0.07113202 | -0.001541995 | 0.4214886 | 0.07301508 | -0.001943719 | 0.6793549 | 0.07285113 | -0.002157747
[5 empty] | 0.05539969 | 0.07309987 | -0.001230776 |  | 0.1758093 | 0.07187298 | -0.001541995 | 0.4215615 | 0.07377565 | -0.001943719 | 0.6817849 | 0.07361 | -0.002157747
[5 empty] | 0.05555111 | 0.07385348 | -0.001230653 |  | 0.175915 | 0.07261394 | -0.001541995 | 0.4224889 | 0.07453623 | -0.001943719 | 0.6832634 | 0.07436886 | -0.002157747
[5 empty] | 0.05560153 | 0.07460708 | -0.001280607 |  | 0.1763338 | 0.0733549 | -0.001550283 | 0.4222692 | 0.0752968 | -0.001912569 | 0.6847189 | 0.07512773 | -0.00207549
[5 empty] | 0.05565062 | 0.07536069 | -0.001280351 |  | 0.1763651 | 0.07409586 | -0.001550283 | 0.4222754 | 0.07605738 | -0.001912569 | 0.6860573 | 0.0758866 | -0.00207549
[5 empty] | 0.05584485 | 0.0761143 | -0.001280351 |  | 0.176597 | 0.07483682 | -0.001550283 | 0.4223937 | 0.07681795 | -0.001912569 | 0.6871838 | 0.07664546 | -0.00207549
[5 empty] | 0.05591454 | 0.07686791 | -0.001279711 |  | 0.1769622 | 0.07557778 | -0.001550283 | 0.4226818 | 0.07757852 | -0.001912569 | 0.687534 | 0.07740433 | -0.00207549
[5 empty] | 0.05600607 | 0.07762151 | -0.001329505 |  | 0.176962 | 0.07631873 | -0.001559831 | 0.4234839 | 0.0783391 | -0.001882089 | 0.6889828 | 0.07816319 | -0.001989724
[5 empty] | 0.05610401 | 0.07837512 | -0.001329638 |  | 0.1770725 | 0.07705969 | -0.001559831 | 0.4227952 | 0.07909967 | -0.001882089 | 0.691158 | 0.07892206 | -0.001989724
[5 empty] | 0.05623161 | 0.07912873 | -0.001329505 |  | 0.1772034 | 0.07780065 | -0.001559831 | 0.4237101 | 0.07986024 | -0.001882089 | 0.6916128 | 0.07968093 | -0.001989724
[5 empty] | 0.05624151 | 0.07988233 | -0.001329106 |  | 0.1775368 | 0.07854161 | -0.001559831 | 0.423306 | 0.08062082 | -0.001882089 | 0.6939241 | 0.08043979 | -0.001989724
[5 empty] | 0.05644403 | 0.08063594 | -0.001379209 |  | 0.1778913 | 0.07928257 | -0.001569788 | 0.4239339 | 0.08138139 | -0.001849569 | 0.6954541 | 0.08119866 | -0.001904488
[5 empty] | 0.0564898 | 0.08138955 | -0.001378796 |  | 0.1778341 | 0.08002353 | -0.001569788 | 0.4238738 | 0.08214197 | -0.001849569 | 0.6955369 | 0.08195752 | -0.001904488
[5 empty] | 0.05657292 | 0.08214315 | -0.001379761 |  | 0.1780942 | 0.08076449 | -0.001569788 | 0.424101 | 0.08290254 | -0.001849569 | 0.6971967 | 0.08271639 | -0.001904488
[5 empty] | 0.05667792 | 0.08289676 | -0.001378658 |  | 0.1781019 | 0.08150544 | -0.001569788 | 0.4242719 | 0.08366311 | -0.001849569 | 0.6986375 | 0.08347526 | -0.001904488
[5 empty] | 0.05680482 | 0.08365037 | -0.001426912 |  | 0.1782223 | 0.0822464 | -0.001576921 | 0.4239846 | 0.08442369 | -0.001819388 | 0.6997628 | 0.08423412 | -0.001824923
[5 empty] | 0.05687556 | 0.08440397 | -0.001426769 |  | 0.1786843 | 0.08298736 | -0.001576921 | 0.4241582 | 0.08518426 | -0.001819388 | 0.7008561 | 0.08499299 | -0.001824923
[5 empty] | 0.05695248 | 0.08515758 | -0.001425486 |  | 0.1788942 | 0.08372832 | -0.001576921 | 0.4247936 | 0.08594483 | -0.001819388 | 0.7019167 | 0.08575185 | -0.001824923
[5 empty] | 0.05695728 | 0.08591119 | -0.001424916 |  | 0.1787601 | 0.08446928 | -0.001576921 | 0.4253168 | 0.08670541 | -0.001819388 | 0.7030391 | 0.08651072 | -0.001824923
[5 empty] | 0.05710918 | 0.0866648 | -0.00146987 |  | 0.1791746 | 0.08521024 | -0.001586184 | 0.4253829 | 0.08746598 | -0.001784721 | 0.7034602 | 0.08726959 | -0.001752998
[5 empty] | 0.0571183 | 0.0874184 | -0.001468695 |  | 0.1791766 | 0.0859512 | -0.001586184 | 0.4255097 | 0.08822656 | -0.001784721 | 0.704227 | 0.08802845 | -0.001752998
[5 empty] | 0.05720409 | 0.08817201 | -0.001468842 |  | 0.1794532 | 0.08669215 | -0.001586184 | 0.4251221 | 0.08898713 | -0.001784721 | 0.7053401 | 0.08878732 | -0.001752998
[5 empty] | 0.05736676 | 0.08892562 | -0.00146987 |  | 0.1796381 | 0.08743311 | -0.001586184 | 0.4253136 | 0.0897477 | -0.001784721 | 0.7068953 | 0.08954618 | -0.001689467
[5 empty] | 0.05739403 | 0.08967922 | -0.001508959 |  | 0.1796623 | 0.08817407 | -0.001590376 | 0.4259123 | 0.09050828 | -0.001753599 | 0.7075535 | 0.09030505 | -0.001689467
[5 empty] | 0.0574115 | 0.09043283 | -0.00150911 |  | 0.1797555 | 0.08891503 | -0.001590376 | 0.4257672 | 0.09126885 | -0.001753599 | 0.7087484 | 0.09106392 | -0.001689467
[5 empty] | 0.05755316 | 0.09118644 | -0.001510468 |  | 0.180148 | 0.08965599 | -0.001590376 | 0.4263183 | 0.09202942 | -0.001753599 | 0.7083719 | 0.09182278 | -0.001689467
[5 empty] | 0.0575747 | 0.09194004 | -0.001509864 |  | 0.1802652 | 0.09039695 | -0.001590376 | 0.4263562 | 0.09279 | -0.001753599 | 0.7093935 | 0.09258165 | -0.001689467
[5 empty] | 0.0577285 | 0.09269365 | -0.001542047 |  | 0.1801989 | 0.09113791 | -0.00159624 | 0.4268609 | 0.09355057 | -0.001719017 | 0.7104718 | 0.09334051 | -0.00163797
[5 empty] | 0.05776983 | 0.09344726 | -0.001543281 |  | 0.180548 | 0.09187886 | -0.00159624 | 0.4270836 | 0.09431115 | -0.001719017 | 0.7104535 | 0.09409938 | -0.00163797
[5 empty] | 0.05777751 | 0.09420086 | -0.001543435 |  | 0.1805294 | 0.09261982 | -0.00159624 | 0.4269089 | 0.09507172 | -0.001719017 | 0.7107777 | 0.09485825 | -0.00163797
[5 empty] | 0.05788599 | 0.09495447 | -0.001541893 |  | 0.1809503 | 0.09336078 | -0.00159624 | 0.4271447 | 0.09583229 | -0.001719017 | 0.7125024 | 0.09561711 | -0.00163797
[5 empty] | 0.05793704 | 0.09570808 | -0.001570697 |  | 0.1808418 | 0.09410174 | -0.001597647 | 0.4275033 | 0.09659287 | -0.001684266 | 0.7128386 | 0.09637598 | -0.00160378
[5 empty] | 0.05800186 | 0.09646169 | -0.001570226 |  | 0.1810812 | 0.0948427 | -0.001597647 | 0.4282161 | 0.09735344 | -0.001684266 | 0.7125536 | 0.09713484 | -0.00160378
[5 empty] | 0.05804078 | 0.09721529 | -0.001570226 |  | 0.1812993 | 0.09558366 | -0.001597647 | 0.4278969 | 0.09811401 | -0.001684266 | 0.7135726 | 0.09789371 | -0.00160378
[5 empty] | 0.05803784 | 0.0979689 | -0.001569598 |  | 0.1813574 | 0.09632462 | -0.001597647 | 0.4280481 | 0.09887459 | -0.001684266 | 0.7137952 | 0.09865257 | -0.001582638
[5 empty] | 0.05811209 | 0.09872251 | -0.001589626 |  | 0.1818333 | 0.09706557 | -0.001597955 | 0.4287285 | 0.09963516 | -0.001648914 | 0.7144964 | 0.09941144 | -0.001582638
[5 empty] | 0.05815237 | 0.09947611 | -0.001589467 |  | 0.1817761 | 0.09780653 | -0.001597955 | 0.4292447 | 0.1003957 | -0.001648914 | 0.7140372 | 0.1001703 | -0.001582638
[5 empty] | 0.05823017 | 0.1002297 | -0.00158915 |  | 0.1819036 | 0.09854749 | -0.001597955 | 0.4293652 | 0.1011563 | -0.001648914 | 0.7156001 | 0.1009292 | -0.001582638
[5 empty] | 0.05831369 | 0.1009833 | -0.001590262 |  | 0.1823324 | 0.09928845 | -0.001597955 | 0.4295533 | 0.1019169 | -0.001648914 | 0.7153265 | 0.101688 | -0.001582638
[5 empty] | 0.05825961 | 0.1017369 | -0.001597522 |  | 0.1824358 | 0.1000294 | -0.001594384 | 0.4298673 | 0.1026775 | -0.001611266 | 0.7159179 | 0.1024469 | -0.001564615
[5 empty] | 0.05841019 | 0.1024905 | -0.001597681 |  | 0.1825852 | 0.1007704 | -0.001594384 | 0.4299018 | 0.103438 | -0.001611266 | 0.7166991 | 0.1032058 | -0.001564615
[5 empty] | 0.0583832 | 0.1032441 | -0.001598001 |  | 0.1828038 | 0.1015113 | -0.001594384 | 0.430237 | 0.1041986 | -0.001611266 | 0.716897 | 0.1039646 | -0.001564615
[5 empty] | 0.05843372 | 0.1039978 | -0.001597042 |  | 0.1828822 | 0.1022523 | -0.001594384 | 0.4308732 | 0.1049592 | -0.001611266 | 0.7176711 | 0.1047235 | -0.001564615
[5 empty] | 0.05840402 | 0.1047514 | -0.001600496 |  | 0.1831931 | 0.1029932 | -0.001589498 | 0.4312842 | 0.1057198 | -0.001574201 | 0.7180548 | 0.1054824 | -0.001544754
[5 empty] | 0.05846188 | 0.105505 | -0.001601296 |  | 0.1833404 | 0.1037342 | -0.001589498 | 0.4317597 | 0.1064803 | -0.001574201 | 0.7172733 | 0.1062412 | -0.001544754
[5 empty] | 0.05855949 | 0.1062586 | -0.001599696 |  | 0.1833471 | 0.1044752 | -0.001589498 | 0.4318924 | 0.1072409 | -0.001574201 | 0.7188101 | 0.1070001 | -0.001544754
[5 empty] | 0.0585851 | 0.1070122 | -0.001599056 |  | 0.1835166 | 0.1052161 | -0.001589498 | 0.4326713 | 0.1080015 | -0.001574201 | 0.7190849 | 0.107759 | -0.001544754
[5 empty] | 0.05862647 | 0.1077658 | -0.001598043 |  | 0.183779 | 0.1059571 | -0.001578978 | 0.4323499 | 0.108762 | -0.001537956 | 0.7187741 | 0.1085178 | -0.001524896
[5 empty] | 0.05857173 | 0.1085194 | -0.001596924 |  | 0.1837603 | 0.106698 | -0.001578978 | 0.4330828 | 0.1095226 | -0.001537956 | 0.7192338 | 0.1092767 | -0.001524896
[5 empty] | 0.05863662 | 0.109273 | -0.001597563 |  | 0.1841855 | 0.107439 | -0.001578978 | 0.4334138 | 0.1102832 | -0.001537956 | 0.7190107 | 0.1100356 | -0.001524896
[5 empty] | 0.05868529 | 0.1100266 | -0.001597084 |  | 0.1844232 | 0.10818 | -0.001578978 | 0.4335169 | 0.1110438 | -0.001537956 | 0.7204314 | 0.1107944 | -0.001524896
[5 empty] | 0.05877373 | 0.1107802 | -0.00159871 |  | 0.1843323 | 0.1089209 | -0.001567395 | 0.4341512 | 0.1118043 | -0.001498688 | 0.7210722 | 0.1115533 | -0.001507853
[5 empty] | 0.05881392 | 0.1115338 | -0.001597113 |  | 0.1845219 | 0.1096619 | -0.001567395 | 0.4343237 | 0.1125649 | -0.001498688 | 0.7212234 | 0.1123122 | -0.001507853
[5 empty] | 0.05878976 | 0.1122874 | -0.001597272 |  | 0.1848987 | 0.1104028 | -0.001567395 | 0.4349696 | 0.1133255 | -0.001498688 | 0.7207872 | 0.113071 | -0.001507853
[5 empty] | 0.05882133 | 0.113041 | -0.001596953 |  | 0.1849935 | 0.1111438 | -0.001567395 | 0.435153 | 0.1140861 | -0.001498688 | 0.7208314 | 0.1138299 | -0.001507853
[5 empty] | 0.05888466 | 0.1137946 | -0.001594439 |  | 0.1850875 | 0.1118847 | -0.001550025 | 0.4361616 | 0.1148466 | -0.001459796 | 0.7219393 | 0.1145888 | -0.001491391
[5 empty] | 0.05889958 | 0.1145483 | -0.001594599 |  | 0.185275 | 0.1126257 | -0.001550025 | 0.4362385 | 0.1156072 | -0.001459796 | 0.7228484 | 0.1153476 | -0.001491391
[5 empty] | 0.05884998 | 0.1153019 | -0.001595077 |  | 0.1853442 | 0.1133667 | -0.001550025 | 0.4369655 | 0.1163678 | -0.001459796 | 0.7217112 | 0.1161065 | -0.001491391
[5 empty] | 0.05892836 | 0.1160555 | -0.001596832 |  | 0.1856953 | 0.1141076 | -0.001550025 | 0.437346 | 0.1171284 | -0.001459796 | 0.7230966 | 0.1168654 | -0.001491391
[5 empty] | 0.05894219 | 0.1168091 | -0.001590752 |  | 0.1858339 | 0.1148486 | -0.001533232 | 0.4375553 | 0.1178889 | -0.001417665 | 0.7232129 | 0.1176242 | -0.001476331
[5 empty] | 0.05897972 | 0.1175627 | -0.001591548 |  | 0.1858304 | 0.1155895 | -0.001533232 | 0.4377693 | 0.1186495 | -0.001417665 | 0.7238104 | 0.1183831 | -0.001476331
[5 empty] | 0.05908113 | 0.1183163 | -0.00159107 |  | 0.1862509 | 0.1163305 | -0.001533232 | 0.4382234 | 0.1194101 | -0.001417665 | 0.7238186 | 0.119142 | -0.001476331
[5 empty] | 0.05905361 | 0.1190699 | -0.001591548 |  | 0.1864113 | 0.1170715 | -0.001533232 | 0.4393303 | 0.1201707 | -0.001417665 | 0.7238214 | 0.1199008 | -0.001476331
[5 empty] | 0.0591221 | 0.1198235 | -0.001586929 |  | 0.1865711 | 0.1178124 | -0.001512796 | 0.4395001 | 0.1209312 | -0.001377626 | 0.724695 | 0.1206597 | -0.001460248
[5 empty] | 0.05910173 | 0.1205771 | -0.00158566 |  | 0.1865174 | 0.1185534 | -0.001512796 | 0.4402051 | 0.1216918 | -0.001377626 | 0.7244918 | 0.1214186 | -0.001460248
[5 empty] | 0.05914523 | 0.1213307 | -0.001586295 |  | 0.1865338 | 0.1192943 | -0.001512796 | 0.4407971 | 0.1224524 | -0.001377626 | 0.7244775 | 0.1221774 | -0.001460248
[5 empty] | 0.05912391 | 0.1220843 | -0.001587405 |  | 0.1867388 | 0.1200353 | -0.001512796 | 0.4405079 | 0.1232129 | -0.001377626 | 0.7257247 | 0.1229363 | -0.001460248
[5 empty] | 0.05913428 | 0.1228379 | -0.001579409 |  | 0.1869432 | 0.1207762 | -0.001488894 | 0.4412272 | 0.1239735 | -0.001334516 | 0.7253089 | 0.1236952 | -0.001446312
[5 empty] | 0.05924079 | 0.1235915 | -0.001580672 |  | 0.1870996 | 0.1215172 | -0.001488894 | 0.4423656 | 0.1247341 | -0.001334516 | 0.7248869 | 0.124454 | -0.001446312
[5 empty] | 0.0591938 | 0.1243451 | -0.001579093 |  | 0.1871842 | 0.1222582 | -0.001488894 | 0.4423844 | 0.1254947 | -0.001334516 | 0.7262147 | 0.1252129 | -0.001446312
[5 empty] | 0.05927517 | 0.1250987 | -0.001579251 |  | 0.1873629 | 0.1229991 | -0.001488894 | 0.4428809 | 0.1262552 | -0.001292586 | 0.7261708 | 0.1259717 | -0.00143557
[5 empty] | 0.05929963 | 0.1258524 | -0.001572704 |  | 0.1876598 | 0.1237401 | -0.001464786 | 0.4435598 | 0.1270158 | -0.001292586 | 0.7266086 | 0.1267306 | -0.00143557
[5 empty] | 0.05933968 | 0.126606 | -0.001573648 |  | 0.1879325 | 0.124481 | -0.001464786 | 0.4440057 | 0.1277764 | -0.001292586 | 0.7268451 | 0.1274895 | -0.00143557
[5 empty] | 0.05937918 | 0.1273596 | -0.001573018 |  | 0.1880143 | 0.125222 | -0.001464786 | 0.4444557 | 0.128537 | -0.001292586 | 0.7260988 | 0.1282483 | -0.00143557
[5 empty] | 0.05939393 | 0.1281132 | -0.001572232 |  | 0.1880953 | 0.125963 | -0.001464786 | 0.4445528 | 0.1292975 | -0.001292586 | 0.7266155 | 0.1290072 | -0.00143557
[5 empty] | 0.05940809 | 0.1288668 | -0.001561695 |  | 0.1881279 | 0.1267039 | -0.001437479 | 0.4458439 | 0.1300581 | -0.001249557 | 0.7265396 | 0.1297661 | -0.001423348
[5 empty] | 0.05938129 | 0.1296204 | -0.001562164 |  | 0.1884695 | 0.1274449 | -0.001437479 | 0.4458296 | 0.1308187 | -0.001249557 | 0.7275321 | 0.1305249 | -0.001423348
[5 empty] | 0.05939423 | 0.130374 | -0.001562477 |  | 0.1886436 | 0.1281858 | -0.001437479 | 0.4467723 | 0.1315793 | -0.001249557 | 0.7280296 | 0.1312838 | -0.001423348
[5 empty] | 0.05941462 | 0.1311276 | -0.001562633 |  | 0.1885307 | 0.1289268 | -0.001437479 | 0.4470631 | 0.1323398 | -0.001249557 | 0.7275429 | 0.1320427 | -0.001423348
[5 empty] | 0.05941822 | 0.1318812 | -0.001548213 |  | 0.1890377 | 0.1296678 | -0.001407164 | 0.4480143 | 0.1331004 | -0.001206459 | 0.7284181 | 0.1328015 | -0.001414019
[5 empty] | 0.05954235 | 0.1326348 | -0.00154713 |  | 0.1891859 | 0.1304087 | -0.001407164 | 0.4483721 | 0.133861 | -0.001206459 | 0.7281132 | 0.1335604 | -0.001414019
[5 empty] | 0.05954465 | 0.1333884 | -0.001549297 |  | 0.1892138 | 0.1311497 | -0.001407164 | 0.4489726 | 0.1346216 | -0.001206459 | 0.7289749 | 0.1343193 | -0.001414019
[5 empty] | 0.0595301 | 0.134142 | -0.001549297 |  | 0.1892648 | 0.1318906 | -0.001407164 | 0.4496366 | 0.1353821 | -0.001206459 | 0.7280689 | 0.1350781 | -0.001405938
[5 empty] | 0.05957145 | 0.1348956 | -0.001536021 |  | 0.1894107 | 0.1326316 | -0.001375966 | 0.4495849 | 0.1361427 | -0.001160235 | 0.7282317 | 0.135837 | -0.001405938
[5 empty] | 0.05959593 | 0.1356492 | -0.00153372 |  | 0.1895319 | 0.1333725 | -0.001375966 | 0.4506157 | 0.1369033 | -0.001160235 | 0.7288768 | 0.1365959 | -0.001405938
[5 empty] | 0.05956308 | 0.1364029 | -0.001534333 |  | 0.1897481 | 0.1341135 | -0.001375966 | 0.4512904 | 0.1376638 | -0.001160235 | 0.7296126 | 0.1373547 | -0.001405938
[5 empty] | 0.05961038 | 0.1371565 | -0.001535254 |  | 0.1897478 | 0.1348545 | -0.001375966 | 0.451728 | 0.1384244 | -0.001160235 | 0.7290687 | 0.1381136 | -0.001405938
[5 empty] | 0.05956795 | 0.1379101 | -0.001514754 |  | 0.1901306 | 0.1355954 | -0.001343283 | 0.4515668 | 0.139185 | -0.001116326 | 0.729692 | 0.1388725 | -0.001399041
[5 empty] | 0.05967039 | 0.1386637 | -0.001514905 |  | 0.1899846 | 0.1363364 | -0.001343283 | 0.4528531 | 0.1399456 | -0.001116326 | 0.729035 | 0.1396313 | -0.001399041
[5 empty] | 0.05961833 | 0.1394173 | -0.001515208 |  | 0.190318 | 0.1370773 | -0.001343283 | 0.4531792 | 0.1407061 | -0.001116326 | 0.7301331 | 0.1403902 | -0.001399041
[5 empty] | 0.0596626 | 0.1401709 | -0.001515511 |  | 0.1905066 | 0.1378183 | -0.001343283 | 0.453206 | 0.1414667 | -0.001116326 | 0.7293627 | 0.1411491 | -0.001399041
[5 empty] | 0.05968179 | 0.1409245 | -0.001493987 |  | 0.1907425 | 0.1385593 | -0.001309096 | 0.4544429 | 0.1422273 | -0.001069604 | 0.7301518 | 0.1419079 | -0.001393126
[5 empty] | 0.05967589 | 0.1416781 | -0.001492643 |  | 0.1908574 | 0.1393002 | -0.001309096 | 0.4547164 | 0.1429879 | -0.001069604 | 0.7292678 | 0.1426668 | -0.001393126
[5 empty] | 0.05969345 | 0.1424317 | -0.001494137 |  | 0.1907067 | 0.1400412 | -0.001309096 | 0.4554159 | 0.1437484 | -0.001069604 | 0.7301392 | 0.1434257 | -0.001393126
[5 empty] | 0.05971827 | 0.1431853 | -0.001493987 |  | 0.1910848 | 0.1407821 | -0.001309096 | 0.4559971 | 0.144509 | -0.001069604 | 0.7308068 | 0.1441845 | -0.001388686
[5 empty] | 0.05966126 | 0.1439389 | -0.001469962 |  | 0.1911972 | 0.1415231 | -0.001271747 | 0.4560958 | 0.1452696 | -0.001023134 | 0.7303886 | 0.1449434 | -0.001388686
[5 empty] | 0.05969246 | 0.1446925 | -0.00147055 |  | 0.1913812 | 0.142264 | -0.001271747 | 0.4569853 | 0.1460302 | -0.001023134 | 0.7299622 | 0.1457023 | -0.001388686
[5 empty] | 0.05968229 | 0.1454461 | -0.001470697 |  | 0.1914919 | 0.143005 | -0.001271747 | 0.4575133 | 0.1467907 | -0.001023134 | 0.7295275 | 0.1464611 | -0.001388686
[5 empty] | 0.05972794 | 0.1461997 | -0.001471138 |  | 0.1916018 | 0.143746 | -0.001271747 | 0.4586518 | 0.1475513 | -0.001023134 | 0.7309466 | 0.14722 | -0.001388686
[5 empty] | 0.05974838 | 0.1469533 | -0.001443455 |  | 0.1915175 | 0.1444869 | -0.001234477 | 0.4593676 | 0.1483119 | -0.0009763592 | 0.7302012 | 0.1479789 | -0.00138607
[5 empty] | 0.05970309 | 0.147707 | -0.001442879 |  | 0.191819 | 0.1452279 | -0.001234477 | 0.4592937 | 0.1490725 | -0.0009763592 | 0.7311136 | 0.1487377 | -0.00138607
[5 empty] | 0.05975409 | 0.1484606 | -0.001443167 |  | 0.1918778 | 0.1459688 | -0.001234477 | 0.4599528 | 0.149833 | -0.0009763592 | 0.7308412 | 0.1494966 | -0.00138607
[5 empty] | 0.0596993 | 0.1492142 | -0.001419448 |  | 0.1921381 | 0.1467098 | -0.001204808 | 0.4611553 | 0.1505936 | -0.000941424 | 0.7301725 | 0.1502555 | -0.001387091
[5 empty] | 0.05976412 | 0.1499678 | -0.0014203 |  | 0.192356 | 0.1474508 | -0.001204808 | 0.4616442 | 0.1513542 | -0.000941424 | 0.7307607 | 0.1510143 | -0.001387091