## 1
Общество с ограниченной ответственностью "Инженерная геология" (ООО "ИнжГео") | [10 empty] | Общество с ограниченной ответственностью "Инженерная геология" (ООО "ИнжГео")
Юр. адрес: 117279, г. Москва, ул. Миклухо-Маклая, 36 а, этаж 5, пом. XXIII к. 76-84 | [10 empty] | Юр. адрес: 117279, г. Москва, ул. Миклухо-Маклая, 36 а, этаж 5, пом. XXIII к. 76-84 | [8 empty] | нагр |  |  | X0 | Y0 | R |  | нагр |  |  |  | X0 | Y0 | R | нагр |  |  |  | X0 | Y0 | R |  | нагр |  |  |  | X0 | Y0 | R
Телефон/факс +7 (495) 132-30-00, Адрес электронной почты inbox@inj-geo.ru | [10 empty] | Телефон/факс +7 (495) 132-30-00, Адрес электронной почты inbox@inj-geo.ru | [12 empty] | 0 | [7 empty] | 0 | [6 empty] | 0 | [7 empty] | 0
[20 empty] | девиатор | [6 empty] | девиатор | [6 empty] | девиатор | [7 empty] | девиатор
Испытательная лаборатория ООО «ИнжГео» | [10 empty] | Испытательная лаборатория ООО «ИнжГео» | [8 empty] | x0 | Угол | X | Y |  |  |  | x0 |  | Угол | X | Y |  |  | x0 |  | Угол | X | Y |  |  |  | x0 |  | Угол | X | Y
Адрес места осуществления деятельности лаборатории: г. Москва, просп. Вернадского, д. 51, стр. 1 | [10 empty] | Адрес места осуществления деятельности лаборатории: г. Москва, просп. Вернадского, д. 51, стр. 1 | [9 empty] | 0 | [7 empty] | 0 | [6 empty] | 0 | [7 empty] | 0
Телефон +7(910)4557682, E-mail: slg85@mail.ru | [10 empty] | Телефон +7(910)4557682, E-mail: slg85@mail.ru | [9 empty] | 5 | [7 empty] | 5 | [6 empty] | 5 | [7 empty] | 5
[21 empty] | 10 | [7 empty] | 10 | [6 empty] | 10 | [7 empty] | 10
Протокол испытаний № 13-63/38 от 06-12-2022 | [20 empty] | 15 | [7 empty] | 15 | [6 empty] | 15 | [7 empty] | 15
Наименование и адрес заказчика: ООО Регионстрой | [20 empty] | 20 | [7 empty] | 20 | [6 empty] | 20 | [7 empty] | 20
Наименование объекта: Переход трубопровода через р. Енисей | [20 empty] | 25 | [7 empty] | 25 | [6 empty] | 25 | [7 empty] | 25
Наименование используемого метода/методики: ГОСТ 12248.4-2020 | [20 empty] | 30 | [7 empty] | 30 | [6 empty] | 30 | [7 empty] | 30
Условия проведения испытания: температура окружающей среды (18 - 25)0С, влажность воздуха (40 - 75)% | [20 empty] | 35 | [7 empty] | 35 | [6 empty] | 35 | [7 empty] | 35
Дата получение объекта подлежащего испытаниям: 09-11-2022 | [20 empty] | 40 | [7 empty] | 40 | [6 empty] | 40 | [7 empty] | 40
Дата испытания: 25.10.2022-19.11.2038 | [20 empty] | 45 | [7 empty] | 45 | [6 empty] | 45 | [7 empty] | 45
Испытание грунтов методом трехосного сжатия | [10 empty] | Испытание грунтов методом трехосного сжатия | [9 empty] | 50 | [7 empty] | 50 | [6 empty] | 50 | [7 empty] | 50
Лабораторный номер: |  | 1073 | [5 empty] | We, % = | 0.5043344 |  | Лабораторный номер: | [6 empty] | We, % = |  |  | 55 | [7 empty] | 55 | [6 empty] | 55 | [7 empty] | 55
Номер скважины: |  | BH-004 | [5 empty] | ρ, г/см3 = | 1.9 |  | Номер скважины: | [6 empty] | ρ, г/см3 = |  |  | 60 | [7 empty] | 60 | [6 empty] | 60 | [7 empty] | 60
Глубина отбора, м: |  | 4.7 | [5 empty] | ρs, г/см3 = | 2.7 |  | Глубина отбора, м: | [6 empty] | ρs, г/см3 = |  |  | 65 | [7 empty] | 65 | [6 empty] | 65 | [7 empty] | 65
Наименование грунта: |  | Суглинок, после оттаивания текучий, легкий песчанистый | [5 empty] | e, д.е. = | 1.1 |  | Наименование грунта: | [6 empty] | e, д.е. = |  |  | 70 | [7 empty] | 70 | [6 empty] | 70 | [7 empty] | 70
Схема проведения опыта: |  | КД | [5 empty] | IL, д.е. = | 2.6 |  | Схема проведения опыта: | [6 empty] | IL, д.е. = |  |  | 75 | [7 empty] | 75 | [6 empty] | 75 | [7 empty] | 75
Результаты испытаний | [10 empty] | Результаты испытаний | [9 empty] | 80 | [7 empty] | 80 | [6 empty] | 80 | [7 empty] | 80
[21 empty] | 85 | [7 empty] | 85 | [6 empty] | 85 | [7 empty] | 85
[21 empty] | 90 | [7 empty] | 90 | [6 empty] | 90 | [7 empty] | 90
[21 empty] | 95 | [7 empty] | 95 | [6 empty] | 95 | [7 empty] | 95
[21 empty] | 100 | [7 empty] | 100 | [6 empty] | 100 | [7 empty] | 100
[21 empty] | 105 | [7 empty] | 105 | [6 empty] | 105 | [7 empty] | 105
[21 empty] | 110 | [7 empty] | 110 | [6 empty] | 110 | [7 empty] | 110
[21 empty] | 115 | [7 empty] | 115 | [6 empty] | 115 | [7 empty] | 115
[21 empty] | 120 | [7 empty] | 120 | [6 empty] | 120 | [7 empty] | 120
[21 empty] | 125 | [7 empty] | 125 | [6 empty] | 125 | [7 empty] | 125
[21 empty] | 130 | [7 empty] | 130 | [6 empty] | 130 | [7 empty] | 130
[21 empty] | 135 | [7 empty] | 135 | [6 empty] | 135 | [7 empty] | 135
[21 empty] | 140 | [7 empty] | 140 | [6 empty] | 140 | [7 empty] | 140
[21 empty] | 145 | [7 empty] | 145 | [6 empty] | 145 | [7 empty] | 145
[21 empty] | 150 | [7 empty] | 150 | [6 empty] | 150 | [7 empty] | 150
[21 empty] | 155 | [7 empty] | 155 | [6 empty] | 155 | [7 empty] | 155
[21 empty] | 160 | [7 empty] | 160 | [6 empty] | 160 | [7 empty] | 160
[21 empty] | 165 | [7 empty] | 165 | [6 empty] | 165 | [7 empty] | 165
[21 empty] | 170 | [7 empty] | 170 | [6 empty] | 170 | [7 empty] | 170
[21 empty] | 175 | [7 empty] | 175 | [6 empty] | 175 | [7 empty] | 175
[21 empty] | 180 | [7 empty] | 180 | [6 empty] | 180 | [7 empty] | 180
[13 empty] | Давление в камере, Мпа σ3 | Вертикальная нагрузка, Мпа σ1 | Поровое давление, Мпа u
[13 empty] | 0.05 | 0.2514703 |  |  |  |  | 1 | [6 empty] | σ3,кПа | σ1,кПа | u, кПа |  |  |  | 4
[13 empty] | 0.15 | 0.6366543 | [26 empty] | δ3, Мпа | δ1-δ3, МПа | δ1, МПа | δ1, КПа
[13 empty] | 0.25 | 1.021838 | [20 empty] | С, МПа:
φ, град:
E, Мпа
[26 empty] | x | 0
[26 empty] | y |  |  |  | С, кПа | φ,°
Эффективные значения угла внутреннего трения и удельного сцепления ϕ', С'
[13 empty] | ϕ', град. = | 36
[13 empty] | С', МПа = | 0.015
|  | K0, д.е. | 0.4122147 | Эффективное напряжение, Мпа: |  |  |  |  | 0.02061074
|  | Модуль деформации E0, МПа: |  | Точки нахождения модуля Е0, Мпа (полное напряжение): |  |  |  |  | 0.02061074 | 0.03297718
|  | Модуль деформации E50, МПа: |  | qmax Давление при разрушении образца, Мпа (девиатор): |  |  |  |  | 0.05806851
|  | Коэф. Поперечной деформации, ϑ: |  | 0,5 qmax, Мпа (девиатор): |  |  |  |  | 0.02903426
| Начальник исп. лаборатории: | [6 empty] | Семиколенова Л.Г. |  |  |  |  | Начальник исп. лаборатории: |  |  |  |  | Семиколенова Л.Г.
Лист 1 , всего листов 2 | [11 empty] | Лист 2 , всего листов 2
Частичное воспроизведение протокола испытаний без письменного разрешения ООО «ИнжГео» ЗАПРЕЩАЕТСЯ | [11 empty] | Частичное воспроизведение протокола испытаний без письменного разрешения ООО «ИнжГео» ЗАПРЕЩАЕТСЯ
E0 |  |  | E50 |  | Деформация |  |  |  | Первая прочность |  |  | Вторая прочность |  |  | Третья прочность
devE0 | epsE0 |  | dev50 | epsE50 | dev | eps | ev |  | dev1 | eps1 | ev1 | dev1 | eps1 | ev2 | dev1 | eps1 | ev3
0.01236644 | 0.0002686398 |  | 0.02903426 | 0.0008059195 | 0.01236644 | 0.0002686398 | 0.0007516713 |  | 0 | 0 | 3.105252e-05 | 0 | 0 | 1.402372e-05 | 0 | 0 | 0.0008298035
[5 empty] | 0.02903426 | 0.0008059195 | 0.0007512955 |  | 0.03 | 0.0006516987 | 3.105252e-05 | 0.09 | 0.0005978887 | 1.402372e-05 | 0.15 | 0.0006649987 | 0.0008298035
Секущая модуля Е0 |  |  | Линия Q max |  | 0.03026435 | 0.001463266 | 0.0007512955 |  | 0.06371571 | 0.001452695 | 3.105252e-05 | 0.2029218 | 0.001466957 | 1.402372e-05 | 0.3145208 | 0.001507575 | 0.0008298035
| 0 |  |  | 0 | 0.03142079 | 0.002194899 | -0.002950605 |  | 0.0899562 | 0.002179042 | -0.0008439049 | 0.2433272 | 0.002065493 | -0.002987483 | 0.3859192 | 0.002186156 | -0.001098786
[5 empty] | 0.0326219 | 0.002926532 | -0.00295149 |  | 0.1007352 | 0.00279616 | -0.0008439049 | 0.2551856 | 0.002933914 | -0.002987483 | 0.4020262 | 0.003015151 | -0.001098786
[5 empty] | 0.0335936 | 0.003658165 | -0.00295267 |  | 0.10502 | 0.003631737 | -0.0008439049 | 0.2638847 | 0.003667392 | -0.002987483 | 0.4140092 | 0.003768939 | -0.001098786
|  |  | Линия 0,5 Q max |  | 0.03459744 | 0.004389798 | -0.00294913 |  | 0.1080997 | 0.004358085 | -0.0008439049 | 0.2722864 | 0.00440087 | -0.002987483 | 0.4267612 | 0.004522726 | -0.001098786
|  |  |  | 0 | 0.03541425 | 0.005121431 | -0.002938412 |  | 0.111248 | 0.005084432 | -0.0008686342 | 0.2803225 | 0.005134349 | -0.002987424 | 0.4373472 | 0.005276514 | -0.001258193
[5 empty] | 0.03624267 | 0.005853064 | -0.00293665 |  | 0.1140355 | 0.005810779 | -0.0008686342 | 0.2874749 | 0.005867827 | -0.002987424 | 0.4467498 | 0.006030302 | -0.001258193
[5 empty] | 0.03691251 | 0.006584697 | -0.002937531 |  | 0.1167678 | 0.006537127 | -0.0008686342 | 0.2938551 | 0.006601306 | -0.002987424 | 0.4560818 | 0.006784089 | -0.001258193
[5 empty] | 0.03757069 | 0.00731633 | -0.00293988 |  | 0.1191262 | 0.007263474 | -0.0008686342 | 0.2997613 | 0.007334784 | -0.002987424 | 0.4635079 | 0.007537877 | -0.001258193
[5 empty] | 0.0381355 | 0.008047963 | -0.002910878 |  | 0.1214754 | 0.007989822 | -0.0009350202 | 0.3053694 | 0.008068262 | -0.002985441 | 0.4708579 | 0.008291665 | -0.001569286
Коэфф. Точки |  |  |  |  | 0.03871734 | 0.008779596 | -0.002911461 |  | 0.123349 | 0.008716169 | -0.0009350202 | 0.3098948 | 0.008801741 | -0.002985441 | 0.4774145 | 0.009045453 | -0.001569286
[5 empty] | 0.03916726 | 0.009511229 | -0.002910587 |  | 0.1253799 | 0.009442517 | -0.0009350202 | 0.3147481 | 0.009535219 | -0.002985441 | 0.4840436 | 0.00979924 | -0.001569286
[5 empty] | 0.03957224 | 0.01024286 | -0.002914372 |  | 0.1270595 | 0.01016886 | -0.0009350202 | 0.3183478 | 0.0102687 | -0.002985441 | 0.4890497 | 0.01055303 | -0.001569286
[5 empty] | 0.03991274 | 0.0109745 | -0.002882811 |  | 0.1284837 | 0.01089521 | -0.001031924 | 0.3217943 | 0.01100218 | -0.002980253 | 0.4938106 | 0.01130682 | -0.001961244
[5 empty] | 0.04027823 | 0.01170613 | -0.002883675 |  | 0.1299498 | 0.01162156 | -0.001031924 | 0.3251769 | 0.01173565 | -0.002980253 | 0.498244 | 0.0120606 | -0.001961244
[5 empty] | 0.04055805 | 0.01243776 | -0.00288137 |  | 0.1310573 | 0.01234791 | -0.001031924 | 0.328585 | 0.01246913 | -0.002980253 | 0.5014363 | 0.01281439 | -0.001961244
[5 empty] | 0.04078061 | 0.01316939 | -0.002885117 |  | 0.1324882 | 0.01307425 | -0.001031924 | 0.3308576 | 0.01320261 | -0.002980253 | 0.5050985 | 0.01356818 | -0.001961244
[5 empty] | 0.04109813 | 0.01390103 | -0.002844516 |  | 0.1335473 | 0.0138006 | -0.001148534 | 0.3336117 | 0.01393609 | -0.002976537 | 0.5089242 | 0.01432197 | -0.002369643
[5 empty] | 0.04131229 | 0.01463266 | -0.0028485 |  | 0.1343526 | 0.01452695 | -0.001148534 | 0.3360684 | 0.01466957 | -0.002976537 | 0.5111526 | 0.01507575 | -0.002369643
[5 empty] | 0.04146402 | 0.01536429 | -0.002845654 |  | 0.1352287 | 0.0152533 | -0.001148534 | 0.338213 | 0.01540305 | -0.002976537 | 0.514504 | 0.01582954 | -0.002369643
[5 empty] | 0.04160105 | 0.01609593 | -0.002845939 |  | 0.1363016 | 0.01597964 | -0.001274875 | 0.3401285 | 0.01613652 | -0.002976537 | 0.5170602 | 0.01658333 | -0.002369643
[5 empty] | 0.04182772 | 0.01682756 | -0.002807881 |  | 0.137138 | 0.01670599 | -0.001274875 | 0.3414563 | 0.01687 | -0.002973598 | 0.5194136 | 0.01733712 | -0.002725282
[5 empty] | 0.04191166 | 0.01755919 | -0.002806197 |  | 0.137879 | 0.01743234 | -0.001274875 | 0.343855 | 0.01760348 | -0.002973598 | 0.5227826 | 0.01809091 | -0.002725282
[5 empty] | 0.04213226 | 0.01829083 | -0.0028076 |  | 0.138536 | 0.01815869 | -0.001274875 | 0.3453426 | 0.01833696 | -0.002973598 | 0.5254566 | 0.01884469 | -0.002725282
[5 empty] | 0.04227505 | 0.01902246 | -0.002760147 |  | 0.1392717 | 0.01888503 | -0.001274875 | 0.3468896 | 0.01907044 | -0.002973598 | 0.5279552 | 0.01959848 | -0.00295669
[5 empty] | 0.04242587 | 0.01975409 | -0.00275932 |  | 0.1397956 | 0.01961138 | -0.001400408 | 0.3490809 | 0.01980392 | -0.002968669 | 0.5315077 | 0.02035227 | -0.00295669
[5 empty] | 0.04264612 | 0.02048572 | -0.002758768 |  | 0.1405555 | 0.02033773 | -0.001400408 | 0.351158 | 0.0205374 | -0.002968669 | 0.5345389 | 0.02110606 | -0.00295669
[5 empty] | 0.042795 | 0.02121736 | -0.002758768 |  | 0.1415281 | 0.02106408 | -0.001400408 | 0.3527523 | 0.02127087 | -0.002968669 | 0.5382029 | 0.02185984 | -0.00295669
[5 empty] | 0.04301589 | 0.02194899 | -0.002759595 |  | 0.1420937 | 0.02179042 | -0.001518612 | 0.3546998 | 0.02200435 | -0.002968669 | 0.5423279 | 0.02261363 | -0.00295669
[5 empty] | 0.04322236 | 0.02268062 | -0.002701539 |  | 0.1429534 | 0.02251677 | -0.001518612 | 0.3577489 | 0.02273783 | -0.002967294 | 0.5464125 | 0.02336742 | -0.003006714
[5 empty] | 0.04353048 | 0.02341226 | -0.002700459 |  | 0.1437349 | 0.02324312 | -0.001518612 | 0.3603888 | 0.02347131 | -0.002967294 | 0.5515734 | 0.02412121 | -0.003006714
[5 empty] | 0.04371651 | 0.02414389 | -0.002703971 |  | 0.1447001 | 0.02396947 | -0.001518612 | 0.3630507 | 0.02420479 | -0.002967294 | 0.5565465 | 0.02487499 | -0.003006714
[5 empty] | 0.04393437 | 0.02487552 | -0.002700459 |  | 0.1458157 | 0.02469581 | -0.001518612 | 0.365544 | 0.02493827 | -0.002967294 | 0.5613183 | 0.02562878 | -0.003006714
[5 empty] | 0.04406171 | 0.02560716 | -0.002591919 |  | 0.1466968 | 0.02542216 | -0.00163002 | 0.3675015 | 0.02567174 | -0.002958941 | 0.5657938 | 0.02638257 | -0.002954304
[5 empty] | 0.04428622 | 0.02633879 | -0.002593215 |  | 0.1475185 | 0.02614851 | -0.00163002 | 0.3702654 | 0.02640522 | -0.002958941 | 0.5706964 | 0.02713636 | -0.002954304
[5 empty] | 0.04451141 | 0.02707042 | -0.002593993 |  | 0.1485982 | 0.02687485 | -0.00163002 | 0.3732704 | 0.0271387 | -0.002958941 | 0.5751164 | 0.02789015 | -0.002954304
[5 empty] | 0.0446919 | 0.02780205 | -0.002594771 |  | 0.1495015 | 0.0276012 | -0.00163002 | 0.3752566 | 0.02787218 | -0.002958941 | 0.5797829 | 0.02864393 | -0.002954304
[5 empty] | 0.04485376 | 0.02853369 | -0.00243564 |  | 0.1502067 | 0.02832755 | -0.001762805 | 0.3776324 | 0.02860566 | -0.002954898 | 0.5852754 | 0.02939772 | -0.002839201
[5 empty] | 0.0450168 | 0.02926532 | -0.002436858 |  | 0.1510536 | 0.0290539 | -0.001762805 | 0.380454 | 0.02933914 | -0.002954898 | 0.589752 | 0.03015151 | -0.002839201
[5 empty] | 0.04516816 | 0.02999695 | -0.002433936 |  | 0.1518226 | 0.02978024 | -0.001762805 | 0.3827664 | 0.03007261 | -0.002954898 | 0.594453 | 0.0309053 | -0.002839201
[5 empty] | 0.04538054 | 0.03072859 | -0.002436858 |  | 0.1526755 | 0.03050659 | -0.001762805 | 0.3847747 | 0.03080609 | -0.002950884 | 0.5999677 | 0.03165908 | -0.002839201
[5 empty] | 0.04550928 | 0.03146022 | -0.002253669 |  | 0.1536749 | 0.03123294 | -0.001908979 | 0.3875473 | 0.03153957 | -0.002950884 | 0.6033981 | 0.03241287 | -0.002693575
[5 empty] | 0.04567326 | 0.03219185 | -0.002251868 |  | 0.1542308 | 0.03195929 | -0.001908979 | 0.3894731 | 0.03227305 | -0.002950884 | 0.6089938 | 0.03316666 | -0.002693575
[5 empty] | 0.04574688 | 0.03292349 | -0.002253669 |  | 0.1550973 | 0.03268563 | -0.001908979 | 0.3921648 | 0.03300653 | -0.002950884 | 0.613502 | 0.03392045 | -0.002693575
[5 empty] | 0.04588946 | 0.03365512 | -0.002253444 |  | 0.1559286 | 0.03341198 | -0.001908979 | 0.3943784 | 0.03374001 | -0.002950884 | 0.618372 | 0.03467424 | -0.002520717
[5 empty] | 0.04607504 | 0.03438675 | -0.00205738 |  | 0.1567456 | 0.03413833 | -0.002056231 | 0.3965976 | 0.03447348 | -0.002944118 | 0.6222931 | 0.03542802 | -0.002520717
[5 empty] | 0.0461839 | 0.03511838 | -0.002057586 |  | 0.157279 | 0.03486468 | -0.002056231 | 0.3982171 | 0.03520696 | -0.002944118 | 0.6268205 | 0.03618181 | -0.002520717
[5 empty] | 0.04635639 | 0.03585002 | -0.002060055 |  | 0.1578802 | 0.03559102 | -0.002056231 | 0.4009345 | 0.03594044 | -0.002944118 | 0.6302822 | 0.0369356 | -0.002520717
[5 empty] | 0.04649925 | 0.03658165 | -0.00205738 |  | 0.1588216 | 0.03631737 | -0.002056231 | 0.4026604 | 0.03667392 | -0.002936542 | 0.6344249 | 0.03768939 | -0.002520717
[5 empty] | 0.04655882 | 0.03731328 | -0.001870525 |  | 0.1593744 | 0.03704372 | -0.002198381 | 0.4046019 | 0.0374074 | -0.002936542 | 0.6388949 | 0.03844317 | -0.00234438
[5 empty] | 0.0467368 | 0.03804492 | -0.00186959 |  | 0.1601444 | 0.03777007 | -0.002198381 | 0.4067592 | 0.03814088 | -0.002936542 | 0.6431535 | 0.03919696 | -0.00234438
[5 empty] | 0.04685203 | 0.03877655 | -0.001870712 |  | 0.1607972 | 0.03849641 | -0.002198381 | 0.4086301 | 0.03887436 | -0.002936542 | 0.6468313 | 0.03995075 | -0.00234438
[5 empty] | 0.04691117 | 0.03950818 | -0.001868656 |  | 0.1612898 | 0.03922276 | -0.002198381 | 0.4099856 | 0.03960783 | -0.002936542 | 0.6505439 | 0.04070454 | -0.00234438
[5 empty] | 0.04707658 | 0.04023982 | -0.001704073 |  | 0.1618968 | 0.03994911 | -0.002321422 | 0.4114369 | 0.04034131 | -0.002932716 | 0.6535611 | 0.04145832 | -0.002183046
[5 empty] | 0.04720671 | 0.04097145 | -0.001704244 |  | 0.1625985 | 0.04067546 | -0.002321422 | 0.4129829 | 0.04107479 | -0.002932716 | 0.6573188 | 0.04221211 | -0.002183046
[5 empty] | 0.04732199 | 0.04170308 | -0.001704585 |  | 0.1631405 | 0.0414018 | -0.002321422 | 0.4150177 | 0.04180827 | -0.002932716 | 0.6609076 | 0.0429659 | -0.002183046
[5 empty] | 0.04737497 | 0.04243471 | -0.001705437 |  | 0.163928 | 0.04212815 | -0.002321422 | 0.4158445 | 0.04254175 | -0.002923416 | 0.6628571 | 0.04371969 | -0.002183046
[5 empty] | 0.04748139 | 0.04316635 | -0.001580012 |  | 0.1642347 | 0.0428545 | -0.002414055 | 0.4172115 | 0.04327523 | -0.002923416 | 0.6664413 | 0.04447348 | -0.002054032
[5 empty] | 0.04763494 | 0.04389798 | -0.001578749 |  | 0.164874 | 0.04358085 | -0.002414055 | 0.4191775 | 0.0440087 | -0.002923416 | 0.6686367 | 0.04522726 | -0.002054032
[5 empty] | 0.04771306 | 0.04462961 | -0.001578591 |  | 0.1653963 | 0.04430719 | -0.002414055 | 0.4202051 | 0.04474218 | -0.002923416 | 0.6711736 | 0.04598105 | -0.002054032
[5 empty] | 0.047832 | 0.04536125 | -0.001580485 |  | 0.1659742 | 0.04503354 | -0.002414055 | 0.4213716 | 0.04547566 | -0.002923416 | 0.6734009 | 0.04673484 | -0.002054032
[5 empty] | 0.04798534 | 0.04609288 | -0.001514258 |  | 0.1667818 | 0.04575989 | -0.00247043 | 0.4219889 | 0.04620914 | -0.002910884 | 0.674384 | 0.04748863 | -0.001970416
[5 empty] | 0.04813226 | 0.04682451 | -0.001514258 |  | 0.1672567 | 0.04648624 | -0.00247043 | 0.4235993 | 0.04694262 | -0.002910884 | 0.6772578 | 0.04824241 | -0.001970416
[5 empty] | 0.04822481 | 0.04755615 | -0.001513653 |  | 0.1676364 | 0.04721258 | -0.00247043 | 0.4236229 | 0.0476761 | -0.002910884 | 0.6785909 | 0.0489962 | -0.001970416
[5 empty] | 0.0483111 | 0.04828778 | -0.001513804 |  | 0.1682259 | 0.04793893 | -0.00247043 | 0.4242917 | 0.04840957 | -0.002910884 | 0.6795037 | 0.04974999 | -0.001970416
[5 empty] | 0.04840383 | 0.04901941 | -0.001506856 |  | 0.1685686 | 0.04866528 | -0.002481705 | 0.4254784 | 0.04914305 | -0.002901116 | 0.681128 | 0.05050378 | -0.001931129
[5 empty] | 0.04858564 | 0.04975104 | -0.001506555 |  | 0.1693032 | 0.04939163 | -0.002481705 | 0.4262453 | 0.04987653 | -0.002901116 | 0.6811386 | 0.05125756 | -0.001931129
[5 empty] | 0.04860767 | 0.05048268 | -0.00150761 |  | 0.1697525 | 0.05011797 | -0.002481705 | 0.4270524 | 0.05061001 | -0.002901116 | 0.6827945 | 0.05201135 | -0.001931129
[5 empty] | 0.04880208 | 0.05121431 | -0.001508363 |  | 0.1701566 | 0.05084432 | -0.002473659 | 0.4275542 | 0.05134349 | -0.002901116 | 0.6835814 | 0.05276514 | -0.001931129
[5 empty] | 0.04887099 | 0.05194594 | -0.001508272 |  | 0.1709346 | 0.05157067 | -0.002473659 | 0.4280389 | 0.05207697 | -0.002874917 | 0.6859278 | 0.05351893 | -0.00189949
[5 empty] | 0.0490295 | 0.05267758 | -0.00150782 |  | 0.171204 | 0.05229702 | -0.002473659 | 0.4284492 | 0.05281044 | -0.002874917 | 0.6857211 | 0.05427272 | -0.00189949
[5 empty] | 0.04914562 | 0.05340921 | -0.001506313 |  | 0.1717149 | 0.05302336 | -0.002473659 | 0.4286116 | 0.05354392 | -0.002874917 | 0.6871705 | 0.0550265 | -0.00189949
[5 empty] | 0.04917729 | 0.05414084 | -0.00150767 |  | 0.1722023 | 0.05374971 | -0.002454225 | 0.4293371 | 0.0542774 | -0.002874917 | 0.6883122 | 0.05578029 | -0.00189949
[5 empty] | 0.04930588 | 0.05487248 | -0.001510218 |  | 0.1729778 | 0.05447606 | -0.002454225 | 0.4301057 | 0.05501088 | -0.002836107 | 0.688958 | 0.05653408 | -0.001872856
[5 empty] | 0.04940582 | 0.05560411 | -0.00151052 |  | 0.1735073 | 0.0552024 | -0.002454225 | 0.43086 | 0.05574436 | -0.002836107 | 0.6897653 | 0.05728787 | -0.001872856
[5 empty] | 0.04954009 | 0.05633574 | -0.00151052 |  | 0.1737667 | 0.05592875 | -0.002454225 | 0.4309613 | 0.05647784 | -0.002836107 | 0.6921471 | 0.05804165 | -0.001872856
[5 empty] | 0.04962458 | 0.05706737 | -0.001510671 |  | 0.1744269 | 0.0566551 | -0.002454225 | 0.4312224 | 0.05721132 | -0.002836107 | 0.6919635 | 0.05879544 | -0.001872856
[5 empty] | 0.0497927 | 0.05779901 | -0.001514493 |  | 0.1747935 | 0.05738145 | -0.002428288 | 0.4318769 | 0.05794479 | -0.002783882 | 0.6926026 | 0.05954923 | -0.00184781
[5 empty] | 0.04979126 | 0.05853064 | -0.001513433 |  | 0.1754729 | 0.05810779 | -0.002428288 | 0.4326933 | 0.05867827 | -0.002783882 | 0.6942564 | 0.06030302 | -0.00184781
[5 empty] | 0.04992989 | 0.05926227 | -0.001513282 |  | 0.17588 | 0.05883414 | -0.002428288 | 0.4334392 | 0.05941175 | -0.002783882 | 0.6956056 | 0.06105681 | -0.00184781
[5 empty] | 0.05006086 | 0.05999391 | -0.00151419 |  | 0.1763295 | 0.05956049 | -0.002428288 | 0.4334732 | 0.06014523 | -0.002783882 | 0.6955153 | 0.06181059 | -0.00184781
[5 empty] | 0.05014171 | 0.06072554 | -0.001520641 |  | 0.1770031 | 0.06028684 | -0.002390256 | 0.4343704 | 0.06087871 | -0.002723342 | 0.696538 | 0.06256438 | -0.001824008
[5 empty] | 0.05029973 | 0.06145717 | -0.001520793 |  | 0.1771749 | 0.06101318 | -0.002390256 | 0.4345557 | 0.06161219 | -0.002723342 | 0.6975404 | 0.06331817 | -0.001824008
[5 empty] | 0.050365 | 0.06218881 | -0.001519273 |  | 0.1778665 | 0.06173953 | -0.002390256 | 0.4343202 | 0.06234566 | -0.002723342 | 0.6989975 | 0.06407196 | -0.001824008
[5 empty] | 0.05048632 | 0.06292044 | -0.001524393 |  | 0.1783278 | 0.06246588 | -0.002390256 | 0.4348337 | 0.06307914 | -0.002657145 | 0.6985385 | 0.06482574 | -0.001824008
[5 empty] | 0.05057144 | 0.06365207 | -0.001523784 |  | 0.1787174 | 0.06319223 | -0.002347164 | 0.4356298 | 0.06381262 | -0.002657145 | 0.6992937 | 0.06557953 | -0.001804339
[5 empty] | 0.05069859 | 0.0643837 | -0.001524546 |  | 0.1794243 | 0.06391857 | -0.002347164 | 0.4361821 | 0.0645461 | -0.002657145 | 0.6999359 | 0.06633332 | -0.001804339
[5 empty] | 0.05069673 | 0.06511534 | -0.001525003 |  | 0.1798074 | 0.06464492 | -0.002347164 | 0.4359632 | 0.06527958 | -0.002657145 | 0.7017021 | 0.06708711 | -0.001804339
[5 empty] | 0.05087253 | 0.06584697 | -0.001524698 |  | 0.1802327 | 0.06537127 | -0.002347164 | 0.4366729 | 0.06601306 | -0.002657145 | 0.7016449 | 0.06784089 | -0.001804339
[5 empty] | 0.05099779 | 0.0665786 | -0.001530756 |  | 0.1808158 | 0.06609762 | -0.002299647 | 0.4372569 | 0.06674653 | -0.00258157 | 0.7027137 | 0.06859468 | -0.001787801
[5 empty] | 0.05107231 | 0.06731024 | -0.001531216 |  | 0.1811646 | 0.06682396 | -0.002299647 | 0.4372458 | 0.06748001 | -0.00258157 | 0.7039584 | 0.06934847 | -0.001787801
[5 empty] | 0.05113894 | 0.06804187 | -0.001531981 |  | 0.1817638 | 0.06755031 | -0.002299647 | 0.4377551 | 0.06821349 | -0.00258157 | 0.7034724 | 0.07010226 | -0.001787801
[5 empty] | 0.0512192 | 0.0687735 | -0.001540208 |  | 0.1821276 | 0.06827666 | -0.002246086 | 0.4383747 | 0.06894697 | -0.00258157 | 0.7048799 | 0.07085605 | -0.001787801
[5 empty] | 0.05129157 | 0.06950514 | -0.001538054 |  | 0.1824638 | 0.06900301 | -0.002246086 | 0.4384582 | 0.06968045 | -0.002500227 | 0.7059887 | 0.07160983 | -0.001772006
[5 empty] | 0.05145683 | 0.07023677 | -0.0015379 |  | 0.1829119 | 0.06972935 | -0.002246086 | 0.4387701 | 0.07041393 | -0.002500227 | 0.7063208 | 0.07236362 | -0.001772006
[5 empty] | 0.05150627 | 0.0709684 | -0.0015379 |  | 0.1834722 | 0.0704557 | -0.002246086 | 0.4384871 | 0.0711474 | -0.002500227 | 0.7067363 | 0.07311741 | -0.001772006
[5 empty] | 0.05163435 | 0.07170004 | -0.001538054 |  | 0.1837481 | 0.07118205 | -0.002246086 | 0.4394346 | 0.07188088 | -0.002500227 | 0.7078102 | 0.0738712 | -0.001756215
[5 empty] | 0.0516896 | 0.07243167 | -0.001546132 |  | 0.1842998 | 0.0719084 | -0.002188384 | 0.439729 | 0.07261436 | -0.00241382 | 0.7072462 | 0.07462498 | -0.001756215
[5 empty] | 0.05182372 | 0.0731633 | -0.00154505 |  | 0.1848707 | 0.07263474 | -0.002188384 | 0.4397825 | 0.07334784 | -0.00241382 | 0.7078206 | 0.07537877 | -0.001756215
[5 empty] | 0.05188484 | 0.07389493 | -0.00154675 |  | 0.1850142 | 0.07336109 | -0.002188384 | 0.4401261 | 0.07408132 | -0.00241382 | 0.7089609 | 0.07613256 | -0.001756215
[5 empty] | 0.05193073 | 0.07462657 | -0.001547214 |  | 0.1853872 | 0.07408744 | -0.002188384 | 0.4405835 | 0.0748148 | -0.00241382 | 0.7087503 | 0.07688635 | -0.001756215
[5 empty] | 0.05204126 | 0.0753582 | -0.00155297 |  | 0.1860616 | 0.07481379 | -0.002125802 | 0.440683 | 0.07554828 | -0.002323161 | 0.7101625 | 0.07764014 | -0.001745101
[5 empty] | 0.05211485 | 0.07608983 | -0.001554523 |  | 0.186259 | 0.07554013 | -0.002125802 | 0.4407789 | 0.07628175 | -0.002323161 | 0.710416 | 0.07839392 | -0.001745101
[5 empty] | 0.05223874 | 0.07682147 | -0.001554368 |  | 0.1869475 | 0.07626648 | -0.002125802 | 0.4415808 | 0.07701523 | -0.002323161 | 0.7114312 | 0.07914771 | -0.001745101
[5 empty] | 0.05228918 | 0.0775531 | -0.001553591 |  | 0.1870386 | 0.07699283 | -0.002125802 | 0.4410206 | 0.07774871 | -0.002323161 | 0.7111912 | 0.0799015 | -0.001745101
[5 empty] | 0.0524192 | 0.07828473 | -0.001560103 |  | 0.1876932 | 0.07771918 | -0.002062138 | 0.4412856 | 0.07848219 | -0.00223409 | 0.712484 | 0.08065529 | -0.001731416
[5 empty] | 0.05246831 | 0.07901637 | -0.001561195 |  | 0.1877719 | 0.07844552 | -0.002062138 | 0.4424366 | 0.07921567 | -0.00223409 | 0.7128105 | 0.08140907 | -0.001731416
[5 empty] | 0.05258988 | 0.079748 | -0.001561508 |  | 0.1882964 | 0.07917187 | -0.002062138 | 0.4423435 | 0.07994915 | -0.00223409 | 0.7127477 | 0.08216286 | -0.001731416
[5 empty] | 0.05268162 | 0.08047963 | -0.001560883 |  | 0.1887438 | 0.07989822 | -0.002062138 | 0.4422491 | 0.08068262 | -0.00223409 | 0.7139334 | 0.08291665 | -0.001717566
[5 empty] | 0.05278742 | 0.08121126 | -0.001565651 |  | 0.1888985 | 0.08062456 | -0.001996862 | 0.4423909 | 0.0814161 | -0.002143182 | 0.7147315 | 0.08367044 | -0.001717566
[5 empty] | 0.05279722 | 0.0819429 | -0.001566747 |  | 0.1895968 | 0.08135091 | -0.001996862 | 0.4430066 | 0.08214958 | -0.002143182 | 0.715335 | 0.08442422 | -0.001717566
[5 empty] | 0.05286504 | 0.08267453 | -0.001565807 |  | 0.1897383 | 0.08207726 | -0.001996862 | 0.4435636 | 0.08288306 | -0.002143182 | 0.7156477 | 0.08517801 | -0.001717566
[5 empty] | 0.05293958 | 0.08340616 | -0.001574781 |  | 0.1902328 | 0.08280361 | -0.001931946 | 0.4440028 | 0.08361654 | -0.002143182 | 0.7154768 | 0.0859318 | -0.001717566
[5 empty] | 0.05307979 | 0.0841378 | -0.001574939 |  | 0.1905768 | 0.08352995 | -0.001931946 | 0.4437901 | 0.08435002 | -0.00205537 | 0.7168507 | 0.08668559 | -0.001704163
[5 empty] | 0.05313104 | 0.08486943 | -0.001575884 |  | 0.1908899 | 0.0842563 | -0.001931946 | 0.4441129 | 0.08508349 | -0.00205537 | 0.7166798 | 0.08743938 | -0.001704163
[5 empty] | 0.05319639 | 0.08560106 | -0.001576041 |  | 0.1910996 | 0.08498265 | -0.001931946 | 0.4441999 | 0.08581697 | -0.00205537 | 0.7175731 | 0.08819316 | -0.001704163
[5 empty] | 0.05331285 | 0.0863327 | -0.001574624 |  | 0.1915916 | 0.085709 | -0.001931946 | 0.4448835 | 0.08655045 | -0.00205537 | 0.7170175 | 0.08894695 | -0.001704163
[5 empty] | 0.0533548 | 0.08706433 | -0.00158138 |  | 0.1917143 | 0.08643534 | -0.001867174 | 0.4450943 | 0.08728393 | -0.001970103 | 0.7175282 | 0.08970074 | -0.001689424
[5 empty] | 0.05348496 | 0.08779596 | -0.001581064 |  | 0.1920954 | 0.08716169 | -0.001867174 | 0.4454271 | 0.08801741 | -0.001970103 | 0.7180421 | 0.09045453 | -0.001689424
[5 empty] | 0.05356275 | 0.08852759 | -0.001580748 |  | 0.1923965 | 0.08788804 | -0.001867174 | 0.4456443 | 0.08875089 | -0.001970103 | 0.7187537 | 0.09120831 | -0.001689424
[5 empty] | 0.05361026 | 0.08925923 | -0.001587795 |  | 0.1925688 | 0.08861439 | -0.001867174 | 0.446044 | 0.08948437 | -0.001970103 | 0.719761 | 0.0919621 | -0.001689424
[5 empty] | 0.05373885 | 0.08999086 | -0.001587795 |  | 0.1929759 | 0.08934073 | -0.001805011 | 0.4463885 | 0.09021784 | -0.001888652 | 0.7207741 | 0.09271589 | -0.001674291
[5 empty] | 0.05374054 | 0.09072249 | -0.00158605 |  | 0.193254 | 0.09006708 | -0.001805011 | 0.4459031 | 0.09095132 | -0.001888652 | 0.7215994 | 0.09346968 | -0.001674291
[5 empty] | 0.05383827 | 0.09145413 | -0.001585733 |  | 0.1935727 | 0.09079343 | -0.001805011 | 0.4467938 | 0.0916848 | -0.001888652 | 0.7216547 | 0.09422347 | -0.001674291
[5 empty] | 0.05393548 | 0.09218576 | -0.001587477 |  | 0.1938835 | 0.09151978 | -0.001805011 | 0.4467955 | 0.09241828 | -0.001888652 | 0.7220082 | 0.09497725 | -0.001674291
[5 empty] | 0.05395756 | 0.09291739 | -0.001591004 |  | 0.1939909 | 0.09224612 | -0.001746502 | 0.4470415 | 0.09315176 | -0.001811596 | 0.7223694 | 0.09573104 | -0.001656669
[5 empty] | 0.05403871 | 0.09364903 | -0.001591322 |  | 0.1942851 | 0.09297247 | -0.001746502 | 0.4471743 | 0.09388524 | -0.001811596 | 0.7232253 | 0.09648483 | -0.001656669
[5 empty] | 0.05409688 | 0.09438066 | -0.001590527 |  | 0.1945709 | 0.09369882 | -0.001746502 | 0.4482101 | 0.09461871 | -0.001811596 | 0.7243827 | 0.09723862 | -0.001656669
[5 empty] | 0.05424423 | 0.09511229 | -0.001590527 |  | 0.1949216 | 0.09442517 | -0.001746502 | 0.4484764 | 0.09535219 | -0.001742081 | 0.7249663 | 0.0979924 | -0.001656669
[5 empty] | 0.05431628 | 0.09584392 | -0.001594973 |  | 0.1949698 | 0.09515151 | -0.001690656 | 0.4485706 | 0.09608567 | -0.001742081 | 0.7242935 | 0.09874619 | -0.001635685
[5 empty] | 0.05436529 | 0.09657556 | -0.001594655 |  | 0.195352 | 0.09587786 | -0.001690656 | 0.4492112 | 0.09681915 | -0.001742081 | 0.7251905 | 0.09949998 | -0.001635685
[5 empty] | 0.05445871 | 0.09730719 | -0.001593539 |  | 0.1954311 | 0.09660421 | -0.001690656 | 0.4495609 | 0.09755263 | -0.001742081 | 0.7256119 | 0.1002538 | -0.001635685
[5 empty] | 0.0545291 | 0.09803882 | -0.001592583 |  | 0.1956482 | 0.09733056 | -0.001638851 | 0.4499194 | 0.09828611 | -0.001742081 | 0.7260455 | 0.1010076 | -0.001635685
[5 empty] | 0.05455383 | 0.09877046 | -0.001598117 |  | 0.1957086 | 0.0980569 | -0.001638851 | 0.450347 | 0.09901958 | -0.001680817 | 0.7270783 | 0.1017613 | -0.001614851
[5 empty] | 0.05469831 | 0.09950209 | -0.001597638 |  | 0.1960054 | 0.09878325 | -0.001638851 | 0.4498839 | 0.09975306 | -0.001680817 | 0.7285165 | 0.1025151 | -0.001614851
[5 empty] | 0.05468424 | 0.1002337 | -0.001597318 |  | 0.1960467 | 0.0995096 | -0.001638851 | 0.4506308 | 0.1004865 | -0.001680817 | 0.7281113 | 0.1032689 | -0.001614851
[5 empty] | 0.05480515 | 0.1009654 | -0.001598596 |  | 0.1961028 | 0.1002359 | -0.001638851 | 0.4508476 | 0.10122 | -0.001680817 | 0.7289925 | 0.1040227 | -0.001614851
[5 empty] | 0.05485772 | 0.101697 | -0.001598832 |  | 0.1962721 | 0.1009623 | -0.001592178 | 0.4514958 | 0.1019535 | -0.001631376 | 0.730084 | 0.1047765 | -0.001588193
[5 empty] | 0.05488708 | 0.1024286 | -0.001598672 |  | 0.1965569 | 0.1016886 | -0.001592178 | 0.4522758 | 0.102687 | -0.001631376 | 0.7307861 | 0.1055303 | -0.001588193
[5 empty] | 0.05496117 | 0.1031603 | -0.001598193 |  | 0.1968406 | 0.102415 | -0.001592178 | 0.4518635 | 0.1034205 | -0.001631376 | 0.7308995 | 0.1062841 | -0.001588193
[5 empty] | 0.05504989 | 0.1038919 | -0.001599151 |  | 0.1969265 | 0.1031413 | -0.001592178 | 0.453089 | 0.1041539 | -0.00159323 | 0.7319939 | 0.1070379 | -0.001588193
[5 empty] | 0.05510796 | 0.1046235 | -0.001599483 |  | 0.196888 | 0.1038677 | -0.001547163 | 0.4532425 | 0.1048874 | -0.00159323 | 0.7326958 | 0.1077916 | -0.001561918
[5 empty] | 0.05521872 | 0.1053552 | -0.001599483 |  | 0.1971451 | 0.104594 | -0.001547163 | 0.4534668 | 0.1056209 | -0.00159323 | 0.7340859 | 0.1085454 | -0.001561918
[5 empty] | 0.0552837 | 0.1060868 | -0.001598844 |  | 0.1972283 | 0.1053204 | -0.001547163 | 0.4545427 | 0.1063544 | -0.00159323 | 0.7346898 | 0.1092992 | -0.001561918
[5 empty] | 0.05532555 | 0.1068184 | -0.001597246 |  | 0.1972365 | 0.1060467 | -0.001547163 | 0.4547794 | 0.1070878 | -0.00159323 | 0.7354905 | 0.110053 | -0.001533512
[5 empty] | 0.0553518 | 0.1075501 | -0.001591435 |  | 0.1976394 | 0.1067731 | -0.001504623 | 0.454659 | 0.1078213 | -0.001558154 | 0.7360941 | 0.1108068 | -0.001533512
[5 empty] | 0.05549166 | 0.1082817 | -0.001590639 |  | 0.1975712 | 0.1074994 | -0.001504623 | 0.4555728 | 0.1085548 | -0.001558154 | 0.7366976 | 0.1115606 | -0.001533512
[5 empty] | 0.05547149 | 0.1090133 | -0.001591435 |  | 0.1976999 | 0.1082258 | -0.001504623 | 0.455645 | 0.1092883 | -0.001558154 | 0.7366102 | 0.1123144 | -0.001533512
[5 empty] | 0.05559549 | 0.109745 | -0.001590321 |  | 0.1978274 | 0.1089521 | -0.001504623 | 0.4565714 | 0.1100218 | -0.001558154 | 0.7375091 | 0.1130682 | -0.001533512
[5 empty] | 0.0556125 | 0.1104766 | -0.001579458 |  | 0.1978794 | 0.1096785 | -0.0014603 | 0.4570794 | 0.1107552 | -0.00152351 | 0.7381117 | 0.1138219 | -0.001503981
[5 empty] | 0.05565956 | 0.1112082 | -0.001580563 |  | 0.19793 | 0.1104048 | -0.0014603 | 0.4574717 | 0.1114887 | -0.00152351 | 0.7388131 | 0.1145757 | -0.001503981
[5 empty] | 0.05571384 | 0.1119399 | -0.001579774 |  | 0.1982771 | 0.1111312 | -0.0014603 | 0.4578694 | 0.1122222 | -0.00152351 | 0.7402072 | 0.1153295 | -0.001503981
[5 empty] | 0.05576007 | 0.1126715 | -0.001579458 |  | 0.1983002 | 0.1118575 | -0.0014603 | 0.4590027 | 0.1129557 | -0.00152351 | 0.7407109 | 0.1160833 | -0.001503981
[5 empty] | 0.05582881 | 0.1134031 | -0.001557573 |  | 0.198446 | 0.1125839 | -0.001418077 | 0.4590463 | 0.1136892 | -0.001490737 | 0.7407188 | 0.1168371 | -0.001474408
[5 empty] | 0.05598898 | 0.1141347 | -0.001558976 |  | 0.1985655 | 0.1133102 | -0.001418077 | 0.4600698 | 0.1144226 | -0.001490737 | 0.7422133 | 0.1175909 | -0.001474408
[5 empty] | 0.05601105 | 0.1148664 | -0.001559755 |  | 0.1986337 | 0.1140365 | -0.001418077 | 0.4601843 | 0.1151561 | -0.001490737 | 0.7422202 | 0.1183447 | -0.001474408
[5 empty] | 0.05607863 | 0.115598 | -0.001558976 |  | 0.1987501 | 0.1147629 | -0.001418077 | 0.4606697 | 0.1158896 | -0.001490737 | 0.7434178 | 0.1190985 | -0.001443044
[5 empty] | 0.05606142 | 0.1163296 | -0.001537345 |  | 0.1989395 | 0.1154892 | -0.00137644 | 0.4617102 | 0.1166231 | -0.001457385 | 0.7444173 | 0.1198522 | -0.001443044
[5 empty] | 0.05620486 | 0.1170613 | -0.001535655 |  | 0.1990027 | 0.1162156 | -0.00137644 | 0.4615333 | 0.1173565 | -0.001457385 | 0.7441244 | 0.120606 | -0.001443044
[5 empty] | 0.05623278 | 0.1177929 | -0.001536116 |  | 0.1993381 | 0.1169419 | -0.00137644 | 0.4622785 | 0.11809 | -0.001457385 | 0.7448252 | 0.1213598 | -0.001443044
[5 empty] | 0.05626021 | 0.1185245 | -0.001535502 |  | 0.1992981 | 0.1176683 | -0.00137644 | 0.4630903 | 0.1188235 | -0.001457385 | 0.7456256 | 0.1221136 | -0.001443044
[5 empty] | 0.05637947 | 0.1192562 | -0.001506704 |  | 0.1993558 | 0.1183946 | -0.001334978 | 0.4640301 | 0.119557 | -0.001428073 | 0.7461271 | 0.1228674 | -0.001408015
[5 empty] | 0.05636749 | 0.1199878 | -0.001507458 |  | 0.1995362 | 0.119121 | -0.001334978 | 0.4645456 | 0.1202905 | -0.001428073 | 0.748224 | 0.1236212 | -0.001408015
[5 empty] | 0.05651676 | 0.1207194 | -0.00150791 |  | 0.1994652 | 0.1198473 | -0.001334978 | 0.4643896 | 0.1210239 | -0.001428073 | 0.7485264 | 0.124375 | -0.001408015
[5 empty] | 0.05654235 | 0.1214511 | -0.00150791 |  | 0.1995917 | 0.1205737 | -0.001334978 | 0.4654673 | 0.1217574 | -0.001428073 | 0.7485285 | 0.1251288 | -0.001408015
[5 empty] | 0.05655199 | 0.1221827 | -0.001474727 |  | 0.1999158 | 0.1213 | -0.001294108 | 0.4655653 | 0.1224909 | -0.00139798 | 0.7498289 | 0.1258825 | -0.001374097
[5 empty] | 0.05656882 | 0.1229143 | -0.001476054 |  | 0.1999632 | 0.1220264 | -0.001294108 | 0.4665297 | 0.1232244 | -0.00139798 | 0.7511301 | 0.1266363 | -0.001374097
[5 empty] | 0.05673967 | 0.123646 | -0.001476497 |  | 0.1998584 | 0.1227527 | -0.001294108 | 0.4672524 | 0.1239578 | -0.00139798 | 0.7514313 | 0.1273901 | -0.001374097
[5 empty] | 0.05672463 | 0.1243776 | -0.001442433 |  | 0.2000762 | 0.1234791 | -0.001294108 | 0.467918 | 0.1246913 | -0.00139798 | 0.751832 | 0.1281439 | -0.001338916
[5 empty] | 0.05673222 | 0.1251092 | -0.00144128 |  | 0.2003167 | 0.1242054 | -0.001253444 | 0.4680316 | 0.1254248 | -0.001371452 | 0.7524327 | 0.1288977 | -0.001338916
[5 empty] | 0.05683992 | 0.1258409 | -0.001441712 |  | 0.2003047 | 0.1249318 | -0.001253444 | 0.4685197 | 0.1261583 | -0.001371452 | 0.7537353 | 0.1296515 | -0.001338916
[5 empty] | 0.05683873 | 0.1265725 | -0.001440415 |  | 0.2003403 | 0.1256581 | -0.001253444 | 0.4693833 | 0.1268918 | -0.001371452 | 0.7533325 | 0.1304053 | -0.001338916
[5 empty] | 0.05694553 | 0.1273041 | -0.001441856 |  | 0.2005486 | 0.1263845 | -0.001253444 | 0.4697554 | 0.1276252 | -0.001371452 | 0.7538321 | 0.1311591 | -0.001338916
[5 empty] | 0.05695102 | 0.1280358 | -0.001400777 |  | 0.2003788 | 0.1271108 | -0.001213133 | 0.4705033 | 0.1283587 | -0.001346337 | 0.7551353 | 0.1319129 | -0.001302031
[5 empty] | 0.05704913 | 0.1287674 | -0.001402038 |  | 0.2006571 | 0.1278371 | -0.001213133 | 0.4717524 | 0.1290922 | -0.001346337 | 0.7564394 | 0.1326666 | -0.001302031
[5 empty] | 0.05705355 | 0.129499 | -0.001401057 |  | 0.2004818 | 0.1285635 | -0.001213133 | 0.4723847 | 0.1298257 | -0.001346337 | 0.7573417 | 0.1334204 | -0.001302031
[5 empty] | 0.05710405 | 0.1302307 | -0.001402318 |  | 0.2009303 | 0.1292898 | -0.001213133 | 0.4727716 | 0.1305592 | -0.001346337 | 0.7572371 | 0.1341742 | -0.001302031
[5 empty] | 0.05726294 | 0.1309623 | -0.001359724 |  | 0.2008496 | 0.1300162 | -0.001172956 | 0.4733487 | 0.1312926 | -0.001323563 | 0.7581392 | 0.134928 | -0.001263061
[5 empty] | 0.0572424 | 0.1316939 | -0.00136054 |  | 0.2008413 | 0.1307425 | -0.001172956 | 0.4739291 | 0.1320261 | -0.001323563 | 0.7584364 | 0.1356818 | -0.001263061
[5 empty] | 0.05726019 | 0.1324256 | -0.001360404 |  | 0.2008801 | 0.1314689 | -0.001172956 | 0.4742007 | 0.1327596 | -0.001323563 | 0.7591367 | 0.1364356 | -0.001263061
[5 empty] | 0.05740991 | 0.1331572 | -0.001360132 |  | 0.200891 | 0.1321952 | -0.001134084 | 0.4756628 | 0.1334931 | -0.001323563 | 0.7598369 | 0.1371894 | -0.001263061
[5 empty] | 0.05745002 | 0.1338888 | -0.00131538 |  | 0.2011247 | 0.1329216 | -0.001134084 | 0.4758156 | 0.1342265 | -0.001304401 | 0.7612446 | 0.1379432 | -0.001225486
[5 empty] | 0.05745837 | 0.1346205 | -0.00131446 |  | 0.2011796 | 0.1336479 | -0.001134084 | 0.4761586 | 0.13496 | -0.001304401 | 0.7623498 | 0.1386969 | -0.001225486
[5 empty] | 0.0575286 | 0.1353521 | -0.001315906 |  | 0.2012816 | 0.1343743 | -0.001134084 | 0.4771313 | 0.1356935 | -0.001304401 | 0.7619375 | 0.1394507 | -0.001225486
[5 empty] | 0.05758266 | 0.1360837 | -0.001315643 |  | 0.2011796 | 0.1351006 | -0.001134084 | 0.478296 | 0.136427 | -0.001304401 | 0.7635491 | 0.1402045 | -0.001225486
[5 empty] | 0.05752674 | 0.1368154 | -0.001271246 |  | 0.2014259 | 0.135827 | -0.001094576 | 0.4789621 | 0.1371605 | -0.001285438 | 0.7633377 | 0.1409583 | -0.001184898
[5 empty] | 0.05764222 | 0.137547 | -0.001270229 |  | 0.2011916 | 0.1365533 | -0.001094576 | 0.4793166 | 0.1378939 | -0.001285438 | 0.7636321 | 0.1417121 | -0.001184898
[5 empty] | 0.05767112 | 0.1382786 | -0.001271754 |  | 0.2014062 | 0.1372797 | -0.001094576 | 0.4800512 | 0.1386274 | -0.001285438 | 0.7646363 | 0.1424659 | -0.001184898
[5 empty] | 0.05773075 | 0.1390103 | -0.001271882 |  | 0.2015169 | 0.138006 | -0.001094576 | 0.4803474 | 0.1393609 | -0.001285438 | 0.7652347 | 0.1432197 | -0.001184898
[5 empty] | 0.05771931 | 0.1397419 | -0.001224038 |  | 0.201222 | 0.1387324 | -0.001057825 | 0.4812135 | 0.1400944 | -0.001272082 | 0.7662394 | 0.1439735 | -0.001145246
[5 empty] | 0.05774642 | 0.1404735 | -0.001223182 |  | 0.2015016 | 0.1394587 | -0.001057825 | 0.481514 | 0.1408279 | -0.001272082 | 0.7671427 | 0.1447272 | -0.001145246
[5 empty] | 0.0578592 | 0.1412052 | -0.00122306 |  | 0.2015515 | 0.1401851 | -0.001057825 | 0.4826385 | 0.1415613 | -0.001272082 | 0.7676393 | 0.145481 | -0.001145246
[5 empty] | 0.05784591 | 0.1419368 | -0.00122306 |  | 0.2013966 | 0.1409114 | -0.001019111 | 0.4831966 | 0.1422948 | -0.001272082 | 0.7685429 | 0.1462348 | -0.001145246
[5 empty] | 0.05794974 | 0.1426684 | -0.00117678 |  | 0.2013385 | 0.1416377 | -0.001019111 | 0.4845175 | 0.1430283 | -0.001261458 | 0.7699562 | 0.1469886 | -0.001105325
[5 empty] | 0.05796661 | 0.1434001 | -0.001176191 |  | 0.2016287 | 0.1423641 | -0.001019111 | 0.4847634 | 0.1437618 | -0.001261458 | 0.7693311 | 0.1477424 | -0.001105325
[5 empty] | 0.05800644 | 0.1441317 | -0.001176897 |  | 0.201563 | 0.1430904 | -0.001019111 | 0.4856458 | 0.1444952 | -0.001261458 | 0.7703367 | 0.1484962 | -0.001105325
[5 empty] | 0.05806851 | 0.1448633 | -0.001140032 |  | 0.2014703 | 0.1438168 | -0.0009908134 | 0.4866543 | 0.1452287 | -0.001254977 | 0.7718383 | 0.14925 | -0.00107322
[5 empty] | 0.05809998 | 0.145595 | -0.001139348 |  | 0.2015961 | 0.1445431 | -0.0009908134 | 0.4865906 | 0.1459622 | -0.001254977 | 0.7728602 | 0.1500038 | -0.00107322