## 1
Общество с ограниченной ответственностью "Инженерная геология" (ООО "ИнжГео") | [10 empty] | Общество с ограниченной ответственностью "Инженерная геология" (ООО "ИнжГео")
Юр. адрес: 117279, г. Москва, ул. Миклухо-Маклая, 36 а, этаж 5, пом. XXIII к. 76-84 | [10 empty] | Юр. адрес: 117279, г. Москва, ул. Миклухо-Маклая, 36 а, этаж 5, пом. XXIII к. 76-84 | [8 empty] | нагр |  |  | X0 | Y0 | R |  | нагр |  |  |  | X0 | Y0 | R | нагр |  |  |  | X0 | Y0 | R |  | нагр |  |  |  | X0 | Y0 | R
Телефон/факс +7 (495) 132-30-00, Адрес электронной почты inbox@inj-geo.ru | [10 empty] | Телефон/факс +7 (495) 132-30-00, Адрес электронной почты inbox@inj-geo.ru | [12 empty] | 0 | [7 empty] | 0 | [6 empty] | 0 | [7 empty] | 0
[20 empty] | девиатор | [6 empty] | девиатор | [6 empty] | девиатор | [7 empty] | девиатор
Испытательная лаборатория ООО «ИнжГео» | [10 empty] | Испытательная лаборатория ООО «ИнжГео» | [8 empty] | x0 | Угол | X | Y |  |  |  | x0 |  | Угол | X | Y |  |  | x0 |  | Угол | X | Y |  |  |  | x0 |  | Угол | X | Y
Адрес места осуществления деятельности лаборатории: г. Москва, просп. Вернадского, д. 51, стр. 1 | [10 empty] | Адрес места осуществления деятельности лаборатории: г. Москва, просп. Вернадского, д. 51, стр. 1 | [9 empty] | 0 | [7 empty] | 0 | [6 empty] | 0 | [7 empty] | 0
Телефон +7(910)4557682, E-mail: slg85@mail.ru | [10 empty] | Телефон +7(910)4557682, E-mail: slg85@mail.ru | [9 empty] | 5 | [7 empty] | 5 | [6 empty] | 5 | [7 empty] | 5
[21 empty] | 10 | [7 empty] | 10 | [6 empty] | 10 | [7 empty] | 10
Протокол испытаний № 13-63/39 от 07-12-2022 | [20 empty] | 15 | [7 empty] | 15 | [6 empty] | 15 | [7 empty] | 15
Наименование и адрес заказчика: ООО Регионстрой | [20 empty] | 20 | [7 empty] | 20 | [6 empty] | 20 | [7 empty] | 20
Наименование объекта: Переход трубопровода через р. Енисей | [20 empty] | 25 | [7 empty] | 25 | [6 empty] | 25 | [7 empty] | 25
Наименование используемого метода/методики: ГОСТ 12248.4-2020 | [20 empty] | 30 | [7 empty] | 30 | [6 empty] | 30 | [7 empty] | 30
Условия проведения испытания: температура окружающей среды (18 - 25)0С, влажность воздуха (40 - 75)% | [20 empty] | 35 | [7 empty] | 35 | [6 empty] | 35 | [7 empty] | 35
Дата получение объекта подлежащего испытаниям: 10-11-2022 | [20 empty] | 40 | [7 empty] | 40 | [6 empty] | 40 | [7 empty] | 40
Дата испытания: 25.10.2022-19.11.2039 | [20 empty] | 45 | [7 empty] | 45 | [6 empty] | 45 | [7 empty] | 45
Испытание грунтов методом трехосного сжатия | [10 empty] | Испытание грунтов методом трехосного сжатия | [9 empty] | 50 | [7 empty] | 50 | [6 empty] | 50 | [7 empty] | 50
Лабораторный номер: |  | 1074 | [5 empty] | We, % = | 0.568577864 |  | Лабораторный номер: | [6 empty] | We, % = |  |  | 55 | [7 empty] | 55 | [6 empty] | 55 | [7 empty] | 55
Номер скважины: |  | BH-006 | [5 empty] | ρ, г/см3 = | 1.9 |  | Номер скважины: | [6 empty] | ρ, г/см3 = |  |  | 60 | [7 empty] | 60 | [6 empty] | 60 | [7 empty] | 60
Глубина отбора, м: |  | 1.6 | [5 empty] | ρs, г/см3 = | 2.73 |  | Глубина отбора, м: | [6 empty] | ρs, г/см3 = |  |  | 65 | [7 empty] | 65 | [6 empty] | 65 | [7 empty] | 65
Наименование грунта: |  | Суглинок, после оттаивания текучий, тяжелый песчанистый | [5 empty] | e, д.е. = | 1.1 |  | Наименование грунта: | [6 empty] | e, д.е. = |  |  | 70 | [7 empty] | 70 | [6 empty] | 70 | [7 empty] | 70
Схема проведения опыта: |  | КД | [5 empty] | IL, д.е. = | 3.153 |  | Схема проведения опыта: | [6 empty] | IL, д.е. = |  |  | 75 | [7 empty] | 75 | [6 empty] | 75 | [7 empty] | 75
Результаты испытаний | [10 empty] | Результаты испытаний | [9 empty] | 80 | [7 empty] | 80 | [6 empty] | 80 | [7 empty] | 80
[21 empty] | 85 | [7 empty] | 85 | [6 empty] | 85 | [7 empty] | 85
[21 empty] | 90 | [7 empty] | 90 | [6 empty] | 90 | [7 empty] | 90
[21 empty] | 95 | [7 empty] | 95 | [6 empty] | 95 | [7 empty] | 95
[21 empty] | 100 | [7 empty] | 100 | [6 empty] | 100 | [7 empty] | 100
[21 empty] | 105 | [7 empty] | 105 | [6 empty] | 105 | [7 empty] | 105
[21 empty] | 110 | [7 empty] | 110 | [6 empty] | 110 | [7 empty] | 110
[21 empty] | 115 | [7 empty] | 115 | [6 empty] | 115 | [7 empty] | 115
[21 empty] | 120 | [7 empty] | 120 | [6 empty] | 120 | [7 empty] | 120
[21 empty] | 125 | [7 empty] | 125 | [6 empty] | 125 | [7 empty] | 125
[21 empty] | 130 | [7 empty] | 130 | [6 empty] | 130 | [7 empty] | 130
[21 empty] | 135 | [7 empty] | 135 | [6 empty] | 135 | [7 empty] | 135
[21 empty] | 140 | [7 empty] | 140 | [6 empty] | 140 | [7 empty] | 140
[21 empty] | 145 | [7 empty] | 145 | [6 empty] | 145 | [7 empty] | 145
[21 empty] | 150 | [7 empty] | 150 | [6 empty] | 150 | [7 empty] | 150
[21 empty] | 155 | [7 empty] | 155 | [6 empty] | 155 | [7 empty] | 155
[21 empty] | 160 | [7 empty] | 160 | [6 empty] | 160 | [7 empty] | 160
[21 empty] | 165 | [7 empty] | 165 | [6 empty] | 165 | [7 empty] | 165
[21 empty] | 170 | [7 empty] | 170 | [6 empty] | 170 | [7 empty] | 170
[21 empty] | 175 | [7 empty] | 175 | [6 empty] | 175 | [7 empty] | 175
[21 empty] | 180 | [7 empty] | 180 | [6 empty] | 180 | [7 empty] | 180
[13 empty] | Давление в камере, Мпа σ3 | Вертикальная нагрузка, Мпа σ1 | Поровое давление, Мпа u
[13 empty] | 0.05 | 0.2613103 |  |  |  |  | 1 | [6 empty] | σ3,кПа | σ1,кПа | u, кПа |  |  |  | 4
[13 empty] | 0.15 | 0.6635894 | [26 empty] | δ3, Мпа | δ1-δ3, МПа | δ1, МПа | δ1, КПа
[13 empty] | 0.25 | 1.065868 | [20 empty] | С, МПа:
φ, град:
E, Мпа
[26 empty] | x | 0
[26 empty] | y |  |  |  | С, кПа | φ,°
Эффективные значения угла внутреннего трения и удельного сцепления ϕ', С'
[13 empty] | ϕ', град. = | 37
[13 empty] | С', МПа = | 0.015
|  | K0, д.е. | 0.398185 | Эффективное напряжение, Мпа: |  |  |  |  | 0.01990925
|  | Модуль деформации E0, МПа: |  | Точки нахождения модуля Е0, Мпа (полное напряжение): |  |  |  |  | 0.01990925 | 0.0318548
|  | Модуль деформации E50, МПа: |  | qmax Давление при разрушении образца, Мпа (девиатор): |  |  |  |  | 0.05642366
|  | Коэф. Поперечной деформации, ϑ: |  | 0,5 qmax, Мпа (девиатор): |  |  |  |  | 0.02821183
| Начальник исп. лаборатории: | [6 empty] | Семиколенова Л.Г. |  |  |  |  | Начальник исп. лаборатории: |  |  |  |  | Семиколенова Л.Г.
Лист 1 , всего листов 2 | [11 empty] | Лист 2 , всего листов 2
Частичное воспроизведение протокола испытаний без письменного разрешения ООО «ИнжГео» ЗАПРЕЩАЕТСЯ | [11 empty] | Частичное воспроизведение протокола испытаний без письменного разрешения ООО «ИнжГео» ЗАПРЕЩАЕТСЯ
E0 |  |  | E50 |  | Деформация |  |  |  | Первая прочность |  |  | Вторая прочность |  |  | Третья прочность
devE0 | epsE0 |  | dev50 | epsE50 | dev | eps | ev |  | dev1 | eps1 | ev1 | dev1 | eps1 | ev2 | dev1 | eps1 | ev3
0.01194555 | 0.0002539754 |  | 0.02821183 | 0.0007619263 | 0.01194555 | 0.0002539754 | 0.0003315608 |  | 0 | 0 | 0.0001386345 | 0 | 0 | 0.0004738013 | 0 | 0 | 0.0008760817
[5 empty] | 0.02821183 | 0.0007619263 | 0.0003316934 |  | 0.03 | 0.0006378328 | 0.0001386345 | 0.09 | 0.0006133007 | 0.0004738013 | 0.15 | 0.000601729 | 0.0008760817
Секущая модуля Е0 |  |  | Линия Q max |  | 0.0292984 | 0.001459699 | 0.0003316934 |  | 0.06680969 | 0.00148235 | 0.0001386345 | 0.2049568 | 0.001497346 | 0.0004738013 | 0.3451081 | 0.001502283 | 0.0008760817
| 0 |  |  | 0 | 0.0303629 | 0.002189548 | -0.00246526 |  | 0.09441973 | 0.002223524 | -0.00243204 | 0.2567947 | 0.002222865 | -0.002454886 | 0.4079342 | 0.00207872 | -0.002492357
[5 empty] | 0.03139415 | 0.002919397 | -0.002466246 |  | 0.1056551 | 0.002853463 | -0.00243204 | 0.267864 | 0.002994691 | -0.002454886 | 0.4290111 | 0.003004567 | -0.002492357
[5 empty] | 0.03222763 | 0.003649246 | -0.002466985 |  | 0.1100003 | 0.003705874 | -0.00243204 | 0.2776668 | 0.003743364 | -0.002454886 | 0.4442529 | 0.003755708 | -0.002492357
|  |  | Линия 0,5 Q max |  | 0.03310603 | 0.004379096 | -0.002466739 |  | 0.1133395 | 0.004447049 | -0.00243204 | 0.2866072 | 0.004492037 | -0.002454886 | 0.4592495 | 0.00450685 | -0.002492357
|  |  |  | 0 | 0.0338355 | 0.005108945 | -0.002375902 |  | 0.1163798 | 0.005188224 | -0.00241175 | 0.294491 | 0.005240709 | -0.002354166 | 0.472086 | 0.005257992 | -0.002414109
[5 empty] | 0.03442849 | 0.005838794 | -0.002375902 |  | 0.1192863 | 0.005929399 | -0.00241175 | 0.3020143 | 0.005989382 | -0.002354166 | 0.4842269 | 0.006009133 | -0.002414109
[5 empty] | 0.0351074 | 0.006568644 | -0.002373054 |  | 0.1216665 | 0.006670573 | -0.00241175 | 0.3095508 | 0.006738055 | -0.002354166 | 0.4954463 | 0.006760275 | -0.002414109
[5 empty] | 0.03557639 | 0.007298493 | -0.002375427 |  | 0.1240797 | 0.007411748 | -0.00241175 | 0.3155341 | 0.007486728 | -0.002354166 | 0.5064064 | 0.007511417 | -0.002414109
[5 empty] | 0.03611587 | 0.008028342 | -0.00223313 |  | 0.1263215 | 0.008152923 | -0.002361114 | 0.321847 | 0.0082354 | -0.002154123 | 0.515349 | 0.008262558 | -0.002267049
Коэфф. Точки |  |  |  |  | 0.03654749 | 0.008758191 | -0.002233353 |  | 0.1281753 | 0.008894098 | -0.002361114 | 0.3267454 | 0.008984073 | -0.002154123 | 0.5245319 | 0.0090137 | -0.002267049
[5 empty] | 0.03684625 | 0.009488041 | -0.002231791 |  | 0.1301536 | 0.009635273 | -0.002361114 | 0.3315846 | 0.009732746 | -0.002154123 | 0.5324008 | 0.009764842 | -0.002267049
[5 empty] | 0.03725517 | 0.01021789 | -0.002233576 |  | 0.1316796 | 0.01037645 | -0.002361114 | 0.3358305 | 0.01048142 | -0.002154123 | 0.5400186 | 0.01051598 | -0.002267049
[5 empty] | 0.03747719 | 0.01094774 | -0.002071748 |  | 0.133218 | 0.01111762 | -0.002288041 | 0.3403482 | 0.01123009 | -0.00189604 | 0.5460182 | 0.01126712 | -0.002082275
[5 empty] | 0.0377455 | 0.01167759 | -0.002071748 |  | 0.1345839 | 0.0118588 | -0.002288041 | 0.3433136 | 0.01197876 | -0.00189604 | 0.5515532 | 0.01201827 | -0.002082275
[5 empty] | 0.0379674 | 0.01240744 | -0.00207382 |  | 0.1356793 | 0.01259997 | -0.002288041 | 0.3473214 | 0.01272744 | -0.00189604 | 0.5572458 | 0.01276941 | -0.002082275
[5 empty] | 0.03824615 | 0.01313729 | -0.002073613 |  | 0.1368334 | 0.01334115 | -0.002288041 | 0.3496848 | 0.01347611 | -0.00189604 | 0.5617023 | 0.01352055 | -0.002082275
[5 empty] | 0.03840066 | 0.01386714 | -0.001911883 |  | 0.1378755 | 0.01408232 | -0.00221253 | 0.3523762 | 0.01422478 | -0.001621027 | 0.5666772 | 0.01427169 | -0.001887998
[5 empty] | 0.03858077 | 0.01459699 | -0.001912456 |  | 0.1389895 | 0.0148235 | -0.00221253 | 0.3546839 | 0.01497346 | -0.001621027 | 0.5701069 | 0.01502283 | -0.001887998
[5 empty] | 0.03875046 | 0.01532684 | -0.001913221 |  | 0.1397175 | 0.01556467 | -0.00221253 | 0.3569967 | 0.01572213 | -0.001621027 | 0.5736759 | 0.01577397 | -0.001887998
[5 empty] | 0.03892617 | 0.01605668 | -0.001912265 |  | 0.1404694 | 0.01630585 | -0.00221253 | 0.3594551 | 0.0164708 | -0.001621027 | 0.5768655 | 0.01652512 | -0.001887998
[5 empty] | 0.03903598 | 0.01678653 | -0.001780413 |  | 0.1415285 | 0.01704702 | -0.002140138 | 0.3613826 | 0.01721947 | -0.001367047 | 0.5796452 | 0.01727626 | -0.001722619
[5 empty] | 0.03923776 | 0.01751638 | -0.001782372 |  | 0.1420872 | 0.0177882 | -0.002140138 | 0.3633749 | 0.01796815 | -0.001367047 | 0.5830659 | 0.0180274 | -0.001722619
[5 empty] | 0.03935903 | 0.01824623 | -0.001780235 |  | 0.1430603 | 0.01852937 | -0.002140138 | 0.3650574 | 0.01871682 | -0.001367047 | 0.5848505 | 0.01877854 | -0.001722619
[5 empty] | 0.03958803 | 0.01897608 | -0.00178255 |  | 0.1438283 | 0.01927055 | -0.002140138 | 0.3672387 | 0.01946549 | -0.001367047 | 0.5881385 | 0.01952968 | -0.001613963
[5 empty] | 0.03976922 | 0.01970593 | -0.00170652 |  | 0.1445778 | 0.02001172 | -0.002087215 | 0.3686634 | 0.02021416 | -0.001176687 | 0.5908968 | 0.02028082 | -0.001613963
[5 empty] | 0.03997846 | 0.02043578 | -0.001705667 |  | 0.1453812 | 0.02075289 | -0.002087215 | 0.3703481 | 0.02096284 | -0.001176687 | 0.5937645 | 0.02103197 | -0.001613963
[5 empty] | 0.04027458 | 0.02116563 | -0.001707544 |  | 0.146253 | 0.02149407 | -0.002087215 | 0.3723308 | 0.02171151 | -0.001176687 | 0.5956118 | 0.02178311 | -0.001613963
[5 empty] | 0.04051782 | 0.02189548 | -0.001707885 |  | 0.1470895 | 0.02223524 | -0.002087215 | 0.3749646 | 0.02246018 | -0.001176687 | 0.5989423 | 0.02253425 | -0.001613963
[5 empty] | 0.04082177 | 0.02262533 | -0.001708204 |  | 0.1480816 | 0.02297642 | -0.002064591 | 0.3769221 | 0.02320886 | -0.001087795 | 0.6021978 | 0.02328539 | -0.001592858
[5 empty] | 0.04108131 | 0.02335518 | -0.001707521 |  | 0.1490855 | 0.02371759 | -0.002064591 | 0.379389 | 0.02395753 | -0.001087795 | 0.6047631 | 0.02403653 | -0.001592858
[5 empty] | 0.04135689 | 0.02408503 | -0.001706838 |  | 0.1505045 | 0.02445877 | -0.002064591 | 0.3817545 | 0.0247062 | -0.001087795 | 0.6070475 | 0.02478767 | -0.001592858
[5 empty] | 0.04163621 | 0.02481488 | -0.001708545 |  | 0.1516917 | 0.02519994 | -0.002064591 | 0.3842308 | 0.02545487 | -0.001087795 | 0.6101716 | 0.02553882 | -0.001592858
[5 empty] | 0.04198717 | 0.02554473 | -0.0017862 |  | 0.1528 | 0.02594112 | -0.002088663 | 0.3859627 | 0.02620355 | -0.001039096 | 0.6136305 | 0.02628996 | -0.001653586
[5 empty] | 0.04219306 | 0.02627457 | -0.001785842 |  | 0.1540709 | 0.02668229 | -0.002088663 | 0.3882339 | 0.02695222 | -0.001039096 | 0.6157009 | 0.0270411 | -0.001653586
[5 empty] | 0.04253258 | 0.02700442 | -0.001784414 |  | 0.1550956 | 0.02742347 | -0.002088663 | 0.3905657 | 0.02770089 | -0.001039096 | 0.6182847 | 0.02779224 | -0.001653586
[5 empty] | 0.04283805 | 0.02773427 | -0.001784771 |  | 0.1563423 | 0.02816464 | -0.002088663 | 0.3926885 | 0.02844957 | -0.001039096 | 0.6213042 | 0.02854338 | -0.001776557
[5 empty] | 0.04310254 | 0.02846412 | -0.001918756 |  | 0.1574814 | 0.02890582 | -0.002157565 | 0.3944377 | 0.02919824 | -0.0009938904 | 0.623458 | 0.02929452 | -0.001776557
[5 empty] | 0.0433506 | 0.02919397 | -0.001917605 |  | 0.1588433 | 0.02964699 | -0.002157565 | 0.396138 | 0.02994691 | -0.0009938904 | 0.6245689 | 0.03004567 | -0.001776557
[5 empty] | 0.04363898 | 0.02992382 | -0.001917413 |  | 0.1599265 | 0.03038817 | -0.002157565 | 0.3981188 | 0.03069558 | -0.0009938904 | 0.6272652 | 0.03079681 | -0.001776557
[5 empty] | 0.04381501 | 0.03065367 | -0.001917605 |  | 0.1611046 | 0.03112934 | -0.002157565 | 0.4006043 | 0.03144426 | -0.0009532645 | 0.6289252 | 0.03154795 | -0.001776557
[5 empty] | 0.04405633 | 0.03138352 | -0.002085205 |  | 0.1621231 | 0.03187052 | -0.002254873 | 0.4019993 | 0.03219293 | -0.0009532645 | 0.6309559 | 0.03229909 | -0.001945612
[5 empty] | 0.04436998 | 0.03211337 | -0.002084788 |  | 0.1633616 | 0.03261169 | -0.002254873 | 0.4042326 | 0.0329416 | -0.0009532645 | 0.6330994 | 0.03305023 | -0.001945612
[5 empty] | 0.04462116 | 0.03284322 | -0.002085205 |  | 0.1645222 | 0.03335287 | -0.002254873 | 0.4055351 | 0.03369027 | -0.0009532645 | 0.6350951 | 0.03380137 | -0.001945612
[5 empty] | 0.04483488 | 0.03357307 | -0.002084788 |  | 0.1653435 | 0.03409404 | -0.002254873 | 0.4076823 | 0.03443895 | -0.0009532645 | 0.6374784 | 0.03455252 | -0.001945612
[5 empty] | 0.04503004 | 0.03430292 | -0.002270256 |  | 0.166447 | 0.03483522 | -0.002372565 | 0.4095091 | 0.03518762 | -0.0009188619 | 0.6391894 | 0.03530366 | -0.002144299
[5 empty] | 0.04534968 | 0.03503277 | -0.002269575 |  | 0.1674873 | 0.03557639 | -0.002372565 | 0.4105088 | 0.03593629 | -0.0009188619 | 0.641475 | 0.0360548 | -0.002144299
[5 empty] | 0.04556596 | 0.03576262 | -0.002270937 |  | 0.1688337 | 0.03631757 | -0.002372565 | 0.4120806 | 0.03668497 | -0.0009188619 | 0.6431826 | 0.03680594 | -0.002144299
[5 empty] | 0.04573672 | 0.03649246 | -0.00227071 |  | 0.1695667 | 0.03705874 | -0.002372565 | 0.4137793 | 0.03743364 | -0.0009188619 | 0.6439555 | 0.03755708 | -0.002144299
[5 empty] | 0.04595352 | 0.03722231 | -0.002450096 |  | 0.1707134 | 0.03779992 | -0.002496354 | 0.4151544 | 0.03818231 | -0.0008912891 | 0.6462107 | 0.03830822 | -0.00236321
[5 empty] | 0.04611096 | 0.03795216 | -0.002447159 |  | 0.1715244 | 0.03854109 | -0.002496354 | 0.4166576 | 0.03893098 | -0.0008912891 | 0.6474483 | 0.03905937 | -0.00236321
[5 empty] | 0.04632092 | 0.03868201 | -0.002448628 |  | 0.1726842 | 0.03928227 | -0.002496354 | 0.4182906 | 0.03967966 | -0.0008912891 | 0.6494644 | 0.03981051 | -0.00236321
[5 empty] | 0.04657042 | 0.03941186 | -0.002448138 |  | 0.1733463 | 0.04002344 | -0.002496354 | 0.419258 | 0.04042833 | -0.0008702925 | 0.6503765 | 0.04056165 | -0.00236321
[5 empty] | 0.04673303 | 0.04014171 | -0.002599363 |  | 0.1743113 | 0.04076462 | -0.002604983 | 0.4210966 | 0.041177 | -0.0008702925 | 0.6516257 | 0.04131279 | -0.002584719
[5 empty] | 0.04694145 | 0.04087156 | -0.002600143 |  | 0.1753786 | 0.04150579 | -0.002604983 | 0.4218686 | 0.04192568 | -0.0008702925 | 0.6533082 | 0.04206393 | -0.002584719
[5 empty] | 0.04706192 | 0.04160141 | -0.002599103 |  | 0.1761863 | 0.04224696 | -0.002604983 | 0.4232298 | 0.04267435 | -0.0008702925 | 0.6548873 | 0.04281507 | -0.002584719
[5 empty] | 0.04726812 | 0.04233126 | -0.002599623 |  | 0.1768664 | 0.04298814 | -0.002604983 | 0.4250124 | 0.04342302 | -0.0008702925 | 0.6563662 | 0.04356622 | -0.002584719
[5 empty] | 0.0473385 | 0.04306111 | -0.002705351 |  | 0.1776893 | 0.04372931 | -0.00269405 | 0.4253204 | 0.04417169 | -0.0008567216 | 0.6572946 | 0.04431736 | -0.002792506
[5 empty] | 0.04750791 | 0.04379096 | -0.002705351 |  | 0.1784039 | 0.04447049 | -0.00269405 | 0.4270291 | 0.04492037 | -0.0008567216 | 0.6587648 | 0.0450685 | -0.002792506
[5 empty] | 0.04761469 | 0.04452081 | -0.002705351 |  | 0.1787335 | 0.04521166 | -0.00269405 | 0.4279517 | 0.04566904 | -0.0008567216 | 0.6603279 | 0.04581964 | -0.002792506
[5 empty] | 0.0478207 | 0.04525066 | -0.002705081 |  | 0.1796141 | 0.04595284 | -0.00269405 | 0.4290685 | 0.04641771 | -0.0008567216 | 0.6629916 | 0.04657078 | -0.002792506
[5 empty] | 0.04792968 | 0.04598051 | -0.002742816 |  | 0.1799447 | 0.04669401 | -0.002744669 | 0.4304973 | 0.04716638 | -0.0008517459 | 0.6632019 | 0.04732192 | -0.002971028
[5 empty] | 0.0480428 | 0.04671035 | -0.002743639 |  | 0.1804808 | 0.04743519 | -0.002744669 | 0.4313689 | 0.04791506 | -0.0008517459 | 0.6653434 | 0.04807307 | -0.002971028
[5 empty] | 0.04812303 | 0.0474402 | -0.002742541 |  | 0.1811067 | 0.04817636 | -0.002744669 | 0.4322058 | 0.04866373 | -0.0008517459 | 0.6674126 | 0.04882421 | -0.002971028
[5 empty] | 0.0481599 | 0.04817005 | -0.002741718 |  | 0.1814051 | 0.04891754 | -0.002744669 | 0.433371 | 0.0494124 | -0.0008557159 | 0.6678521 | 0.04957535 | -0.003108152
[5 empty] | 0.0483033 | 0.0488999 | -0.002732433 |  | 0.1819989 | 0.04965871 | -0.002748412 | 0.4337024 | 0.05016108 | -0.0008557159 | 0.6697847 | 0.05032649 | -0.003108152
[5 empty] | 0.04841035 | 0.04962975 | -0.002733798 |  | 0.1820738 | 0.05039989 | -0.002748412 | 0.4346583 | 0.05090975 | -0.0008557159 | 0.6711025 | 0.05107763 | -0.003108152
[5 empty] | 0.04851517 | 0.0503596 | -0.002730248 |  | 0.1825343 | 0.05114106 | -0.002748412 | 0.4360662 | 0.05165842 | -0.0008557159 | 0.6734675 | 0.05182877 | -0.003108152
[5 empty] | 0.04861097 | 0.05108945 | -0.002729975 |  | 0.1828236 | 0.05188224 | -0.002748412 | 0.4362868 | 0.05240709 | -0.0008557159 | 0.6755019 | 0.05257992 | -0.003108152
[5 empty] | 0.04860865 | 0.0518193 | -0.002698386 |  | 0.1834077 | 0.05262341 | -0.002733211 | 0.4369008 | 0.05315577 | -0.0008715948 | 0.6763741 | 0.05333106 | -0.003185497
[5 empty] | 0.04876873 | 0.05254915 | -0.002698656 |  | 0.183447 | 0.05336459 | -0.002733211 | 0.4379692 | 0.05390444 | -0.0008715948 | 0.6783085 | 0.0540822 | -0.003185497
[5 empty] | 0.04879639 | 0.053279 | -0.002695689 |  | 0.1840624 | 0.05410576 | -0.002733211 | 0.4394353 | 0.05465311 | -0.0008715948 | 0.680292 | 0.05483334 | -0.003185497
[5 empty] | 0.04888386 | 0.05400885 | -0.002695689 |  | 0.184296 | 0.05484694 | -0.002733211 | 0.439827 | 0.05540178 | -0.0008991648 | 0.6817693 | 0.05558448 | -0.003185497
[5 empty] | 0.04901762 | 0.0547387 | -0.0026427 |  | 0.1845921 | 0.05558811 | -0.002700184 | 0.4406166 | 0.05615046 | -0.0008991648 | 0.6837644 | 0.05633562 | -0.00319093
[5 empty] | 0.04906 | 0.05546855 | -0.002642436 |  | 0.1847634 | 0.05632929 | -0.002700184 | 0.4412148 | 0.05689913 | -0.0008991648 | 0.6858042 | 0.05708677 | -0.00319093
[5 empty] | 0.04907979 | 0.0561984 | -0.002641379 |  | 0.1851152 | 0.05707046 | -0.002700184 | 0.4422133 | 0.0576478 | -0.0008991648 | 0.6871359 | 0.05783791 | -0.00319093
[5 empty] | 0.049229 | 0.05692824 | -0.002644286 |  | 0.1855072 | 0.05781164 | -0.002700184 | 0.4424879 | 0.05839648 | -0.0008991648 | 0.690195 | 0.05858905 | -0.00319093
[5 empty] | 0.04930749 | 0.05765809 | -0.002576847 |  | 0.1856804 | 0.05855281 | -0.00265777 | 0.4437571 | 0.05914515 | -0.0009346937 | 0.6918827 | 0.05934019 | -0.003149007
[5 empty] | 0.04930128 | 0.05838794 | -0.002574272 |  | 0.1861063 | 0.05929399 | -0.00265777 | 0.4447775 | 0.05989382 | -0.0009346937 | 0.6936971 | 0.06009133 | -0.003149007
[5 empty] | 0.04945968 | 0.05911779 | -0.002577362 |  | 0.186337 | 0.06003516 | -0.00265777 | 0.4448344 | 0.06064249 | -0.0009346937 | 0.6968661 | 0.06084247 | -0.003149007
[5 empty] | 0.04947105 | 0.05984764 | -0.002576074 |  | 0.1867979 | 0.06077634 | -0.002603281 | 0.4460096 | 0.06139117 | -0.0009346937 | 0.6979831 | 0.06159362 | -0.003149007
[5 empty] | 0.04952251 | 0.06057749 | -0.002495871 |  | 0.1869452 | 0.06151751 | -0.002603281 | 0.4461607 | 0.06213984 | -0.0009778735 | 0.7010224 | 0.06234476 | -0.003072936
[5 empty] | 0.04957254 | 0.06130734 | -0.002494374 |  | 0.1871574 | 0.06225868 | -0.002603281 | 0.4472545 | 0.06288851 | -0.0009778735 | 0.7020895 | 0.0630959 | -0.003072936
[5 empty] | 0.04967685 | 0.06203719 | -0.002493127 |  | 0.1872926 | 0.06299986 | -0.002603281 | 0.4476213 | 0.06363719 | -0.0009778735 | 0.7048914 | 0.06384704 | -0.003072936
[5 empty] | 0.04977994 | 0.06276704 | -0.002495621 |  | 0.1878021 | 0.06374103 | -0.002603281 | 0.4484557 | 0.06438586 | -0.0009778735 | 0.706471 | 0.06459818 | -0.003072936
[5 empty] | 0.04980523 | 0.06349689 | -0.002401058 |  | 0.1878548 | 0.06448221 | -0.002542487 | 0.4487412 | 0.06513453 | -0.001028088 | 0.7099824 | 0.06534932 | -0.002963903
[5 empty] | 0.04980835 | 0.06422674 | -0.002402018 |  | 0.1882591 | 0.06522338 | -0.002542487 | 0.4498557 | 0.0658832 | -0.001028088 | 0.7115909 | 0.06610047 | -0.002963903
[5 empty] | 0.04995686 | 0.06495659 | -0.002400338 |  | 0.1885157 | 0.06596456 | -0.002542487 | 0.4506017 | 0.06663188 | -0.001028088 | 0.7135933 | 0.06685161 | -0.002963903
[5 empty] | 0.04995076 | 0.06568644 | -0.002400818 |  | 0.1886005 | 0.06670573 | -0.002542487 | 0.4507381 | 0.06738055 | -0.001028088 | 0.7159898 | 0.06760275 | -0.002963903
[5 empty] | 0.0499995 | 0.06641629 | -0.00230189 |  | 0.1889668 | 0.06744691 | -0.002471343 | 0.4514662 | 0.06812922 | -0.001082625 | 0.7179093 | 0.06835389 | -0.002827231
[5 empty] | 0.05008926 | 0.06714613 | -0.00230051 |  | 0.1891139 | 0.06818808 | -0.002471343 | 0.4517047 | 0.06887789 | -0.001082625 | 0.7202193 | 0.06910503 | -0.002827231
[5 empty] | 0.05009417 | 0.06787598 | -0.00230212 |  | 0.1892326 | 0.06892926 | -0.002471343 | 0.4530795 | 0.06962657 | -0.001082625 | 0.7237959 | 0.06985617 | -0.002827231
[5 empty] | 0.05017526 | 0.06860583 | -0.00230304 |  | 0.1896104 | 0.06967043 | -0.002392175 | 0.4536037 | 0.07037524 | -0.001082625 | 0.7255245 | 0.07060732 | -0.002827231
[5 empty] | 0.05027667 | 0.06933568 | -0.002198904 |  | 0.189649 | 0.07041161 | -0.002392175 | 0.4534564 | 0.07112391 | -0.001140772 | 0.7282247 | 0.07135846 | -0.00267907
[5 empty] | 0.05027919 | 0.07006553 | -0.002197366 |  | 0.1898515 | 0.07115278 | -0.002392175 | 0.4548721 | 0.07187259 | -0.001140772 | 0.7306269 | 0.0721096 | -0.00267907
[5 empty] | 0.0503161 | 0.07079538 | -0.002198904 |  | 0.1900504 | 0.07189396 | -0.002392175 | 0.455436 | 0.07262126 | -0.001140772 | 0.7332176 | 0.07286074 | -0.00267907
[5 empty] | 0.05043674 | 0.07152523 | -0.002199124 |  | 0.1901738 | 0.07263513 | -0.002392175 | 0.4556305 | 0.07336993 | -0.001202337 | 0.7348144 | 0.07361188 | -0.00267907
[5 empty] | 0.05043737 | 0.07225508 | -0.002095549 |  | 0.1904142 | 0.07337631 | -0.002310979 | 0.4557578 | 0.0741186 | -0.001202337 | 0.7368881 | 0.07436302 | -0.002513578
[5 empty] | 0.05043746 | 0.07298493 | -0.002093455 |  | 0.1907478 | 0.07411748 | -0.002310979 | 0.4567281 | 0.07486728 | -0.001202337 | 0.7392418 | 0.07511417 | -0.002513578
[5 empty] | 0.05051454 | 0.07371478 | -0.002093664 |  | 0.1908139 | 0.07485866 | -0.002310979 | 0.4575727 | 0.07561595 | -0.001202337 | 0.7409829 | 0.07586531 | -0.002513578
[5 empty] | 0.05061243 | 0.07444463 | -0.002093245 |  | 0.1911181 | 0.07559983 | -0.002310979 | 0.4578661 | 0.07636462 | -0.001202337 | 0.7430984 | 0.07661645 | -0.002513578
[5 empty] | 0.05066778 | 0.07517448 | -0.00199479 |  | 0.1911065 | 0.07634101 | -0.002226919 | 0.4585197 | 0.0771133 | -0.001262071 | 0.7451902 | 0.07736759 | -0.002345904
[5 empty] | 0.05072288 | 0.07590433 | -0.001997384 |  | 0.1914302 | 0.07708218 | -0.002226919 | 0.4586215 | 0.07786197 | -0.001262071 | 0.7484532 | 0.07811873 | -0.002345904
[5 empty] | 0.050686 | 0.07663418 | -0.00199479 |  | 0.1916554 | 0.07782336 | -0.002226919 | 0.4593282 | 0.07861064 | -0.001262071 | 0.7494927 | 0.07886987 | -0.002345904
[5 empty] | 0.05077609 | 0.07736402 | -0.00199479 |  | 0.1918303 | 0.07856453 | -0.002141631 | 0.4602148 | 0.07935931 | -0.001262071 | 0.7524008 | 0.07962102 | -0.002345904
[5 empty] | 0.05077422 | 0.07809387 | -0.001899601 |  | 0.1919552 | 0.07930571 | -0.002141631 | 0.4601226 | 0.08010799 | -0.001321621 | 0.7548773 | 0.08037216 | -0.002177532
[5 empty] | 0.0508855 | 0.07882372 | -0.001899032 |  | 0.1921994 | 0.08004688 | -0.002141631 | 0.4610651 | 0.08085666 | -0.001321621 | 0.7570179 | 0.0811233 | -0.002177532
[5 empty] | 0.05089777 | 0.07955357 | -0.001898273 |  | 0.1922243 | 0.08078806 | -0.002141631 | 0.4618226 | 0.08160533 | -0.001321621 | 0.7591206 | 0.08187444 | -0.002177532
[5 empty] | 0.05098805 | 0.08028342 | -0.001899032 |  | 0.1924901 | 0.08152923 | -0.002141631 | 0.4618445 | 0.082354 | -0.001321621 | 0.7606778 | 0.08262558 | -0.002177532
[5 empty] | 0.05105017 | 0.08101327 | -0.001811697 |  | 0.1924155 | 0.08227041 | -0.002054493 | 0.4627213 | 0.08310268 | -0.001379668 | 0.7631012 | 0.08337672 | -0.002022218
[5 empty] | 0.05109835 | 0.08174312 | -0.001812241 |  | 0.1926067 | 0.08301158 | -0.002054493 | 0.4632298 | 0.08385135 | -0.001379668 | 0.7636556 | 0.08412787 | -0.002022218
[5 empty] | 0.05106159 | 0.08247297 | -0.001811335 |  | 0.1927487 | 0.08375275 | -0.002054493 | 0.4632468 | 0.08460002 | -0.001379668 | 0.7667981 | 0.08487901 | -0.002022218
[5 empty] | 0.05120269 | 0.08320282 | -0.001812241 |  | 0.1930603 | 0.08449393 | -0.002054493 | 0.4639377 | 0.0853487 | -0.001379668 | 0.7672489 | 0.08563015 | -0.002022218
[5 empty] | 0.05124476 | 0.08393267 | -0.001735627 |  | 0.1931285 | 0.0852351 | -0.001971559 | 0.4647517 | 0.08609737 | -0.001433448 | 0.7702921 | 0.08638129 | -0.001877088
[5 empty] | 0.0513015 | 0.08466252 | -0.001736147 |  | 0.1933426 | 0.08597628 | -0.001971559 | 0.465136 | 0.08684604 | -0.001433448 | 0.7719567 | 0.08713243 | -0.001877088
[5 empty] | 0.05130892 | 0.08539237 | -0.0017358 |  | 0.1937515 | 0.08671745 | -0.001971559 | 0.4658899 | 0.08759471 | -0.001433448 | 0.7722339 | 0.08788357 | -0.001877088
[5 empty] | 0.05135247 | 0.08612222 | -0.001734586 |  | 0.193893 | 0.08745863 | -0.001893461 | 0.4657214 | 0.08834339 | -0.001433448 | 0.7737776 | 0.08863472 | -0.001877088
[5 empty] | 0.05142516 | 0.08685207 | -0.001673194 |  | 0.1938885 | 0.0881998 | -0.001893461 | 0.466909 | 0.08909206 | -0.001481024 | 0.7762838 | 0.08938586 | -0.001755416
[5 empty] | 0.05151283 | 0.08758191 | -0.001671355 |  | 0.1941772 | 0.08894098 | -0.001893461 | 0.4669274 | 0.08984073 | -0.001481024 | 0.7779057 | 0.090137 | -0.001755416
[5 empty] | 0.0515156 | 0.08831176 | -0.001672358 |  | 0.1940762 | 0.08968215 | -0.001893461 | 0.4679965 | 0.0905894 | -0.001481024 | 0.7791514 | 0.09088814 | -0.001755416
[5 empty] | 0.05154054 | 0.08904161 | -0.001673528 |  | 0.1944156 | 0.09042333 | -0.001893461 | 0.4677096 | 0.09133808 | -0.001524384 | 0.7793995 | 0.09163928 | -0.001755416
[5 empty] | 0.05160204 | 0.08977146 | -0.001627174 |  | 0.194414 | 0.0911645 | -0.001818796 | 0.4686608 | 0.09208675 | -0.001524384 | 0.7809122 | 0.09239042 | -0.001661736
[5 empty] | 0.0516931 | 0.09050131 | -0.001627824 |  | 0.1949274 | 0.09190568 | -0.001818796 | 0.4688732 | 0.09283542 | -0.001524384 | 0.7816275 | 0.09314157 | -0.001661736
[5 empty] | 0.05171356 | 0.09123116 | -0.001628475 |  | 0.1951245 | 0.09264685 | -0.001818796 | 0.4698937 | 0.0935841 | -0.001524384 | 0.7836069 | 0.09389271 | -0.001661736
[5 empty] | 0.05178518 | 0.09196101 | -0.001626848 |  | 0.1952252 | 0.09338803 | -0.001818796 | 0.469679 | 0.09433277 | -0.001524384 | 0.7839565 | 0.09464385 | -0.001661736
[5 empty] | 0.0518579 | 0.09269086 | -0.00160304 |  | 0.1954258 | 0.0941292 | -0.001750816 | 0.4703978 | 0.09508144 | -0.001559008 | 0.7843254 | 0.09539499 | -0.001604209
[5 empty] | 0.05193897 | 0.09342071 | -0.001603841 |  | 0.1954076 | 0.09487038 | -0.001750816 | 0.4713078 | 0.09583011 | -0.001559008 | 0.7852293 | 0.09614613 | -0.001604209
[5 empty] | 0.05195661 | 0.09415056 | -0.001601758 |  | 0.1956861 | 0.09561155 | -0.001750816 | 0.4722234 | 0.09657879 | -0.001559008 | 0.7871963 | 0.09689727 | -0.001604209
[5 empty] | 0.05203296 | 0.09488041 | -0.001603841 |  | 0.1956968 | 0.09635273 | -0.001693218 | 0.4727715 | 0.09732746 | -0.001559008 | 0.7878018 | 0.09764842 | -0.001604209
[5 empty] | 0.05208108 | 0.09561026 | -0.001596555 |  | 0.1960541 | 0.0970939 | -0.001693218 | 0.4732629 | 0.09807613 | -0.00158388 | 0.7886102 | 0.09839956 | -0.001569482
[5 empty] | 0.05215803 | 0.09634011 | -0.001597034 |  | 0.1963161 | 0.09783508 | -0.001693218 | 0.4738225 | 0.09882481 | -0.00158388 | 0.788583 | 0.0991507 | -0.001569482
[5 empty] | 0.05219178 | 0.09706996 | -0.001597833 |  | 0.1963594 | 0.09857625 | -0.001693218 | 0.4743259 | 0.09957348 | -0.00158388 | 0.7895891 | 0.09990184 | -0.001569482
[5 empty] | 0.05225438 | 0.0977998 | -0.001597833 |  | 0.1965781 | 0.09931743 | -0.001693218 | 0.4748359 | 0.1003222 | -0.00158388 | 0.7896545 | 0.100653 | -0.001569482
[5 empty] | 0.05230981 | 0.09852965 | -0.001595268 |  | 0.196973 | 0.1000586 | -0.001646164 | 0.4747904 | 0.1010708 | -0.001596752 | 0.7912747 | 0.1014041 | -0.001535587
[5 empty] | 0.05245202 | 0.0992595 | -0.001596704 |  | 0.1971247 | 0.1007998 | -0.001646164 | 0.4755642 | 0.1018195 | -0.001596752 | 0.7912246 | 0.1021553 | -0.001535587
[5 empty] | 0.05242073 | 0.09998935 | -0.001595108 |  | 0.1973295 | 0.101541 | -0.001646164 | 0.476033 | 0.1025682 | -0.001596752 | 0.7915847 | 0.1029064 | -0.001535587
[5 empty] | 0.05254867 | 0.1007192 | -0.00159463 |  | 0.1972413 | 0.1022821 | -0.001646164 | 0.4770111 | 0.1033168 | -0.001596752 | 0.7920429 | 0.1036575 | -0.001535587
[5 empty] | 0.05261151 | 0.1014491 | -0.001595043 |  | 0.1977755 | 0.1030233 | -0.00161 | 0.4771185 | 0.1040655 | -0.00159743 | 0.794164 | 0.1044087 | -0.001504301
[5 empty] | 0.05261635 | 0.1021789 | -0.001594246 |  | 0.1978438 | 0.1037645 | -0.00161 | 0.4781047 | 0.1048142 | -0.00159743 | 0.7944018 | 0.1051598 | -0.001504301
[5 empty] | 0.05267196 | 0.1029087 | -0.001594405 |  | 0.1979906 | 0.1045056 | -0.00161 | 0.4784 | 0.1055629 | -0.00159743 | 0.7940061 | 0.105911 | -0.001504301
[5 empty] | 0.05282935 | 0.1036386 | -0.001595999 |  | 0.1982158 | 0.1052468 | -0.001583177 | 0.4792608 | 0.1063115 | -0.00159743 | 0.7949614 | 0.1066621 | -0.001504301
[5 empty] | 0.05284873 | 0.1043684 | -0.001591896 |  | 0.1984417 | 0.105988 | -0.001583177 | 0.4801848 | 0.1070602 | -0.001590922 | 0.7966425 | 0.1074133 | -0.001474014
[5 empty] | 0.05286807 | 0.1050983 | -0.001593011 |  | 0.1989164 | 0.1067292 | -0.001583177 | 0.4807309 | 0.1078089 | -0.001590922 | 0.7959114 | 0.1081644 | -0.001474014
[5 empty] | 0.05296025 | 0.1058281 | -0.001593488 |  | 0.1991428 | 0.1074703 | -0.001583177 | 0.4816554 | 0.1085576 | -0.001590922 | 0.796847 | 0.1089155 | -0.001474014
[5 empty] | 0.05305252 | 0.106558 | -0.001593329 |  | 0.1989957 | 0.1082115 | -0.001583177 | 0.4818222 | 0.1093062 | -0.001590922 | 0.7980901 | 0.1096667 | -0.001474014
[5 empty] | 0.05313028 | 0.1072878 | -0.001590292 |  | 0.199222 | 0.1089527 | -0.001560345 | 0.4826203 | 0.1100549 | -0.001577772 | 0.7978592 | 0.1104178 | -0.001445995
[5 empty] | 0.05313504 | 0.1080177 | -0.001591883 |  | 0.199798 | 0.1096939 | -0.001560345 | 0.4828489 | 0.1108036 | -0.001577772 | 0.7997176 | 0.111169 | -0.001445995
[5 empty] | 0.05327136 | 0.1087475 | -0.001590929 |  | 0.1996752 | 0.110435 | -0.001560345 | 0.4836467 | 0.1115522 | -0.001577772 | 0.8003105 | 0.1119201 | -0.001445995
[5 empty] | 0.05326148 | 0.1094774 | -0.001590292 |  | 0.2000271 | 0.1111762 | -0.001560345 | 0.4841277 | 0.1123009 | -0.001577772 | 0.8004757 | 0.1126712 | -0.001445995
[5 empty] | 0.05335406 | 0.1102072 | -0.001590068 |  | 0.2004293 | 0.1119174 | -0.001536629 | 0.4844812 | 0.1130496 | -0.001557399 | 0.8013679 | 0.1134224 | -0.001419579
[5 empty] | 0.05338808 | 0.1109371 | -0.00158975 |  | 0.2007068 | 0.1126586 | -0.001536629 | 0.4850882 | 0.1137983 | -0.001557399 | 0.8015166 | 0.1141735 | -0.001419579
[5 empty] | 0.0534441 | 0.1116669 | -0.001590704 |  | 0.2009595 | 0.1133997 | -0.001536629 | 0.4859493 | 0.1145469 | -0.001557399 | 0.8023929 | 0.1149247 | -0.001419579
[5 empty] | 0.05353687 | 0.1123968 | -0.001589114 |  | 0.2011872 | 0.1141409 | -0.001536629 | 0.4871289 | 0.1152956 | -0.001557399 | 0.8028401 | 0.1156758 | -0.001419579
[5 empty] | 0.05363708 | 0.1131266 | -0.001588203 |  | 0.2010383 | 0.1148821 | -0.001512153 | 0.4870352 | 0.1160443 | -0.001528803 | 0.8028576 | 0.116427 | -0.00139346
[5 empty] | 0.05367853 | 0.1138565 | -0.001587885 |  | 0.201266 | 0.1156233 | -0.001512153 | 0.4873864 | 0.116793 | -0.001528803 | 0.8040245 | 0.1171781 | -0.00139346
[5 empty] | 0.05368318 | 0.1145863 | -0.001589315 |  | 0.2018713 | 0.1163644 | -0.001512153 | 0.4881198 | 0.1175416 | -0.001528803 | 0.8033916 | 0.1179292 | -0.00139346
[5 empty] | 0.05381304 | 0.1153162 | -0.001589633 |  | 0.2020492 | 0.1171056 | -0.001512153 | 0.4888533 | 0.1182903 | -0.00149319 | 0.8041192 | 0.1186804 | -0.00139346
[5 empty] | 0.05382504 | 0.116046 | -0.001588034 |  | 0.202202 | 0.1178468 | -0.001490174 | 0.4899706 | 0.119039 | -0.00149319 | 0.8052599 | 0.1194315 | -0.001371772
[5 empty] | 0.05392558 | 0.1167759 | -0.001588193 |  | 0.20238 | 0.118588 | -0.001490174 | 0.4904485 | 0.1197876 | -0.00149319 | 0.8057585 | 0.1201827 | -0.001371772
[5 empty] | 0.05401144 | 0.1175057 | -0.00158724 |  | 0.2027348 | 0.1193291 | -0.001490174 | 0.4904774 | 0.1205363 | -0.00149319 | 0.8062477 | 0.1209338 | -0.001371772
[5 empty] | 0.0540678 | 0.1182356 | -0.001588987 |  | 0.2027109 | 0.1200703 | -0.001490174 | 0.4913388 | 0.121285 | -0.00149319 | 0.8063045 | 0.1216849 | -0.001371772
[5 empty] | 0.054139 | 0.1189654 | -0.001586227 |  | 0.203142 | 0.1208115 | -0.001469073 | 0.492393 | 0.1220337 | -0.001452719 | 0.8079365 | 0.1224361 | -0.001348402
[5 empty] | 0.05419542 | 0.1196953 | -0.001587814 |  | 0.2031685 | 0.1215527 | -0.001469073 | 0.4922913 | 0.1227823 | -0.001452719 | 0.8078678 | 0.1231872 | -0.001348402
[5 empty] | 0.05430378 | 0.1204251 | -0.001587497 |  | 0.2036002 | 0.1222938 | -0.001469073 | 0.493603 | 0.123531 | -0.001452719 | 0.8076827 | 0.1239384 | -0.001348402
[5 empty] | 0.05434546 | 0.121155 | -0.001587497 |  | 0.2039056 | 0.123035 | -0.001469073 | 0.4943365 | 0.1242797 | -0.001452719 | 0.8078041 | 0.1246895 | -0.001329579
[5 empty] | 0.05432774 | 0.1218848 | -0.001587385 |  | 0.2039066 | 0.1237762 | -0.001451102 | 0.4949411 | 0.1250284 | -0.001406926 | 0.8088677 | 0.1254407 | -0.001329579
[5 empty] | 0.05440654 | 0.1226147 | -0.001587226 |  | 0.2041361 | 0.1245174 | -0.001451102 | 0.4948361 | 0.125777 | -0.001406926 | 0.8094974 | 0.1261918 | -0.001329579
[5 empty] | 0.05446309 | 0.1233445 | -0.001586274 |  | 0.2043148 | 0.1252585 | -0.001451102 | 0.4953751 | 0.1265257 | -0.001406926 | 0.8102225 | 0.1269429 | -0.001329579
[5 empty] | 0.05457923 | 0.1240744 | -0.00158675 |  | 0.2046972 | 0.1259997 | -0.001451102 | 0.4963015 | 0.1272744 | -0.001406926 | 0.809983 | 0.1276941 | -0.001329579
[5 empty] | 0.0546806 | 0.1248042 | -0.001586112 |  | 0.2047742 | 0.1267409 | -0.001432683 | 0.4970342 | 0.128023 | -0.001352823 | 0.810368 | 0.1284452 | -0.00131174
[5 empty] | 0.05475223 | 0.1255341 | -0.001585003 |  | 0.2051827 | 0.1274821 | -0.001432683 | 0.4977023 | 0.1287717 | -0.001352823 | 0.8105296 | 0.1291964 | -0.00131174
[5 empty] | 0.05474927 | 0.1262639 | -0.001585795 |  | 0.2051832 | 0.1282232 | -0.001432683 | 0.4977223 | 0.1295204 | -0.001352823 | 0.8115284 | 0.1299475 | -0.00131174
[5 empty] | 0.05476864 | 0.1269938 | -0.001584369 |  | 0.2056432 | 0.1289644 | -0.001432683 | 0.4983896 | 0.1302691 | -0.001352823 | 0.8115608 | 0.1306986 | -0.00131174
[5 empty] | 0.05494501 | 0.1277236 | -0.001584791 |  | 0.2057203 | 0.1297056 | -0.001415373 | 0.498927 | 0.1310177 | -0.001294545 | 0.8124306 | 0.1314498 | -0.001296176
[5 empty] | 0.05490457 | 0.1284535 | -0.001583049 |  | 0.2058739 | 0.1304468 | -0.001415373 | 0.499724 | 0.1317664 | -0.001294545 | 0.8123329 | 0.1322009 | -0.001296176
[5 empty] | 0.05498384 | 0.1291833 | -0.001585425 |  | 0.2061813 | 0.1311879 | -0.001415373 | 0.5001309 | 0.1325151 | -0.001294545 | 0.8122229 | 0.1329521 | -0.001296176
[5 empty] | 0.05502569 | 0.1299132 | -0.001584475 |  | 0.2066684 | 0.1319291 | -0.001415373 | 0.5015789 | 0.1332638 | -0.001231381 | 0.8132693 | 0.1337032 | -0.001296176
[5 empty] | 0.05509005 | 0.130643 | -0.001582947 |  | 0.2066428 | 0.1326703 | -0.001403468 | 0.5016598 | 0.1340124 | -0.001231381 | 0.812603 | 0.1344544 | -0.00128451
[5 empty] | 0.0552596 | 0.1313729 | -0.001582156 |  | 0.2068224 | 0.1334115 | -0.001403468 | 0.5021962 | 0.1347611 | -0.001231381 | 0.8127742 | 0.1352055 | -0.00128451
[5 empty] | 0.05524144 | 0.1321027 | -0.001582314 |  | 0.2072334 | 0.1341526 | -0.001403468 | 0.5030587 | 0.1355098 | -0.001231381 | 0.8137833 | 0.1359566 | -0.00128451
[5 empty] | 0.05533603 | 0.1328326 | -0.001584055 |  | 0.207439 | 0.1348938 | -0.001403468 | 0.5039868 | 0.1362584 | -0.001231381 | 0.8142481 | 0.1367078 | -0.00128451
[5 empty] | 0.05534789 | 0.1335624 | -0.001585171 |  | 0.2074901 | 0.135635 | -0.001389719 | 0.5036726 | 0.1370071 | -0.001161706 | 0.8136359 | 0.1374589 | -0.00127271
[5 empty] | 0.05551795 | 0.1342923 | -0.001585013 |  | 0.2078503 | 0.1363762 | -0.001389719 | 0.5042731 | 0.1377558 | -0.001161706 | 0.8138615 | 0.1382101 | -0.00127271
[5 empty] | 0.05552984 | 0.1350221 | -0.001585171 |  | 0.2083142 | 0.1371173 | -0.001389719 | 0.5052665 | 0.1385045 | -0.001161706 | 0.815351 | 0.1389612 | -0.00127271
[5 empty] | 0.05560207 | 0.135752 | -0.001584221 |  | 0.2082362 | 0.1378585 | -0.001389719 | 0.5056702 | 0.1392531 | -0.001087152 | 0.8143788 | 0.1397123 | -0.00127271
[5 empty] | 0.05570457 | 0.1364818 | -0.001583862 |  | 0.2087782 | 0.1385997 | -0.001381194 | 0.506861 | 0.1400018 | -0.001087152 | 0.8155221 | 0.1404635 | -0.001264585
[5 empty] | 0.05574668 | 0.1372117 | -0.001582122 |  | 0.2089586 | 0.1393409 | -0.001381194 | 0.5068045 | 0.1407505 | -0.001087152 | 0.8148413 | 0.1412146 | -0.001264585
[5 empty] | 0.0558115 | 0.1379415 | -0.001581805 |  | 0.2091649 | 0.140082 | -0.001381194 | 0.5081932 | 0.1414992 | -0.001087152 | 0.8151049 | 0.1419658 | -0.001264585
[5 empty] | 0.05586878 | 0.1386714 | -0.001583071 |  | 0.2091639 | 0.1408232 | -0.001381194 | 0.5083985 | 0.1422478 | -0.001087152 | 0.8147152 | 0.1427169 | -0.001264585
[5 empty] | 0.05591093 | 0.1394012 | -0.001584406 |  | 0.2095259 | 0.1415644 | -0.001373794 | 0.5094593 | 0.1429965 | -0.00100752 | 0.8152698 | 0.1434681 | -0.001258311
[5 empty] | 0.05596825 | 0.1401311 | -0.001583139 |  | 0.2099141 | 0.1423056 | -0.001373794 | 0.50907 | 0.1437452 | -0.00100752 | 0.8151707 | 0.1442192 | -0.001258311
[5 empty] | 0.05605597 | 0.1408609 | -0.001583931 |  | 0.2099909 | 0.1430467 | -0.001373794 | 0.5100648 | 0.1444938 | -0.00100752 | 0.8154832 | 0.1449703 | -0.001258311
[5 empty] | 0.05610577 | 0.1415908 | -0.001584722 |  | 0.2102236 | 0.1437879 | -0.001373794 | 0.5102674 | 0.1452425 | -0.00100752 | 0.8156742 | 0.1457215 | -0.001255736
[5 empty] | 0.0561784 | 0.1423206 | -0.001582526 |  | 0.2105085 | 0.1445291 | -0.001371446 | 0.5111964 | 0.1459912 | -0.0009239457 | 0.8162766 | 0.1464726 | -0.001255736
[5 empty] | 0.05628155 | 0.1430505 | -0.001584584 |  | 0.2106893 | 0.1452703 | -0.001371446 | 0.5123905 | 0.1467399 | -0.0009239457 | 0.8167573 | 0.1472238 | -0.001255736
[5 empty] | 0.05626287 | 0.1437803 | -0.001582368 |  | 0.210844 | 0.1460114 | -0.001371446 | 0.5128569 | 0.1474885 | -0.0009239457 | 0.8158371 | 0.1479749 | -0.001255736
[5 empty] | 0.05642366 | 0.1445102 | -0.001582021 |  | 0.2113103 | 0.1467526 | -0.001368911 | 0.5135894 | 0.1482372 | -0.0008583186 | 0.8158685 | 0.148726 | -0.001254476
[5 empty] | 0.05646946 | 0.14524 | -0.001581072 |  | 0.2112841 | 0.1474938 | -0.001368911 | 0.5140539 | 0.1489859 | -0.0008583186 | 0.816508 | 0.1494772 | -0.001254476