## 1
Общество с ограниченной ответственностью "Инженерная геология" (ООО "ИнжГео") | [10 empty] | Общество с ограниченной ответственностью "Инженерная геология" (ООО "ИнжГео")
Юр. адрес: 117279, г. Москва, ул. Миклухо-Маклая, 36 а, этаж 5, пом. XXIII к. 76-84 | [10 empty] | Юр. адрес: 117279, г. Москва, ул. Миклухо-Маклая, 36 а, этаж 5, пом. XXIII к. 76-84 | [8 empty] | нагр |  |  | X0 | Y0 | R |  | нагр |  |  |  | X0 | Y0 | R | нагр |  |  |  | X0 | Y0 | R |  | нагр |  |  |  | X0 | Y0 | R
Телефон/факс +7 (495) 132-30-00, Адрес электронной почты inbox@inj-geo.ru | [10 empty] | Телефон/факс +7 (495) 132-30-00, Адрес электронной почты inbox@inj-geo.ru | [12 empty] | 0 | [7 empty] | 0 | [6 empty] | 0 | [7 empty] | 0
[20 empty] | девиатор | [6 empty] | девиатор | [6 empty] | девиатор | [7 empty] | девиатор
Испытательная лаборатория ООО «ИнжГео» | [10 empty] | Испытательная лаборатория ООО «ИнжГео» | [8 empty] | x0 | Угол | X | Y |  |  |  | x0 |  | Угол | X | Y |  |  | x0 |  | Угол | X | Y |  |  |  | x0 |  | Угол | X | Y
Адрес места осуществления деятельности лаборатории: г. Москва, просп. Вернадского, д. 51, стр. 1 | [10 empty] | Адрес места осуществления деятельности лаборатории: г. Москва, просп. Вернадского, д. 51, стр. 1 | [9 empty] | 0 | [7 empty] | 0 | [6 empty] | 0 | [7 empty] | 0
Телефон +7(910)4557682, E-mail: slg85@mail.ru | [10 empty] | Телефон +7(910)4557682, E-mail: slg85@mail.ru | [9 empty] | 5 | [7 empty] | 5 | [6 empty] | 5 | [7 empty] | 5
[21 empty] | 10 | [7 empty] | 10 | [6 empty] | 10 | [7 empty] | 10
Протокол испытаний № 13-63/40 от 08-12-2022 | [20 empty] | 15 | [7 empty] | 15 | [6 empty] | 15 | [7 empty] | 15
Наименование и адрес заказчика: ООО Регионстрой | [20 empty] | 20 | [7 empty] | 20 | [6 empty] | 20 | [7 empty] | 20
Наименование объекта: Переход трубопровода через р. Енисей | [20 empty] | 25 | [7 empty] | 25 | [6 empty] | 25 | [7 empty] | 25
Наименование используемого метода/методики: ГОСТ 12248.4-2020 | [20 empty] | 30 | [7 empty] | 30 | [6 empty] | 30 | [7 empty] | 30
Условия проведения испытания: температура окружающей среды (18 - 25)0С, влажность воздуха (40 - 75)% | [20 empty] | 35 | [7 empty] | 35 | [6 empty] | 35 | [7 empty] | 35
Дата получение объекта подлежащего испытаниям: 11-11-2022 | [20 empty] | 40 | [7 empty] | 40 | [6 empty] | 40 | [7 empty] | 40
Дата испытания: 25.10.2022-19.11.2040 | [20 empty] | 45 | [7 empty] | 45 | [6 empty] | 45 | [7 empty] | 45
Испытание грунтов методом трехосного сжатия | [10 empty] | Испытание грунтов методом трехосного сжатия | [9 empty] | 50 | [7 empty] | 50 | [6 empty] | 50 | [7 empty] | 50
Лабораторный номер: |  | 1075 | [5 empty] | We, % = | 0.538958387 |  | Лабораторный номер: | [6 empty] | We, % = |  |  | 55 | [7 empty] | 55 | [6 empty] | 55 | [7 empty] | 55
Номер скважины: |  | BH-007 | [5 empty] | ρ, г/см3 = | 1.9 |  | Номер скважины: | [6 empty] | ρ, г/см3 = |  |  | 60 | [7 empty] | 60 | [6 empty] | 60 | [7 empty] | 60
Глубина отбора, м: |  | 1 | [5 empty] | ρs, г/см3 = | 2.72 |  | Глубина отбора, м: | [6 empty] | ρs, г/см3 = |  |  | 65 | [7 empty] | 65 | [6 empty] | 65 | [7 empty] | 65
Наименование грунта: |  | Суглинок, после оттаивания текучий, легкий песчанистый | [5 empty] | e, д.е. = | 1.1 |  | Наименование грунта: | [6 empty] | e, д.е. = |  |  | 70 | [7 empty] | 70 | [6 empty] | 70 | [7 empty] | 70
Схема проведения опыта: |  | КД | [5 empty] | IL, д.е. = | 2.651 |  | Схема проведения опыта: | [6 empty] | IL, д.е. = |  |  | 75 | [7 empty] | 75 | [6 empty] | 75 | [7 empty] | 75
Результаты испытаний | [10 empty] | Результаты испытаний | [9 empty] | 80 | [7 empty] | 80 | [6 empty] | 80 | [7 empty] | 80
[21 empty] | 85 | [7 empty] | 85 | [6 empty] | 85 | [7 empty] | 85
[21 empty] | 90 | [7 empty] | 90 | [6 empty] | 90 | [7 empty] | 90
[21 empty] | 95 | [7 empty] | 95 | [6 empty] | 95 | [7 empty] | 95
[21 empty] | 100 | [7 empty] | 100 | [6 empty] | 100 | [7 empty] | 100
[21 empty] | 105 | [7 empty] | 105 | [6 empty] | 105 | [7 empty] | 105
[21 empty] | 110 | [7 empty] | 110 | [6 empty] | 110 | [7 empty] | 110
[21 empty] | 115 | [7 empty] | 115 | [6 empty] | 115 | [7 empty] | 115
[21 empty] | 120 | [7 empty] | 120 | [6 empty] | 120 | [7 empty] | 120
[21 empty] | 125 | [7 empty] | 125 | [6 empty] | 125 | [7 empty] | 125
[21 empty] | 130 | [7 empty] | 130 | [6 empty] | 130 | [7 empty] | 130
[21 empty] | 135 | [7 empty] | 135 | [6 empty] | 135 | [7 empty] | 135
[21 empty] | 140 | [7 empty] | 140 | [6 empty] | 140 | [7 empty] | 140
[21 empty] | 145 | [7 empty] | 145 | [6 empty] | 145 | [7 empty] | 145
[21 empty] | 150 | [7 empty] | 150 | [6 empty] | 150 | [7 empty] | 150
[21 empty] | 155 | [7 empty] | 155 | [6 empty] | 155 | [7 empty] | 155
[21 empty] | 160 | [7 empty] | 160 | [6 empty] | 160 | [7 empty] | 160
[21 empty] | 165 | [7 empty] | 165 | [6 empty] | 165 | [7 empty] | 165
[21 empty] | 170 | [7 empty] | 170 | [6 empty] | 170 | [7 empty] | 170
[21 empty] | 175 | [7 empty] | 175 | [6 empty] | 175 | [7 empty] | 175
[21 empty] | 180 | [7 empty] | 180 | [6 empty] | 180 | [7 empty] | 180
[13 empty] | Давление в камере, Мпа σ3 | Вертикальная нагрузка, Мпа σ1 | Поровое давление, Мпа u
[13 empty] | 0.05 | 0.2716964 |  |  |  |  | 1 | [6 empty] | σ3,кПа | σ1,кПа | u, кПа |  |  |  | 4
[13 empty] | 0.15 | 0.692071 | [26 empty] | δ3, Мпа | δ1-δ3, МПа | δ1, МПа | δ1, КПа
[13 empty] | 0.25 | 1.112446 | [20 empty] | С, МПа:
φ, град:
E, Мпа
[26 empty] | x | 0
[26 empty] | y |  |  |  | С, кПа | φ,°
Эффективные значения угла внутреннего трения и удельного сцепления ϕ', С'
[13 empty] | ϕ', град. = | 38
[13 empty] | С', МПа = | 0.015
|  | K0, д.е. | 0.3843385 | Эффективное напряжение, Мпа: |  |  |  |  | 0.01921693
|  | Модуль деформации E0, МПа: |  | Точки нахождения модуля Е0, Мпа (полное напряжение): |  |  |  |  | 0.01921693 | 0.03074708
|  | Модуль деформации E50, МПа: |  | qmax Давление при разрушении образца, Мпа (девиатор): |  |  |  |  | 0.05476824
|  | Коэф. Поперечной деформации, ϑ: |  | 0,5 qmax, Мпа (девиатор): |  |  |  |  | 0.02738412
| Начальник исп. лаборатории: | [6 empty] | Семиколенова Л.Г. |  |  |  |  | Начальник исп. лаборатории: |  |  |  |  | Семиколенова Л.Г.
Лист 1 , всего листов 2 | [11 empty] | Лист 2 , всего листов 2
Частичное воспроизведение протокола испытаний без письменного разрешения ООО «ИнжГео» ЗАПРЕЩАЕТСЯ | [11 empty] | Частичное воспроизведение протокола испытаний без письменного разрешения ООО «ИнжГео» ЗАПРЕЩАЕТСЯ
E0 |  |  | E50 |  | Деформация |  |  |  | Первая прочность |  |  | Вторая прочность |  |  | Третья прочность
devE0 | epsE0 |  | dev50 | epsE50 | dev | eps | ev |  | dev1 | eps1 | ev1 | dev1 | eps1 | ev2 | dev1 | eps1 | ev3
0.01153016 | 0.0002400365 |  | 0.02738412 | 0.0007201096 | 0.01153016 | 0.0002400365 | 0.001134519 |  | 0 | 0 | 0.0005190779 | 0 | 0 | 8.534434e-05 | 0 | 0 | 0.0009936806
[5 empty] | 0.02738412 | 0.0007201096 | 0.001135313 |  | 0.03 | 0.0006245446 | 0.0005190779 | 0.09 | 0.0006574154 | 8.534434e-05 | 0.15 | 0.0006939384 | 0.0009936806
Секущая модуля Е0 |  |  | Линия Q max |  | 0.02869329 | 0.001493249 | 0.001134859 |  | 0.07038779 | 0.001522645 | 0.0005190779 | 0.1899153 | 0.001458287 | 8.534434e-05 | 0.3016222 | 0.00146704 | 0.0009936806
| 0 |  |  | 0 | 0.02992454 | 0.002239873 | -0.001664103 |  | 0.09923493 | 0.002283968 | -0.001906268 | 0.2710355 | 0.002500813 | -0.001512675 | 0.4312228 | 0.002519933 | -0.00255249
[5 empty] | 0.0309445 | 0.002986498 | -0.001666101 |  | 0.1108482 | 0.002914932 | -0.001906268 | 0.2778599 | 0.002916574 | -0.001512675 | 0.4404527 | 0.00293408 | -0.00255249
[5 empty] | 0.0319711 | 0.003733122 | -0.001665102 |  | 0.1156722 | 0.003806613 | -0.001906268 | 0.2890564 | 0.003645718 | -0.001512675 | 0.4560117 | 0.0036676 | -0.00255249
|  |  | Линия 0,5 Q max |  | 0.03282248 | 0.004479747 | -0.001664436 |  | 0.1193774 | 0.004567935 | -0.001906268 | 0.3002296 | 0.004374861 | -0.001512675 | 0.4698586 | 0.00440112 | -0.00255249
|  |  |  | 0 | 0.0336315 | 0.005226371 | -0.001998751 |  | 0.1226382 | 0.005329258 | -0.002097837 | 0.3102614 | 0.005104005 | -0.00150201 | 0.4834829 | 0.00513464 | -0.002518119
[5 empty] | 0.03434624 | 0.005972996 | -0.001996555 |  | 0.1258836 | 0.006090581 | -0.002097837 | 0.3190094 | 0.005833149 | -0.00150201 | 0.4954944 | 0.00586816 | -0.002518119
[5 empty] | 0.03505253 | 0.00671962 | -0.001995956 |  | 0.1287849 | 0.006851903 | -0.002097837 | 0.3279494 | 0.006562292 | -0.00150201 | 0.5063735 | 0.00660168 | -0.002518119
[5 empty] | 0.03565344 | 0.007466245 | -0.001998352 |  | 0.1313531 | 0.007613226 | -0.002097837 | 0.3361352 | 0.007291436 | -0.00150201 | 0.5176269 | 0.0073352 | -0.002518119
[5 empty] | 0.03613064 | 0.008212869 | -0.002231402 |  | 0.1337468 | 0.008374548 | -0.002237876 | 0.342799 | 0.008020579 | -0.001479306 | 0.5268744 | 0.00806872 | -0.002447231
Коэфф. Точки |  |  |  |  | 0.03665508 | 0.008959494 | -0.002230063 |  | 0.1361136 | 0.009135871 | -0.002237876 | 0.3501794 | 0.008749723 | -0.001479306 | 0.5352282 | 0.008802239 | -0.002447231
[5 empty] | 0.03702625 | 0.009706118 | -0.002230509 |  | 0.1379486 | 0.009897193 | -0.002237876 | 0.3563318 | 0.009478866 | -0.001479306 | 0.5429001 | 0.009535759 | -0.002447231
[5 empty] | 0.03744524 | 0.01045274 | -0.00223274 |  | 0.1397693 | 0.01065852 | -0.002237876 | 0.3622318 | 0.01020801 | -0.001479306 | 0.5502678 | 0.01026928 | -0.002447231
[5 empty] | 0.03775945 | 0.01119937 | -0.002385903 |  | 0.1415765 | 0.01141984 | -0.002338486 | 0.3671924 | 0.01093715 | -0.001450859 | 0.5569936 | 0.0110028 | -0.002350795
[5 empty] | 0.03800152 | 0.01194599 | -0.002387335 |  | 0.1429455 | 0.01218116 | -0.002338486 | 0.372012 | 0.0116663 | -0.001450859 | 0.562482 | 0.01173632 | -0.002350795
[5 empty] | 0.03825655 | 0.01269262 | -0.002388528 |  | 0.1444485 | 0.01294248 | -0.002338486 | 0.3767285 | 0.01239544 | -0.001450859 | 0.5675927 | 0.01246984 | -0.002350795
[5 empty] | 0.03848407 | 0.01343924 | -0.002387335 |  | 0.1455393 | 0.01370381 | -0.002338486 | 0.3805818 | 0.01312458 | -0.001450859 | 0.5728777 | 0.01320336 | -0.002350795
[5 empty] | 0.03872388 | 0.01418587 | -0.002484134 |  | 0.1467193 | 0.01446513 | -0.002408817 | 0.3843919 | 0.01385373 | -0.00141859 | 0.5775763 | 0.01393688 | -0.002246185
[5 empty] | 0.03893493 | 0.01493249 | -0.002483638 |  | 0.1476515 | 0.01522645 | -0.002408817 | 0.3880863 | 0.01458287 | -0.00141859 | 0.5810759 | 0.0146704 | -0.002246185
[5 empty] | 0.03911632 | 0.01567911 | -0.002481901 |  | 0.148746 | 0.01598777 | -0.002408817 | 0.3906697 | 0.01531202 | -0.00141859 | 0.585006 | 0.01540392 | -0.002246185
[5 empty] | 0.03919698 | 0.01642574 | -0.002481901 |  | 0.1495825 | 0.0167491 | -0.002408817 | 0.3940605 | 0.01604116 | -0.00141859 | 0.5890127 | 0.01613744 | -0.002246185
[5 empty] | 0.0393629 | 0.01717236 | -0.002527018 |  | 0.1504941 | 0.01751042 | -0.002460017 | 0.3962826 | 0.0167703 | -0.0013876 | 0.5920608 | 0.01687096 | -0.002150637
[5 empty] | 0.03960224 | 0.01791899 | -0.00252904 |  | 0.1514778 | 0.01827174 | -0.002460017 | 0.3985039 | 0.01749945 | -0.0013876 | 0.5947036 | 0.01760448 | -0.002150637
[5 empty] | 0.03970849 | 0.01866561 | -0.002527523 |  | 0.152287 | 0.01903306 | -0.002460017 | 0.4011416 | 0.01822859 | -0.0013876 | 0.5980107 | 0.018338 | -0.002150637
[5 empty] | 0.03991013 | 0.01941224 | -0.002528029 |  | 0.1531991 | 0.01979439 | -0.002504037 | 0.4025731 | 0.01895773 | -0.0013876 | 0.601365 | 0.01907152 | -0.002150637
[5 empty] | 0.04018931 | 0.02015886 | -0.002542707 |  | 0.1540063 | 0.02055571 | -0.002504037 | 0.4048679 | 0.01968688 | -0.00136529 | 0.6038832 | 0.01980504 | -0.002082057
[5 empty] | 0.04036709 | 0.02090549 | -0.002543469 |  | 0.1548861 | 0.02131703 | -0.002504037 | 0.4066183 | 0.02041602 | -0.00136529 | 0.6073251 | 0.02053856 | -0.002082057
[5 empty] | 0.04066844 | 0.02165211 | -0.00254169 |  | 0.1558544 | 0.02207835 | -0.002504037 | 0.408351 | 0.02114516 | -0.00136529 | 0.6106371 | 0.02127208 | -0.002082057
[5 empty] | 0.04088745 | 0.02239873 | -0.002542453 |  | 0.1565964 | 0.02283968 | -0.002504037 | 0.4093678 | 0.02187431 | -0.00136529 | 0.6130942 | 0.0220056 | -0.002082057
[5 empty] | 0.04117521 | 0.02314536 | -0.002545724 |  | 0.1578292 | 0.023601 | -0.002546956 | 0.4115996 | 0.02260345 | -0.001355666 | 0.6167331 | 0.02273912 | -0.002053926
[5 empty] | 0.04146545 | 0.02389198 | -0.002544961 |  | 0.1589734 | 0.02436232 | -0.002546956 | 0.4131161 | 0.02333259 | -0.001355666 | 0.6210981 | 0.02347264 | -0.002053926
[5 empty] | 0.04170945 | 0.02463861 | -0.002542418 |  | 0.1599028 | 0.02512364 | -0.002546956 | 0.4148673 | 0.02406174 | -0.001355666 | 0.6253121 | 0.02420616 | -0.002053926
[5 empty] | 0.04199231 | 0.02538523 | -0.002542164 |  | 0.1610441 | 0.02588497 | -0.002546956 | 0.4164954 | 0.02479088 | -0.001355666 | 0.6294077 | 0.02493968 | -0.002053926
[5 empty] | 0.04227765 | 0.02613186 | -0.002538842 |  | 0.1622738 | 0.02664629 | -0.002594034 | 0.4175436 | 0.02552003 | -0.001367175 | 0.6332903 | 0.0256732 | -0.00207633
[5 empty] | 0.04251612 | 0.02687848 | -0.002536558 |  | 0.1632311 | 0.02740761 | -0.002594034 | 0.4193762 | 0.02624917 | -0.001367175 | 0.637488 | 0.02640672 | -0.00207633
[5 empty] | 0.04278771 | 0.02762511 | -0.002539349 |  | 0.1644268 | 0.02816893 | -0.002594034 | 0.4201206 | 0.02697831 | -0.001367175 | 0.64138 | 0.02714024 | -0.00207633
[5 empty] | 0.04305551 | 0.02837173 | -0.002538081 |  | 0.1653693 | 0.02893026 | -0.002594034 | 0.4220018 | 0.02770746 | -0.001367175 | 0.6460351 | 0.02787376 | -0.00207633
[5 empty] | 0.04325074 | 0.02911835 | -0.00253587 |  | 0.1665965 | 0.02969158 | -0.002640012 | 0.4227968 | 0.0284366 | -0.001401928 | 0.6497538 | 0.02860728 | -0.00213615
[5 empty] | 0.04354815 | 0.02986498 | -0.002534096 |  | 0.1676561 | 0.0304529 | -0.002640012 | 0.4239369 | 0.02916574 | -0.001401928 | 0.6530644 | 0.0293408 | -0.00213615
[5 empty] | 0.04372861 | 0.0306116 | -0.002533842 |  | 0.1684806 | 0.03121423 | -0.002640012 | 0.4255428 | 0.02989489 | -0.001401928 | 0.656414 | 0.03007432 | -0.00213615
[5 empty] | 0.04396138 | 0.03135823 | -0.002533589 |  | 0.1696597 | 0.03197555 | -0.002683633 | 0.4267559 | 0.03062403 | -0.001401928 | 0.6608036 | 0.03080784 | -0.00213615
[5 empty] | 0.04424072 | 0.03210485 | -0.002529611 |  | 0.1704051 | 0.03273687 | -0.002683633 | 0.4278081 | 0.03135317 | -0.001453382 | 0.6640507 | 0.03154136 | -0.002229714
[5 empty] | 0.04443349 | 0.03285148 | -0.002529105 |  | 0.1714197 | 0.03349819 | -0.002683633 | 0.4287019 | 0.03208232 | -0.001453382 | 0.6687104 | 0.03227488 | -0.002229714
[5 empty] | 0.04465372 | 0.0335981 | -0.002529105 |  | 0.1725297 | 0.03425952 | -0.002683633 | 0.4296712 | 0.03281146 | -0.001453382 | 0.6721257 | 0.0330084 | -0.002229714
[5 empty] | 0.04483762 | 0.03434473 | -0.002529611 |  | 0.173156 | 0.03502084 | -0.002683633 | 0.4304876 | 0.0335406 | -0.001453382 | 0.6747436 | 0.03374192 | -0.002229714
[5 empty] | 0.04511982 | 0.03509135 | -0.002521507 |  | 0.1741673 | 0.03578216 | -0.002725522 | 0.4309791 | 0.03426975 | -0.001516039 | 0.6794324 | 0.03447544 | -0.002340551
[5 empty] | 0.04524979 | 0.03583797 | -0.002519239 |  | 0.1752084 | 0.03654348 | -0.002725522 | 0.4324279 | 0.03499889 | -0.001516039 | 0.6823929 | 0.03520896 | -0.002340551
[5 empty] | 0.04550422 | 0.0365846 | -0.002521507 |  | 0.1758962 | 0.03730481 | -0.002725522 | 0.4326847 | 0.03572804 | -0.001516039 | 0.686224 | 0.03594248 | -0.002340551
[5 empty] | 0.04571558 | 0.03733122 | -0.002521759 |  | 0.1766575 | 0.03806613 | -0.002725522 | 0.4333817 | 0.03645718 | -0.001516039 | 0.6884934 | 0.036676 | -0.002340551
[5 empty] | 0.04587045 | 0.03807785 | -0.002512736 |  | 0.177562 | 0.03882745 | -0.002759771 | 0.4349332 | 0.03718632 | -0.001582694 | 0.6927629 | 0.03740952 | -0.002469407
[5 empty] | 0.0460597 | 0.03882447 | -0.002512485 |  | 0.1784744 | 0.03958877 | -0.002759771 | 0.4349459 | 0.03791547 | -0.001582694 | 0.694799 | 0.03814304 | -0.002469407
[5 empty] | 0.04625746 | 0.0395711 | -0.00251148 |  | 0.1790971 | 0.0403501 | -0.002759771 | 0.4357024 | 0.03864461 | -0.001582694 | 0.6985607 | 0.03887656 | -0.002469407
[5 empty] | 0.04639159 | 0.04031772 | -0.002502709 |  | 0.1801865 | 0.04111142 | -0.002759771 | 0.4367391 | 0.03937375 | -0.001582694 | 0.7020661 | 0.03961008 | -0.002469407
[5 empty] | 0.04661951 | 0.04106435 | -0.00250321 |  | 0.1808475 | 0.04187274 | -0.002786643 | 0.4375314 | 0.0401029 | -0.001650516 | 0.7047391 | 0.0403436 | -0.002598157
[5 empty] | 0.0468298 | 0.04181097 | -0.002501459 |  | 0.1815856 | 0.04263406 | -0.002786643 | 0.4383755 | 0.04083204 | -0.001650516 | 0.7076236 | 0.04107712 | -0.002598157
[5 empty] | 0.04698261 | 0.0425576 | -0.002501459 |  | 0.1822392 | 0.04339539 | -0.002786643 | 0.4388623 | 0.04156118 | -0.001650516 | 0.7095685 | 0.04181064 | -0.002598157
[5 empty] | 0.04709739 | 0.04330422 | -0.002502459 |  | 0.1831573 | 0.04415671 | -0.002786643 | 0.4400549 | 0.04229033 | -0.001650516 | 0.7122975 | 0.04254416 | -0.002598157
[5 empty] | 0.04728687 | 0.04405084 | -0.002491348 |  | 0.1836649 | 0.04491803 | -0.002812955 | 0.4404238 | 0.04301947 | -0.001714437 | 0.7162021 | 0.04327768 | -0.002721448
[5 empty] | 0.04736503 | 0.04479747 | -0.002491099 |  | 0.1844148 | 0.04567935 | -0.002812955 | 0.4407965 | 0.04374861 | -0.001714437 | 0.7187743 | 0.0440112 | -0.002721448
[5 empty] | 0.04757146 | 0.04554409 | -0.002491348 |  | 0.1851745 | 0.04644068 | -0.002812955 | 0.4420046 | 0.04447776 | -0.001714437 | 0.7206815 | 0.04474472 | -0.002721448
[5 empty] | 0.04774641 | 0.04629072 | -0.002491099 |  | 0.1859678 | 0.047202 | -0.002827071 | 0.4423356 | 0.0452069 | -0.001714437 | 0.722404 | 0.04547824 | -0.002721448
[5 empty] | 0.04778911 | 0.04703734 | -0.002476348 |  | 0.1863934 | 0.04796332 | -0.002827071 | 0.4434504 | 0.04593605 | -0.001763059 | 0.7259869 | 0.04621176 | -0.002830177
[5 empty] | 0.04802118 | 0.04778397 | -0.002477834 |  | 0.1871359 | 0.04872464 | -0.002827071 | 0.4445233 | 0.04666519 | -0.001763059 | 0.7273376 | 0.04694528 | -0.002830177
[5 empty] | 0.04810048 | 0.04853059 | -0.002477834 |  | 0.1878179 | 0.04948597 | -0.002827071 | 0.4451407 | 0.04739433 | -0.001763059 | 0.7288884 | 0.0476788 | -0.002830177
[5 empty] | 0.0482284 | 0.04927722 | -0.002476844 |  | 0.1883439 | 0.05024729 | -0.002827071 | 0.4460779 | 0.04812348 | -0.001763059 | 0.7314246 | 0.04841232 | -0.002910268
[5 empty] | 0.04835116 | 0.05002384 | -0.002463838 |  | 0.1889995 | 0.05100861 | -0.002834423 | 0.4469216 | 0.04885262 | -0.00179628 | 0.7342627 | 0.04914584 | -0.002910268
[5 empty] | 0.04842136 | 0.05077046 | -0.002465069 |  | 0.1895226 | 0.05176993 | -0.002834423 | 0.4476145 | 0.04958176 | -0.00179628 | 0.7356296 | 0.04987936 | -0.002910268
[5 empty] | 0.04851327 | 0.05151709 | -0.00246236 |  | 0.1901774 | 0.05253126 | -0.002834423 | 0.4485179 | 0.05031091 | -0.00179628 | 0.7367991 | 0.05061288 | -0.002910268
[5 empty] | 0.04866089 | 0.05226371 | -0.002461375 |  | 0.1905887 | 0.05329258 | -0.002834423 | 0.449875 | 0.05104005 | -0.00179628 | 0.7388563 | 0.0513464 | -0.002910268
[5 empty] | 0.04874214 | 0.05301034 | -0.00245252 |  | 0.1914324 | 0.0540539 | -0.002822272 | 0.4499504 | 0.05176919 | -0.001805087 | 0.7411113 | 0.05207992 | -0.00296237
[5 empty] | 0.04886668 | 0.05375696 | -0.00245154 |  | 0.19201 | 0.05481522 | -0.002822272 | 0.451623 | 0.05249834 | -0.001805087 | 0.7417786 | 0.05281344 | -0.00296237
[5 empty] | 0.04893501 | 0.05450359 | -0.002451295 |  | 0.1923679 | 0.05557655 | -0.002822272 | 0.4520566 | 0.05322748 | -0.001805087 | 0.7440275 | 0.05354696 | -0.00296237
[5 empty] | 0.04900841 | 0.05525021 | -0.002426821 |  | 0.193209 | 0.05633787 | -0.002788419 | 0.453233 | 0.05395662 | -0.001805087 | 0.7446815 | 0.05428048 | -0.002969814
[5 empty] | 0.04911427 | 0.05599684 | -0.002427307 |  | 0.1936842 | 0.05709919 | -0.002788419 | 0.4548529 | 0.05468577 | -0.001804446 | 0.746126 | 0.055014 | -0.002969814
[5 empty] | 0.04917753 | 0.05674346 | -0.002429249 |  | 0.1943521 | 0.05786051 | -0.002788419 | 0.4558882 | 0.05541491 | -0.001804446 | 0.7461251 | 0.05574752 | -0.002969814
[5 empty] | 0.04925284 | 0.05749008 | -0.002428521 |  | 0.1949448 | 0.05862184 | -0.002788419 | 0.4565775 | 0.05614406 | -0.001804446 | 0.7481836 | 0.05648104 | -0.002969814
[5 empty] | 0.04934028 | 0.05823671 | -0.002429006 |  | 0.1954615 | 0.05938316 | -0.002788419 | 0.45789 | 0.0568732 | -0.001804446 | 0.7483145 | 0.05721456 | -0.002969814
[5 empty] | 0.04941935 | 0.05898333 | -0.002398584 |  | 0.1958032 | 0.06014448 | -0.002729246 | 0.4593412 | 0.05760234 | -0.001800084 | 0.7502114 | 0.05794808 | -0.002952822
[5 empty] | 0.04953814 | 0.05972996 | -0.002399543 |  | 0.1963381 | 0.06090581 | -0.002729246 | 0.4601378 | 0.05833149 | -0.001800084 | 0.7504788 | 0.0586816 | -0.002952822
[5 empty] | 0.04962804 | 0.06047658 | -0.002400503 |  | 0.1970921 | 0.06166713 | -0.002729246 | 0.4613141 | 0.05906063 | -0.001800084 | 0.7512161 | 0.05941512 | -0.002952822
[5 empty] | 0.04960638 | 0.06122321 | -0.002400263 |  | 0.1974725 | 0.06242845 | -0.002729246 | 0.46281 | 0.05978977 | -0.001800084 | 0.7525258 | 0.06014864 | -0.002952822
[5 empty] | 0.04976231 | 0.06196983 | -0.002361793 |  | 0.1981462 | 0.06318977 | -0.002651771 | 0.4633991 | 0.06051892 | -0.001793606 | 0.7530059 | 0.06088216 | -0.002917153
[5 empty] | 0.04977906 | 0.06271646 | -0.002359905 |  | 0.1988418 | 0.0639511 | -0.002651771 | 0.46535 | 0.06124806 | -0.001793606 | 0.7551656 | 0.06161568 | -0.002917153
[5 empty] | 0.0498496 | 0.06346308 | -0.002361793 |  | 0.1992351 | 0.06471242 | -0.002651771 | 0.4662671 | 0.0619772 | -0.001793606 | 0.7556936 | 0.0623492 | -0.002917153
[5 empty] | 0.04995341 | 0.0642097 | -0.002315922 |  | 0.1998983 | 0.06547374 | -0.002651771 | 0.4676248 | 0.06270635 | -0.001793606 | 0.755995 | 0.06308272 | -0.002917153
[5 empty] | 0.05004909 | 0.06495633 | -0.002313377 |  | 0.2003577 | 0.06623506 | -0.002562936 | 0.468868 | 0.06343549 | -0.001788213 | 0.7560703 | 0.06381624 | -0.002863599
[5 empty] | 0.05008124 | 0.06570295 | -0.002315922 |  | 0.2009627 | 0.06699639 | -0.002562936 | 0.470057 | 0.06416463 | -0.001788213 | 0.7577331 | 0.06454976 | -0.002863599
[5 empty] | 0.05010517 | 0.06644958 | -0.002316154 |  | 0.2011865 | 0.06775771 | -0.002562936 | 0.47088 | 0.06489378 | -0.001788213 | 0.7586694 | 0.06528328 | -0.002863599
[5 empty] | 0.05020419 | 0.0671962 | -0.002314765 |  | 0.2017567 | 0.06851903 | -0.002562936 | 0.4725162 | 0.06562292 | -0.001788213 | 0.7594838 | 0.0660168 | -0.002863599
[5 empty] | 0.05024655 | 0.06794283 | -0.002259924 |  | 0.202423 | 0.06928035 | -0.002460042 | 0.4734729 | 0.06635207 | -0.001777086 | 0.7596723 | 0.06675032 | -0.002792512
[5 empty] | 0.05030862 | 0.06868945 | -0.002262184 |  | 0.2030341 | 0.07004168 | -0.002460042 | 0.4749949 | 0.06708121 | -0.001777086 | 0.7608509 | 0.06748384 | -0.002792512
[5 empty] | 0.0504044 | 0.06943608 | -0.00226241 |  | 0.2034121 | 0.070803 | -0.002460042 | 0.4767714 | 0.06781035 | -0.001777086 | 0.761304 | 0.06821736 | -0.002792512
[5 empty] | 0.05049222 | 0.0701827 | -0.00226015 |  | 0.2038602 | 0.07156432 | -0.002346307 | 0.4772346 | 0.0685395 | -0.001777086 | 0.7617393 | 0.06895088 | -0.002792512
[5 empty] | 0.05046754 | 0.07092933 | -0.002206452 |  | 0.2043276 | 0.07232564 | -0.002346307 | 0.4788274 | 0.06926864 | -0.001764513 | 0.76236 | 0.0696844 | -0.002709098
[5 empty] | 0.05061613 | 0.07167595 | -0.002206672 |  | 0.2048654 | 0.07308697 | -0.002346307 | 0.4802958 | 0.06999778 | -0.001764513 | 0.7626611 | 0.07041792 | -0.002709098
[5 empty] | 0.05059635 | 0.07242257 | -0.002208216 |  | 0.2054227 | 0.07384829 | -0.002346307 | 0.4818906 | 0.07072693 | -0.001764513 | 0.7634537 | 0.07115144 | -0.002709098
[5 empty] | 0.05067335 | 0.0731692 | -0.002206893 |  | 0.2059994 | 0.07460961 | -0.002346307 | 0.4829158 | 0.07145607 | -0.001764513 | 0.7639284 | 0.07188496 | -0.002709098
[5 empty] | 0.05076347 | 0.07391582 | -0.002145094 |  | 0.2061855 | 0.07537093 | -0.002232497 | 0.4844446 | 0.07218521 | -0.001753983 | 0.7641871 | 0.07261848 | -0.002616422
[5 empty] | 0.05074081 | 0.07466245 | -0.002142522 |  | 0.2065948 | 0.07613226 | -0.002232497 | 0.4848279 | 0.07291436 | -0.001753983 | 0.7651439 | 0.073352 | -0.002616422
[5 empty] | 0.05089229 | 0.07540907 | -0.002143808 |  | 0.2073054 | 0.07689358 | -0.002232497 | 0.4867941 | 0.0736435 | -0.001753983 | 0.7659883 | 0.07408552 | -0.002616422
[5 empty] | 0.05092397 | 0.0761557 | -0.002142522 |  | 0.2075977 | 0.0776549 | -0.002232497 | 0.4875464 | 0.07437264 | -0.001753983 | 0.7657052 | 0.07481904 | -0.002616422
[5 empty] | 0.05093381 | 0.07690232 | -0.002083109 |  | 0.2082174 | 0.07841622 | -0.002119315 | 0.4891848 | 0.07510179 | -0.001738101 | 0.7665301 | 0.07555256 | -0.002516915
[5 empty] | 0.05097795 | 0.07764895 | -0.00208186 |  | 0.2084941 | 0.07917755 | -0.002119315 | 0.4906256 | 0.07583093 | -0.001738101 | 0.766635 | 0.07628608 | -0.002516915
[5 empty] | 0.05106352 | 0.07839557 | -0.002083734 |  | 0.2091508 | 0.07993887 | -0.002119315 | 0.4919307 | 0.07656008 | -0.001738101 | 0.7684618 | 0.0770196 | -0.002516915
[5 empty] | 0.0511063 | 0.07914219 | -0.002082484 |  | 0.2093595 | 0.08070019 | -0.002119315 | 0.4928416 | 0.07728922 | -0.001738101 | 0.7687562 | 0.07775312 | -0.002516915
[5 empty] | 0.05112732 | 0.07988882 | -0.002014753 |  | 0.209897 | 0.08146151 | -0.002005566 | 0.4936768 | 0.07801836 | -0.001722294 | 0.7685355 | 0.07848664 | -0.002410779
[5 empty] | 0.05124624 | 0.08063544 | -0.002017172 |  | 0.2101143 | 0.08222284 | -0.002005566 | 0.4955963 | 0.07874751 | -0.001722294 | 0.7696341 | 0.07922016 | -0.002410779
[5 empty] | 0.05126607 | 0.08138207 | -0.002017172 |  | 0.2104788 | 0.08298416 | -0.002005566 | 0.495891 | 0.07947665 | -0.001722294 | 0.7693022 | 0.07995368 | -0.002410779
[5 empty] | 0.05126416 | 0.08212869 | -0.00201697 |  | 0.2110953 | 0.08374548 | -0.002005566 | 0.4972055 | 0.08020579 | -0.001722294 | 0.7701905 | 0.0806872 | -0.002410779
[5 empty] | 0.05133222 | 0.08287532 | -0.001951525 |  | 0.2114683 | 0.0845068 | -0.001900552 | 0.4986365 | 0.08093494 | -0.001706864 | 0.7710772 | 0.08142072 | -0.002301318
[5 empty] | 0.05132923 | 0.08362194 | -0.001951525 |  | 0.2115968 | 0.08526813 | -0.001900552 | 0.5000538 | 0.08166408 | -0.001706864 | 0.7710444 | 0.08215424 | -0.002301318
[5 empty] | 0.05142462 | 0.08436857 | -0.001951135 |  | 0.2120819 | 0.08602945 | -0.001900552 | 0.5006103 | 0.08239322 | -0.001706864 | 0.7712152 | 0.08288776 | -0.002301318
[5 empty] | 0.05151965 | 0.08511519 | -0.001952501 |  | 0.2124005 | 0.08679077 | -0.001804699 | 0.5018655 | 0.08312237 | -0.001706864 | 0.7716931 | 0.08362128 | -0.002301318
[5 empty] | 0.05152242 | 0.08586181 | -0.001884932 |  | 0.2125779 | 0.08755209 | -0.001804699 | 0.5034303 | 0.08385151 | -0.001690577 | 0.7729905 | 0.0843548 | -0.002186849
[5 empty] | 0.05156017 | 0.08660844 | -0.001886063 |  | 0.2130079 | 0.08831342 | -0.001804699 | 0.504324 | 0.08458065 | -0.001690577 | 0.7729616 | 0.08508832 | -0.002186849
[5 empty] | 0.05164007 | 0.08735506 | -0.00188512 |  | 0.213507 | 0.08907474 | -0.001804699 | 0.505591 | 0.0853098 | -0.001690577 | 0.773345 | 0.08582184 | -0.002186849
[5 empty] | 0.05165595 | 0.08810169 | -0.001823749 |  | 0.2134953 | 0.08983606 | -0.001804699 | 0.5065102 | 0.08603894 | -0.001690577 | 0.774859 | 0.08655536 | -0.002186849
[5 empty] | 0.05170699 | 0.08884831 | -0.001822109 |  | 0.2141058 | 0.09059739 | -0.001722473 | 0.5078022 | 0.08676809 | -0.001671585 | 0.773921 | 0.08728887 | -0.002078954
[5 empty] | 0.05172235 | 0.08959494 | -0.001822291 |  | 0.2142042 | 0.09135871 | -0.001722473 | 0.5086779 | 0.08749723 | -0.001671585 | 0.7750375 | 0.08802239 | -0.002078954
[5 empty] | 0.05174457 | 0.09034156 | -0.001822291 |  | 0.2146086 | 0.09212003 | -0.001722473 | 0.5099258 | 0.08822637 | -0.001671585 | 0.7753415 | 0.08875591 | -0.002078954
[5 empty] | 0.05188024 | 0.09108819 | -0.001823384 |  | 0.214658 | 0.09288135 | -0.001722473 | 0.5099619 | 0.08895552 | -0.001671585 | 0.7762689 | 0.08948943 | -0.002078954
[5 empty] | 0.0518169 | 0.09183481 | -0.001762366 |  | 0.2149076 | 0.09364268 | -0.00165884 | 0.5113591 | 0.08968466 | -0.001653422 | 0.7768978 | 0.09022295 | -0.001970241
[5 empty] | 0.05190267 | 0.09258143 | -0.00176219 |  | 0.2153844 | 0.094404 | -0.00165884 | 0.5120033 | 0.0904138 | -0.001653422 | 0.7764072 | 0.09095647 | -0.001970241
[5 empty] | 0.05191015 | 0.09332806 | -0.001761838 |  | 0.215319 | 0.09516532 | -0.00165884 | 0.5131505 | 0.09114295 | -0.001653422 | 0.7777758 | 0.09168999 | -0.001970241
[5 empty] | 0.0520457 | 0.09407468 | -0.00176219 |  | 0.2158256 | 0.09592664 | -0.00165884 | 0.5143371 | 0.09187209 | -0.001653422 | 0.7778206 | 0.09242351 | -0.001868858
[5 empty] | 0.05208163 | 0.09482131 | -0.001705582 |  | 0.2160812 | 0.09668797 | -0.001616662 | 0.515363 | 0.09260123 | -0.001635058 | 0.779009 | 0.09315703 | -0.001868858
[5 empty] | 0.05211044 | 0.09556793 | -0.001707117 |  | 0.2161384 | 0.09744929 | -0.001616662 | 0.5156942 | 0.09333038 | -0.001635058 | 0.7787708 | 0.09389055 | -0.001868858
[5 empty] | 0.05217496 | 0.09631456 | -0.001706605 |  | 0.216316 | 0.09821061 | -0.001616662 | 0.5163935 | 0.09405952 | -0.001635058 | 0.779885 | 0.09462407 | -0.001868858
[5 empty] | 0.05218964 | 0.09706118 | -0.001654432 |  | 0.2163211 | 0.09897193 | -0.001616662 | 0.5176616 | 0.09478866 | -0.001635058 | 0.7814273 | 0.09535759 | -0.001868858
[5 empty] | 0.05218298 | 0.09780781 | -0.001653771 |  | 0.2164196 | 0.09973326 | -0.001598113 | 0.5173627 | 0.09551781 | -0.001615516 | 0.7816468 | 0.09609111 | -0.00177774
[5 empty] | 0.05225502 | 0.09855443 | -0.001653771 |  | 0.2167983 | 0.1004946 | -0.001598113 | 0.5186325 | 0.09624695 | -0.001615516 | 0.7821926 | 0.09682463 | -0.00177774
[5 empty] | 0.05224862 | 0.09930106 | -0.001655259 |  | 0.2170067 | 0.1012559 | -0.001598113 | 0.519401 | 0.0969761 | -0.001615516 | 0.7823436 | 0.09755815 | -0.00177774
[5 empty] | 0.05230677 | 0.1000477 | -0.001653275 |  | 0.2168131 | 0.1020172 | -0.001598192 | 0.5195318 | 0.09770524 | -0.001615516 | 0.7833394 | 0.09829167 | -0.00177774
[5 empty] | 0.05244394 | 0.1007943 | -0.001607072 |  | 0.2169921 | 0.1027785 | -0.001598192 | 0.5198268 | 0.09843438 | -0.00159706 | 0.7842523 | 0.09902519 | -0.001692584
[5 empty] | 0.05241675 | 0.1015409 | -0.001607875 |  | 0.2171434 | 0.1035399 | -0.001598192 | 0.5212259 | 0.09916353 | -0.00159706 | 0.7843589 | 0.09975871 | -0.001692584
[5 empty] | 0.05250445 | 0.1022876 | -0.001608357 |  | 0.2174808 | 0.1043012 | -0.001598192 | 0.5214076 | 0.09989267 | -0.00159706 | 0.7857287 | 0.1004922 | -0.001692584
[5 empty] | 0.05257783 | 0.1030342 | -0.001606589 |  | 0.2174162 | 0.1050625 | -0.001598192 | 0.5213866 | 0.1006218 | -0.00159706 | 0.7870186 | 0.1012258 | -0.001623859
[5 empty] | 0.05261518 | 0.1037808 | -0.001565646 |  | 0.2176714 | 0.1058238 | -0.001594492 | 0.5229098 | 0.101351 | -0.001576311 | 0.7868815 | 0.1019593 | -0.001623859
[5 empty] | 0.05257333 | 0.1045274 | -0.001567212 |  | 0.2178721 | 0.1065852 | -0.001594492 | 0.5229533 | 0.1020801 | -0.001576311 | 0.787494 | 0.1026928 | -0.001623859
[5 empty] | 0.05266771 | 0.1052741 | -0.001565959 |  | 0.2179378 | 0.1073465 | -0.001594492 | 0.5238699 | 0.1028092 | -0.001576311 | 0.7891701 | 0.1034263 | -0.001623859
[5 empty] | 0.05267567 | 0.1060207 | -0.001567055 |  | 0.2180826 | 0.1081078 | -0.001593939 | 0.523842 | 0.1035384 | -0.001576311 | 0.7901458 | 0.1041598 | -0.001623859
[5 empty] | 0.05270497 | 0.1067673 | -0.001525406 |  | 0.2179314 | 0.1088691 | -0.001593939 | 0.5244856 | 0.1042675 | -0.001553594 | 0.7912454 | 0.1048934 | -0.001565237
[5 empty] | 0.05284203 | 0.1075139 | -0.001525253 |  | 0.2181273 | 0.1096304 | -0.001593939 | 0.5247223 | 0.1049967 | -0.001553594 | 0.7913223 | 0.1056269 | -0.001565237
[5 empty] | 0.05277731 | 0.1082605 | -0.001526321 |  | 0.2181342 | 0.1103918 | -0.001593939 | 0.5256315 | 0.1057258 | -0.001553594 | 0.7915195 | 0.1063604 | -0.001565237
[5 empty] | 0.05289244 | 0.1090072 | -0.001525864 |  | 0.2185423 | 0.1111531 | -0.001593939 | 0.5257951 | 0.106455 | -0.001553594 | 0.7926717 | 0.1070939 | -0.001565237
[5 empty] | 0.05287043 | 0.1097538 | -0.001486097 |  | 0.2185465 | 0.1119144 | -0.001591908 | 0.5267668 | 0.1071841 | -0.0015287 | 0.7940502 | 0.1078274 | -0.001507642
[5 empty] | 0.05299244 | 0.1105004 | -0.001487434 |  | 0.2186568 | 0.1126757 | -0.001591908 | 0.5269916 | 0.1079132 | -0.0015287 | 0.7958646 | 0.108561 | -0.001507642
[5 empty] | 0.05304213 | 0.111247 | -0.001486542 |  | 0.2185776 | 0.1134371 | -0.001591908 | 0.5278898 | 0.1086424 | -0.0015287 | 0.7959194 | 0.1092945 | -0.001507642
[5 empty] | 0.05301213 | 0.1119937 | -0.001486691 |  | 0.2187925 | 0.1141984 | -0.001591908 | 0.528446 | 0.1093715 | -0.0015287 | 0.7972453 | 0.110028 | -0.001507642
[5 empty] | 0.05306135 | 0.1127403 | -0.001450938 |  | 0.2188984 | 0.1149597 | -0.001591266 | 0.5285236 | 0.1101007 | -0.001500387 | 0.7984835 | 0.1107615 | -0.001453115
[5 empty] | 0.05308865 | 0.1134869 | -0.001450068 |  | 0.2191912 | 0.115721 | -0.001591266 | 0.5292751 | 0.1108298 | -0.001500387 | 0.7998432 | 0.111495 | -0.001453115
[5 empty] | 0.05321702 | 0.1142335 | -0.001450213 |  | 0.2191058 | 0.1164824 | -0.001591266 | 0.529751 | 0.111559 | -0.001500387 | 0.8011146 | 0.1122286 | -0.001453115
[5 empty] | 0.05322941 | 0.1149802 | -0.001450068 |  | 0.2191803 | 0.1172437 | -0.001591266 | 0.5294065 | 0.1122881 | -0.001500387 | 0.8006152 | 0.1129621 | -0.001453115
[5 empty] | 0.05326326 | 0.1157268 | -0.001411248 |  | 0.2194956 | 0.118005 | -0.001589785 | 0.5299402 | 0.1130173 | -0.001470165 | 0.8026535 | 0.1136956 | -0.001400907
[5 empty] | 0.05323888 | 0.1164734 | -0.00141026 |  | 0.2196748 | 0.1187663 | -0.001589785 | 0.5309452 | 0.1137464 | -0.001470165 | 0.8030239 | 0.1144291 | -0.001400907
[5 empty] | 0.05335925 | 0.11722 | -0.001410684 |  | 0.2193672 | 0.1195276 | -0.001589785 | 0.5313327 | 0.1144755 | -0.001470165 | 0.8053058 | 0.1151626 | -0.001400907
[5 empty] | 0.05334883 | 0.1179667 | -0.00141153 |  | 0.2197048 | 0.120289 | -0.001589785 | 0.5312373 | 0.1152047 | -0.001470165 | 0.8063384 | 0.1158962 | -0.001348496
[5 empty] | 0.05338168 | 0.1187133 | -0.00137367 |  | 0.219879 | 0.1210503 | -0.001589056 | 0.5318173 | 0.1159338 | -0.001438575 | 0.8069628 | 0.1166297 | -0.001348496
[5 empty] | 0.05342881 | 0.1194599 | -0.001375044 |  | 0.2199166 | 0.1218116 | -0.001589056 | 0.5320501 | 0.116663 | -0.001438575 | 0.808447 | 0.1173632 | -0.001348496
[5 empty] | 0.05343935 | 0.1202065 | -0.001374769 |  | 0.2198985 | 0.1225729 | -0.001589056 | 0.5328908 | 0.1173921 | -0.001438575 | 0.8093106 | 0.1180967 | -0.001348496
[5 empty] | 0.05352961 | 0.1209532 | -0.00137422 |  | 0.2201756 | 0.1233343 | -0.00158638 | 0.5331789 | 0.1181213 | -0.001438575 | 0.8103997 | 0.1188302 | -0.001348496
[5 empty] | 0.05360511 | 0.1216998 | -0.001338158 |  | 0.2202078 | 0.1240956 | -0.00158638 | 0.533665 | 0.1188504 | -0.001404849 | 0.8125639 | 0.1195638 | -0.00129881
[5 empty] | 0.05366584 | 0.1224464 | -0.001338158 |  | 0.2201842 | 0.1248569 | -0.00158638 | 0.534144 | 0.1195795 | -0.001404849 | 0.8122997 | 0.1202973 | -0.00129881
[5 empty] | 0.0536899 | 0.123193 | -0.001337222 |  | 0.2202667 | 0.1256182 | -0.00158638 | 0.5346158 | 0.1203087 | -0.001404849 | 0.8139606 | 0.1210308 | -0.00129881
[5 empty] | 0.05366994 | 0.1239397 | -0.001338292 |  | 0.2205636 | 0.1263795 | -0.00158638 | 0.5355595 | 0.1210378 | -0.001404849 | 0.8147835 | 0.1217643 | -0.00129881
[5 empty] | 0.05373717 | 0.1246863 | -0.001305846 |  | 0.220372 | 0.1271409 | -0.001586994 | 0.5355366 | 0.121767 | -0.001367754 | 0.816365 | 0.1224978 | -0.001250376
[5 empty] | 0.05374579 | 0.1254329 | -0.001305715 |  | 0.220611 | 0.1279022 | -0.001586994 | 0.5361908 | 0.1224961 | -0.001367754 | 0.8175329 | 0.1232314 | -0.001250376
[5 empty] | 0.05384901 | 0.1261795 | -0.001305585 |  | 0.2205776 | 0.1286635 | -0.001586994 | 0.5360137 | 0.1232253 | -0.001367754 | 0.8201029 | 0.1239649 | -0.001250376
[5 empty] | 0.05387898 | 0.1269262 | -0.001305715 |  | 0.2205151 | 0.1294248 | -0.001586994 | 0.5363765 | 0.1239544 | -0.001367754 | 0.8201196 | 0.1246984 | -0.001205203
[5 empty] | 0.05387213 | 0.1276728 | -0.001269491 |  | 0.2209376 | 0.1301862 | -0.001584237 | 0.5371426 | 0.1246836 | -0.001331397 | 0.8216456 | 0.1254319 | -0.001205203
[5 empty] | 0.05391614 | 0.1284194 | -0.001269618 |  | 0.2207897 | 0.1309475 | -0.001584237 | 0.5377626 | 0.1254127 | -0.001331397 | 0.8240425 | 0.1261654 | -0.001205203
[5 empty] | 0.05398912 | 0.129166 | -0.001269745 |  | 0.2209646 | 0.1317088 | -0.001584237 | 0.5375487 | 0.1261418 | -0.001331397 | 0.8251645 | 0.126899 | -0.001205203
[5 empty] | 0.05393012 | 0.1299127 | -0.001270125 |  | 0.2207581 | 0.1324701 | -0.001584237 | 0.5375998 | 0.126871 | -0.001331397 | 0.8257597 | 0.1276325 | -0.001205203
[5 empty] | 0.05403915 | 0.1306593 | -0.001239552 |  | 0.2208745 | 0.1332314 | -0.001583183 | 0.5381913 | 0.1276001 | -0.001290275 | 0.8275491 | 0.128366 | -0.001161548
[5 empty] | 0.0540454 | 0.1314059 | -0.001239056 |  | 0.2211513 | 0.1339928 | -0.001583183 | 0.5383599 | 0.1283293 | -0.001290275 | 0.8292428 | 0.1290995 | -0.001161548
[5 empty] | 0.05409529 | 0.1321525 | -0.001239056 |  | 0.2211821 | 0.1347541 | -0.001583183 | 0.5386559 | 0.1290584 | -0.001290275 | 0.8304083 | 0.129833 | -0.001161548
[5 empty] | 0.05407892 | 0.1328992 | -0.001239304 |  | 0.2213461 | 0.1355154 | -0.001583183 | 0.5393547 | 0.1297876 | -0.001290275 | 0.8311514 | 0.1305666 | -0.001161548
[5 empty] | 0.0541869 | 0.1336458 | -0.001205898 |  | 0.2213181 | 0.1362767 | -0.001583039 | 0.5396296 | 0.1305167 | -0.001250302 | 0.8332024 | 0.1313001 | -0.001120393
[5 empty] | 0.0541552 | 0.1343924 | -0.00120638 |  | 0.2212335 | 0.1370381 | -0.001583039 | 0.5397555 | 0.1312458 | -0.001250302 | 0.8337478 | 0.1320336 | -0.001120393
[5 empty] | 0.05426999 | 0.135139 | -0.001207225 |  | 0.2214177 | 0.1377994 | -0.001583039 | 0.5398701 | 0.131975 | -0.001250302 | 0.8358204 | 0.1327671 | -0.001120393
[5 empty] | 0.05422293 | 0.1358857 | -0.00117658 |  | 0.2213555 | 0.1385607 | -0.001582062 | 0.540318 | 0.1327041 | -0.001250302 | 0.8369264 | 0.1335006 | -0.001080659
[5 empty] | 0.05424163 | 0.1366323 | -0.001176227 |  | 0.221318 | 0.139322 | -0.001582062 | 0.5406853 | 0.1334333 | -0.001209064 | 0.8385853 | 0.1342342 | -0.001080659
[5 empty] | 0.05436294 | 0.1373789 | -0.00117611 |  | 0.2213865 | 0.1400834 | -0.001582062 | 0.5405574 | 0.1341624 | -0.001209064 | 0.8398183 | 0.1349677 | -0.001080659
[5 empty] | 0.05438103 | 0.1381255 | -0.001177639 |  | 0.2216698 | 0.1408447 | -0.001582062 | 0.5409005 | 0.1348916 | -0.001209064 | 0.8409507 | 0.1357012 | -0.001080659
[5 empty] | 0.05442086 | 0.1388722 | -0.001177404 |  | 0.2215706 | 0.141606 | -0.001582062 | 0.5406785 | 0.1356207 | -0.001209064 | 0.8422004 | 0.1364347 | -0.001080659
[5 empty] | 0.0544162 | 0.1396188 | -0.001148199 |  | 0.2217675 | 0.1423673 | -0.001583576 | 0.5413418 | 0.1363498 | -0.001164341 | 0.8435677 | 0.1371682 | -0.001044878
[5 empty] | 0.05444065 | 0.1403654 | -0.001148084 |  | 0.2216903 | 0.1431286 | -0.001583576 | 0.5415086 | 0.137079 | -0.001164341 | 0.8450528 | 0.1379018 | -0.001044878
[5 empty] | 0.05449423 | 0.141112 | -0.001147625 |  | 0.2216105 | 0.14389 | -0.001583576 | 0.5419387 | 0.1378081 | -0.001164341 | 0.8481918 | 0.1386353 | -0.001044878
[5 empty] | 0.05455488 | 0.1418587 | -0.00114751 |  | 0.2214467 | 0.1446513 | -0.001583576 | 0.5413875 | 0.1385373 | -0.001164341 | 0.848487 | 0.1393688 | -0.001044878
[5 empty] | 0.05459309 | 0.1426053 | -0.001120258 |  | 0.2216061 | 0.1454126 | -0.001583468 | 0.5422745 | 0.1392664 | -0.001120881 | 0.849997 | 0.1401023 | -0.001010315
[5 empty] | 0.05454981 | 0.1433519 | -0.00111925 |  | 0.221627 | 0.1461739 | -0.001583468 | 0.5419028 | 0.1399956 | -0.001120881 | 0.8522857 | 0.1408358 | -0.001010315
[5 empty] | 0.05461685 | 0.1440985 | -0.001119586 |  | 0.2216452 | 0.1469353 | -0.001583468 | 0.5424161 | 0.1407247 | -0.001120881 | 0.8532602 | 0.1415694 | -0.001010315
[5 empty] | 0.05464665 | 0.1448451 | -0.001119027 |  | 0.2218237 | 0.1476966 | -0.001583468 | 0.5418773 | 0.1414539 | -0.001120881 | 0.85413 | 0.1423029 | -0.0009801781
[5 empty] | 0.05465395 | 0.1455918 | -0.001093187 |  | 0.2217278 | 0.1484579 | -0.00158332 | 0.5417388 | 0.142183 | -0.001075745 | 0.8557793 | 0.1430364 | -0.0009801781
[5 empty] | 0.0546461 | 0.1463384 | -0.001091768 |  | 0.2219552 | 0.1492192 | -0.00158332 | 0.5426233 | 0.1429121 | -0.001075745 | 0.8581004 | 0.1437699 | -0.0009801781
[5 empty] | 0.05474137 | 0.147085 | -0.001093078 |  | 0.221582 | 0.1499805 | -0.00158332 | 0.5419011 | 0.1436413 | -0.001075745 | 0.8597647 | 0.1445034 | -0.0009801781
[5 empty] | 0.05476824 | 0.1478316 | -0.001073542 |  | 0.2216964 | 0.1507419 | -0.001582812 | 0.542071 | 0.1443704 | -0.001040547 | 0.8624456 | 0.145237 | -0.0009582463
[5 empty] | 0.05477564 | 0.1485783 | -0.00107322 |  | 0.2219138 | 0.1515032 | -0.001582812 | 0.5426939 | 0.1450996 | -0.001040547 | 0.8625568 | 0.1459705 | -0.0009582463