## 1
Общество с ограниченной ответственностью "Инженерная геология" (ООО "ИнжГео") | [10 empty] | Общество с ограниченной ответственностью "Инженерная геология" (ООО "ИнжГео")
Юр. адрес: 117279, г. Москва, ул. Миклухо-Маклая, 36 а, этаж 5, пом. XXIII к. 76-84 | [10 empty] | Юр. адрес: 117279, г. Москва, ул. Миклухо-Маклая, 36 а, этаж 5, пом. XXIII к. 76-84 | [8 empty] | нагр |  |  | X0 | Y0 | R |  | нагр |  |  |  | X0 | Y0 | R | нагр |  |  |  | X0 | Y0 | R |  | нагр |  |  |  | X0 | Y0 | R
Телефон/факс +7 (495) 132-30-00, Адрес электронной почты inbox@inj-geo.ru | [10 empty] | Телефон/факс +7 (495) 132-30-00, Адрес электронной почты inbox@inj-geo.ru | [12 empty] | 0 | [7 empty] | 0 | [6 empty] | 0 | [7 empty] | 0
[20 empty] | девиатор | [6 empty] | девиатор | [6 empty] | девиатор | [7 empty] | девиатор
Испытательная лаборатория ООО «ИнжГео» | [10 empty] | Испытательная лаборатория ООО «ИнжГео» | [8 empty] | x0 | Угол | X | Y |  |  |  | x0 |  | Угол | X | Y |  |  | x0 |  | Угол | X | Y |  |  |  | x0 |  | Угол | X | Y
Адрес места осуществления деятельности лаборатории: г. Москва, просп. Вернадского, д. 51, стр. 1 | [10 empty] | Адрес места осуществления деятельности лаборатории: г. Москва, просп. Вернадского, д. 51, стр. 1 | [9 empty] | 0 | [7 empty] | 0 | [6 empty] | 0 | [7 empty] | 0
Телефон +7(910)4557682, E-mail: slg85@mail.ru | [10 empty] | Телефон +7(910)4557682, E-mail: slg85@mail.ru | [9 empty] | 5 | [7 empty] | 5 | [6 empty] | 5 | [7 empty] | 5
[21 empty] | 10 | [7 empty] | 10 | [6 empty] | 10 | [7 empty] | 10
Протокол испытаний № 13-63/41 от 09-12-2022 | [20 empty] | 15 | [7 empty] | 15 | [6 empty] | 15 | [7 empty] | 15
Наименование и адрес заказчика: ООО Регионстрой | [20 empty] | 20 | [7 empty] | 20 | [6 empty] | 20 | [7 empty] | 20
Наименование объекта: Переход трубопровода через р. Енисей | [20 empty] | 25 | [7 empty] | 25 | [6 empty] | 25 | [7 empty] | 25
Наименование используемого метода/методики: ГОСТ 12248.4-2020 | [20 empty] | 30 | [7 empty] | 30 | [6 empty] | 30 | [7 empty] | 30
Условия проведения испытания: температура окружающей среды (18 - 25)0С, влажность воздуха (40 - 75)% | [20 empty] | 35 | [7 empty] | 35 | [6 empty] | 35 | [7 empty] | 35
Дата получение объекта подлежащего испытаниям: 12-11-2022 | [20 empty] | 40 | [7 empty] | 40 | [6 empty] | 40 | [7 empty] | 40
Дата испытания: 25.10.2022-19.11.2041 | [20 empty] | 45 | [7 empty] | 45 | [6 empty] | 45 | [7 empty] | 45
Испытание грунтов методом трехосного сжатия | [10 empty] | Испытание грунтов методом трехосного сжатия | [9 empty] | 50 | [7 empty] | 50 | [6 empty] | 50 | [7 empty] | 50
Лабораторный номер: |  | 1076 | [5 empty] | We, % = | 0.473392464 |  | Лабораторный номер: | [6 empty] | We, % = |  |  | 55 | [7 empty] | 55 | [6 empty] | 55 | [7 empty] | 55
Номер скважины: |  | BH-007 | [5 empty] | ρ, г/см3 = | 1.9 |  | Номер скважины: | [6 empty] | ρ, г/см3 = |  |  | 60 | [7 empty] | 60 | [6 empty] | 60 | [7 empty] | 60
Глубина отбора, м: |  | 2.9 | [5 empty] | ρs, г/см3 = | 2.71 |  | Глубина отбора, м: | [6 empty] | ρs, г/см3 = |  |  | 65 | [7 empty] | 65 | [6 empty] | 65 | [7 empty] | 65
Наименование грунта: |  | Суглинок, после оттаивания текучий, легкий песчанистый | [5 empty] | e, д.е. = | 1.1 |  | Наименование грунта: | [6 empty] | e, д.е. = |  |  | 70 | [7 empty] | 70 | [6 empty] | 70 | [7 empty] | 70
Схема проведения опыта: |  | КД | [5 empty] | IL, д.е. = | 2.488 |  | Схема проведения опыта: | [6 empty] | IL, д.е. = |  |  | 75 | [7 empty] | 75 | [6 empty] | 75 | [7 empty] | 75
Результаты испытаний | [10 empty] | Результаты испытаний | [9 empty] | 80 | [7 empty] | 80 | [6 empty] | 80 | [7 empty] | 80
[21 empty] | 85 | [7 empty] | 85 | [6 empty] | 85 | [7 empty] | 85
[21 empty] | 90 | [7 empty] | 90 | [6 empty] | 90 | [7 empty] | 90
[21 empty] | 95 | [7 empty] | 95 | [6 empty] | 95 | [7 empty] | 95
[21 empty] | 100 | [7 empty] | 100 | [6 empty] | 100 | [7 empty] | 100
[21 empty] | 105 | [7 empty] | 105 | [6 empty] | 105 | [7 empty] | 105
[21 empty] | 110 | [7 empty] | 110 | [6 empty] | 110 | [7 empty] | 110
[21 empty] | 115 | [7 empty] | 115 | [6 empty] | 115 | [7 empty] | 115
[21 empty] | 120 | [7 empty] | 120 | [6 empty] | 120 | [7 empty] | 120
[21 empty] | 125 | [7 empty] | 125 | [6 empty] | 125 | [7 empty] | 125
[21 empty] | 130 | [7 empty] | 130 | [6 empty] | 130 | [7 empty] | 130
[21 empty] | 135 | [7 empty] | 135 | [6 empty] | 135 | [7 empty] | 135
[21 empty] | 140 | [7 empty] | 140 | [6 empty] | 140 | [7 empty] | 140
[21 empty] | 145 | [7 empty] | 145 | [6 empty] | 145 | [7 empty] | 145
[21 empty] | 150 | [7 empty] | 150 | [6 empty] | 150 | [7 empty] | 150
[21 empty] | 155 | [7 empty] | 155 | [6 empty] | 155 | [7 empty] | 155
[21 empty] | 160 | [7 empty] | 160 | [6 empty] | 160 | [7 empty] | 160
[21 empty] | 165 | [7 empty] | 165 | [6 empty] | 165 | [7 empty] | 165
[21 empty] | 170 | [7 empty] | 170 | [6 empty] | 170 | [7 empty] | 170
[21 empty] | 175 | [7 empty] | 175 | [6 empty] | 175 | [7 empty] | 175
[21 empty] | 180 | [7 empty] | 180 | [6 empty] | 180 | [7 empty] | 180
[13 empty] | Давление в камере, Мпа σ3 | Вертикальная нагрузка, Мпа σ1 | Поровое давление, Мпа u
[13 empty] | 0.05 | 0.2826711 |  |  |  |  | 1 | [6 empty] | σ3,кПа | σ1,кПа | u, кПа |  |  |  | 4
[13 empty] | 0.15 | 0.7222206 | [26 empty] | δ3, Мпа | δ1-δ3, МПа | δ1, МПа | δ1, КПа
[13 empty] | 0.25 | 1.16177 | [20 empty] | С, МПа:
φ, град:
E, Мпа
[26 empty] | x | 0
[26 empty] | y |  |  |  | С, кПа | φ,°
Эффективные значения угла внутреннего трения и удельного сцепления ϕ', С'
[13 empty] | ϕ', град. = | 39
[13 empty] | С', МПа = | 0.015
|  | K0, д.е. | 0.3706796 | Эффективное напряжение, Мпа: |  |  |  |  | 0.01853398
|  | Модуль деформации E0, МПа: |  | Точки нахождения модуля Е0, Мпа (полное напряжение): |  |  |  |  | 0.01853398 | 0.02965437
|  | Модуль деформации E50, МПа: |  | qmax Давление при разрушении образца, Мпа (девиатор): |  |  |  |  | 0.05310553
|  | Коэф. Поперечной деформации, ϑ: |  | 0,5 qmax, Мпа (девиатор): |  |  |  |  | 0.02655276
| Начальник исп. лаборатории: | [6 empty] | Семиколенова Л.Г. |  |  |  |  | Начальник исп. лаборатории: |  |  |  |  | Семиколенова Л.Г.
Лист 1 , всего листов 2 | [11 empty] | Лист 2 , всего листов 2
Частичное воспроизведение протокола испытаний без письменного разрешения ООО «ИнжГео» ЗАПРЕЩАЕТСЯ | [11 empty] | Частичное воспроизведение протокола испытаний без письменного разрешения ООО «ИнжГео» ЗАПРЕЩАЕТСЯ
E0 |  |  | E50 |  | Деформация |  |  |  | Первая прочность |  |  | Вторая прочность |  |  | Третья прочность
devE0 | epsE0 |  | dev50 | epsE50 | dev | eps | ev |  | dev1 | eps1 | ev1 | dev1 | eps1 | ev2 | dev1 | eps1 | ev3
0.01112039 | 0.0002267813 |  | 0.02655276 | 0.000680344 | 0.01112039 | 0.0002267813 | 8.774841e-05 |  | 0 | 0 | 0.0004946366 | 0 | 0 | 0.0001700877 | 0 | 0 | 0.0003207425
[5 empty] | 0.02655276 | 0.000680344 | 8.783616e-05 |  | 0.03 | 0.0006117988 | 0.0004946366 | 0.09 | 0.0006508498 | 0.0001700877 | 0.15 | 0.0006117988 | 0.0003207425
Секущая модуля Е0 |  |  | Линия Q max |  | 0.02791598 | 0.001502633 | 8.779228e-05 |  | 0.0706336 | 0.001490016 | 0.0004946366 | 0.1997565 | 0.001509285 | 0.0001700877 | 0.344517 | 0.001484624 | 0.0003207425
| 0 |  |  | 0 | 0.02901318 | 0.002253949 | -0.0009197708 |  | 0.100952 | 0.002235024 | -0.002726772 | 0.2861103 | 0.00259958 | -0.002280334 | 0.455885 | 0.002336168 | -0.001251318
[5 empty] | 0.03011771 | 0.003005266 | -0.0009209669 |  | 0.1163355 | 0.002980789 | -0.002726772 | 0.2924494 | 0.003018569 | -0.002280334 | 0.4732577 | 0.002969248 | -0.001251318
[5 empty] | 0.03103226 | 0.003756582 | -0.0009205989 |  | 0.1204168 | 0.003725039 | -0.002726772 | 0.3031744 | 0.003773211 | -0.002280334 | 0.4924228 | 0.003711561 | -0.001251318
|  |  | Линия 0,5 Q max |  | 0.03190189 | 0.004507899 | -0.0009200468 |  | 0.1244783 | 0.004470047 | -0.002726772 | 0.3134644 | 0.004527854 | -0.002280334 | 0.5110777 | 0.004453873 | -0.001251318
|  |  |  | 0 | 0.0326565 | 0.005259215 | -0.0009639365 |  | 0.1277677 | 0.005215055 | -0.002674867 | 0.3220673 | 0.005282496 | -0.002237028 | 0.5273938 | 0.005196185 | -0.001520835
[5 empty] | 0.03337191 | 0.006010531 | -0.0009645147 |  | 0.1311794 | 0.005960063 | -0.002674867 | 0.330372 | 0.006037138 | -0.002237028 | 0.5430259 | 0.005938497 | -0.001520835
[5 empty] | 0.03401218 | 0.006761848 | -0.0009638401 |  | 0.1340884 | 0.006705071 | -0.002674867 | 0.3378633 | 0.006791781 | -0.002237028 | 0.5569349 | 0.006680809 | -0.001520835
[5 empty] | 0.0345871 | 0.007513164 | -0.0009636473 |  | 0.1370042 | 0.007450079 | -0.002674867 | 0.3450277 | 0.007546423 | -0.002237028 | 0.569807 | 0.007423121 | -0.001520835
[5 empty] | 0.03514421 | 0.008264481 | -0.0009875775 |  | 0.13931 | 0.008195087 | -0.002544991 | 0.351172 | 0.008301065 | -0.002141981 | 0.5820391 | 0.008165433 | -0.00180811
Коэфф. Точки |  |  |  |  | 0.03553779 | 0.009015797 | -0.0009885651 |  | 0.1414867 | 0.008940095 | -0.002544991 | 0.3572396 | 0.009055707 | -0.002141981 | 0.593876 | 0.008907745 | -0.00180811
[5 empty] | 0.03598794 | 0.009767113 | -0.0009872813 |  | 0.1435543 | 0.009685103 | -0.002544991 | 0.3623699 | 0.00981035 | -0.002141981 | 0.6033499 | 0.009650058 | -0.00180811
[5 empty] | 0.03636448 | 0.01051843 | -0.0009876763 |  | 0.1456494 | 0.01043011 | -0.002544991 | 0.3673193 | 0.01056499 | -0.002141981 | 0.61254 | 0.01039237 | -0.00180811
[5 empty] | 0.03665492 | 0.01126975 | -0.0009999879 |  | 0.1473599 | 0.01117512 | -0.002364389 | 0.3707862 | 0.01131963 | -0.002017726 | 0.6216992 | 0.01113468 | -0.002090111
[5 empty] | 0.03695749 | 0.01202106 | -0.0009998879 |  | 0.1487361 | 0.01192013 | -0.002364389 | 0.3751543 | 0.01207428 | -0.002017726 | 0.6289745 | 0.01187699 | -0.002090111
[5 empty] | 0.03714943 | 0.01277238 | -0.001000888 |  | 0.1503911 | 0.01266513 | -0.002364389 | 0.3781717 | 0.01282892 | -0.002017726 | 0.6352815 | 0.01261931 | -0.002090111
[5 empty] | 0.03737424 | 0.0135237 | -0.001000288 |  | 0.1515033 | 0.01341014 | -0.002364389 | 0.381725 | 0.01358356 | -0.002017726 | 0.6429045 | 0.01336162 | -0.002090111
[5 empty] | 0.03762609 | 0.01427501 | -0.001010204 |  | 0.1528309 | 0.01415515 | -0.002162485 | 0.3844847 | 0.0143382 | -0.001885891 | 0.6478121 | 0.01410393 | -0.002342682
[5 empty] | 0.03774679 | 0.01502633 | -0.001009396 |  | 0.1539066 | 0.01490016 | -0.002162485 | 0.3872394 | 0.01509285 | -0.001885891 | 0.6538161 | 0.01484624 | -0.002342682
[5 empty] | 0.03790374 | 0.01577764 | -0.001010608 |  | 0.1549489 | 0.01564517 | -0.002162485 | 0.3901456 | 0.01584749 | -0.001885891 | 0.657462 | 0.01558855 | -0.002342682
[5 empty] | 0.03805672 | 0.01652896 | -0.001010002 |  | 0.155707 | 0.01639017 | -0.002162485 | 0.3920059 | 0.01660213 | -0.001770089 | 0.6630679 | 0.01633087 | -0.002342682
[5 empty] | 0.0382672 | 0.01728028 | -0.001025545 |  | 0.1567729 | 0.01713518 | -0.001965387 | 0.3942147 | 0.01735677 | -0.001770089 | 0.6672437 | 0.01707318 | -0.00254894
[5 empty] | 0.03837526 | 0.01803159 | -0.001025647 |  | 0.1574823 | 0.01788019 | -0.001965387 | 0.3970415 | 0.01811141 | -0.001770089 | 0.6706776 | 0.01781549 | -0.00254894
[5 empty] | 0.0385274 | 0.01878291 | -0.001026468 |  | 0.1585978 | 0.0186252 | -0.001965387 | 0.3994418 | 0.01886606 | -0.001770089 | 0.6734232 | 0.0185578 | -0.00254894
[5 empty] | 0.03874003 | 0.01953423 | -0.001026571 |  | 0.1593244 | 0.01937021 | -0.001965387 | 0.40129 | 0.0196207 | -0.001770089 | 0.6767399 | 0.01930012 | -0.00254894
[5 empty] | 0.03889774 | 0.02028554 | -0.001055652 |  | 0.1601777 | 0.02011521 | -0.001808833 | 0.4043402 | 0.02037534 | -0.001688029 | 0.6814393 | 0.02004243 | -0.002678788
[5 empty] | 0.03910243 | 0.02103686 | -0.001055441 |  | 0.1611966 | 0.02086022 | -0.001808833 | 0.4060933 | 0.02112998 | -0.001688029 | 0.6847014 | 0.02078474 | -0.002678788
[5 empty] | 0.03931271 | 0.02178818 | -0.00105523 |  | 0.1623989 | 0.02160523 | -0.001808833 | 0.4094254 | 0.02188463 | -0.001688029 | 0.6874138 | 0.02152705 | -0.002678788
[5 empty] | 0.03948947 | 0.02253949 | -0.001055758 |  | 0.1633549 | 0.02235024 | -0.001808833 | 0.4120983 | 0.02263927 | -0.0016635 | 0.6909459 | 0.02226936 | -0.002678788
[5 empty] | 0.03976407 | 0.02329081 | -0.001118932 |  | 0.1646978 | 0.02309524 | -0.00172018 | 0.4156126 | 0.02339391 | -0.0016635 | 0.6933828 | 0.02301168 | -0.002719742
[5 empty] | 0.03990404 | 0.02404213 | -0.001120275 |  | 0.1659528 | 0.02384025 | -0.00172018 | 0.418879 | 0.02414855 | -0.0016635 | 0.698231 | 0.02375399 | -0.002719742
[5 empty] | 0.04017809 | 0.02479344 | -0.001119827 |  | 0.1671414 | 0.02458526 | -0.00172018 | 0.4223266 | 0.0249032 | -0.0016635 | 0.7013846 | 0.0244963 | -0.002719742
[5 empty] | 0.0403171 | 0.02554476 | -0.001120275 |  | 0.1685525 | 0.02533027 | -0.00172018 | 0.4266814 | 0.02565784 | -0.0016635 | 0.7040273 | 0.02523861 | -0.002719742
[5 empty] | 0.04057984 | 0.02629607 | -0.00124267 |  | 0.170097 | 0.02607528 | -0.001681664 | 0.4304428 | 0.02641248 | -0.001691133 | 0.7074048 | 0.02598092 | -0.002639448
[5 empty] | 0.04073671 | 0.02704739 | -0.00124267 |  | 0.1713555 | 0.02682028 | -0.001681664 | 0.4341729 | 0.02716712 | -0.001691133 | 0.7115306 | 0.02672324 | -0.002639448
[5 empty] | 0.04087019 | 0.02779871 | -0.001241428 |  | 0.1727445 | 0.02756529 | -0.001681664 | 0.4377438 | 0.02792176 | -0.001691133 | 0.7136223 | 0.02746555 | -0.002639448
[5 empty] | 0.04106377 | 0.02855002 | -0.001242546 |  | 0.1740857 | 0.0283103 | -0.001681664 | 0.4415566 | 0.02867641 | -0.001691133 | 0.717437 | 0.02820786 | -0.002639448
[5 empty] | 0.04121663 | 0.02930134 | -0.001405822 |  | 0.1755347 | 0.02905531 | -0.001645206 | 0.4452495 | 0.02943105 | -0.001748563 | 0.720087 | 0.02895017 | -0.002453211
[5 empty] | 0.04146053 | 0.03005266 | -0.001405259 |  | 0.1768655 | 0.02980032 | -0.001645206 | 0.4484515 | 0.03018569 | -0.001748563 | 0.7229288 | 0.02969248 | -0.002453211
[5 empty] | 0.04153805 | 0.03080397 | -0.001404838 |  | 0.1782342 | 0.03054532 | -0.001645206 | 0.453012 | 0.03094033 | -0.001748563 | 0.7247994 | 0.0304348 | -0.002453211
[5 empty] | 0.04169515 | 0.03155529 | -0.0014054 |  | 0.1795716 | 0.03129033 | -0.001645206 | 0.4560378 | 0.03169498 | -0.001748563 | 0.7272608 | 0.03117711 | -0.002453211
[5 empty] | 0.04185418 | 0.03230661 | -0.001602792 |  | 0.1806451 | 0.03203534 | -0.001611143 | 0.4603579 | 0.03244962 | -0.00182695 | 0.7308131 | 0.03191942 | -0.002196005
[5 empty] | 0.04208199 | 0.03305792 | -0.001601671 |  | 0.1820755 | 0.03278035 | -0.001611143 | 0.4630427 | 0.03320426 | -0.00182695 | 0.7335044 | 0.03266173 | -0.002196005
[5 empty] | 0.04214866 | 0.03380924 | -0.001602472 |  | 0.183471 | 0.03352535 | -0.001611143 | 0.4667078 | 0.0339589 | -0.00182695 | 0.7358259 | 0.03340405 | -0.002196005
[5 empty] | 0.04229665 | 0.03456056 | -0.00160103 |  | 0.184783 | 0.03427036 | -0.001611143 | 0.4703071 | 0.03471355 | -0.00182695 | 0.7375829 | 0.03414636 | -0.002196005
[5 empty] | 0.04244749 | 0.03531187 | -0.00181929 |  | 0.1861032 | 0.03501537 | -0.001583469 | 0.4737689 | 0.03546819 | -0.001916754 | 0.7391723 | 0.03488867 | -0.001901789
[5 empty] | 0.0426381 | 0.03606319 | -0.001816927 |  | 0.1870513 | 0.03576038 | -0.001583469 | 0.4775218 | 0.03622283 | -0.001916754 | 0.7414905 | 0.03563098 | -0.001901789
[5 empty] | 0.04272197 | 0.0368145 | -0.001816746 |  | 0.1885975 | 0.03650539 | -0.001583469 | 0.4808688 | 0.03697747 | -0.001916754 | 0.7429575 | 0.03637329 | -0.001901789
[5 empty] | 0.04283367 | 0.03756582 | -0.001817291 |  | 0.1898158 | 0.03725039 | -0.001583469 | 0.483669 | 0.03773211 | -0.001916754 | 0.7459624 | 0.03711561 | -0.001901789
[5 empty] | 0.04303513 | 0.03831714 | -0.002033505 |  | 0.1908203 | 0.0379954 | -0.001557983 | 0.4864795 | 0.03848676 | -0.002007219 | 0.7483249 | 0.03785792 | -0.001605685
[5 empty] | 0.04313605 | 0.03906845 | -0.002033098 |  | 0.1920667 | 0.03874041 | -0.001557983 | 0.4894207 | 0.0392414 | -0.002007219 | 0.7491465 | 0.03860023 | -0.001605685
[5 empty] | 0.0432225 | 0.03981977 | -0.002034726 |  | 0.1933142 | 0.03948542 | -0.001557983 | 0.4922298 | 0.03999604 | -0.002007219 | 0.7521279 | 0.03934254 | -0.001605685
[5 empty] | 0.04332557 | 0.04057109 | -0.002033912 |  | 0.1941467 | 0.04023043 | -0.001557983 | 0.4945751 | 0.04075068 | -0.002007219 | 0.7536751 | 0.04008485 | -0.001605685
[5 empty] | 0.04347658 | 0.0413224 | -0.002240285 |  | 0.1955632 | 0.04097543 | -0.001537834 | 0.4974141 | 0.04150533 | -0.002084169 | 0.7545887 | 0.04082717 | -0.001334817
[5 empty] | 0.04359526 | 0.04207372 | -0.002238046 |  | 0.1966343 | 0.04172044 | -0.001537834 | 0.4995109 | 0.04225997 | -0.002084169 | 0.7574876 | 0.04156948 | -0.001334817
[5 empty] | 0.04376257 | 0.04282504 | -0.002238046 |  | 0.197676 | 0.04246545 | -0.001537834 | 0.5021529 | 0.04301461 | -0.002084169 | 0.7587567 | 0.04231179 | -0.001334817
[5 empty] | 0.04383557 | 0.04357635 | -0.002238494 |  | 0.1984634 | 0.04321046 | -0.001537834 | 0.5039651 | 0.04376925 | -0.002084169 | 0.7605135 | 0.0430541 | -0.001334817
[5 empty] | 0.04394515 | 0.04432767 | -0.002424713 |  | 0.1995911 | 0.04395547 | -0.001520699 | 0.5050636 | 0.04452389 | -0.002140886 | 0.7617533 | 0.04379642 | -0.001130698
[5 empty] | 0.04409797 | 0.04507899 | -0.002423985 |  | 0.200361 | 0.04470047 | -0.001520699 | 0.5066175 | 0.04527854 | -0.002140886 | 0.7639986 | 0.04453873 | -0.001130698
[5 empty] | 0.04415656 | 0.0458303 | -0.002425683 |  | 0.2012707 | 0.04544548 | -0.001520699 | 0.5080957 | 0.04603318 | -0.002140886 | 0.7663455 | 0.04528104 | -0.001130698
[5 empty] | 0.04427136 | 0.04658162 | -0.002567504 |  | 0.2023712 | 0.04619049 | -0.001520699 | 0.5088961 | 0.04678782 | -0.002140886 | 0.767375 | 0.04602335 | -0.001020976
[5 empty] | 0.0444303 | 0.04733293 | -0.002568788 |  | 0.2032332 | 0.0469355 | -0.001508732 | 0.5103937 | 0.04754246 | -0.002168724 | 0.7686133 | 0.04676566 | -0.001020976
[5 empty] | 0.04452036 | 0.04808425 | -0.002567761 |  | 0.2039295 | 0.0476805 | -0.001508732 | 0.5113267 | 0.04829711 | -0.002168724 | 0.7706784 | 0.04750798 | -0.001020976
[5 empty] | 0.04464874 | 0.04883557 | -0.002570072 |  | 0.204763 | 0.04842551 | -0.001508732 | 0.5116318 | 0.04905175 | -0.002168724 | 0.7722501 | 0.04825029 | -0.001020976
[5 empty] | 0.0447083 | 0.04958688 | -0.002568018 |  | 0.2053511 | 0.04917052 | -0.001508732 | 0.5114735 | 0.04980639 | -0.002168724 | 0.7739403 | 0.0489926 | -0.001020976
[5 empty] | 0.04487635 | 0.0503382 | -0.002664038 |  | 0.206177 | 0.04991553 | -0.001502673 | 0.5116976 | 0.05056103 | -0.002167515 | 0.7769611 | 0.04973491 | -0.001014146
[5 empty] | 0.04498858 | 0.05108952 | -0.002665903 |  | 0.2066512 | 0.05066054 | -0.001502673 | 0.5129011 | 0.05131568 | -0.002167515 | 0.7778218 | 0.05047722 | -0.001014146
[5 empty] | 0.04515941 | 0.05184083 | -0.002666169 |  | 0.2073104 | 0.05140554 | -0.001502673 | 0.5124356 | 0.05207032 | -0.002167515 | 0.7798054 | 0.05121954 | -0.001014146
[5 empty] | 0.04522363 | 0.05259215 | -0.002666436 |  | 0.2077681 | 0.05215055 | -0.001502673 | 0.5128843 | 0.05282496 | -0.002167515 | 0.7816802 | 0.05196185 | -0.001014146
[5 empty] | 0.04534051 | 0.05334347 | -0.002696708 |  | 0.2081037 | 0.05289556 | -0.001503345 | 0.5131215 | 0.0535796 | -0.002157881 | 0.7834452 | 0.05270416 | -0.001025808
[5 empty] | 0.04550412 | 0.05409478 | -0.002698056 |  | 0.2087612 | 0.05364057 | -0.001503345 | 0.5138109 | 0.05433424 | -0.002157881 | 0.7857208 | 0.05344647 | -0.001025808
[5 empty] | 0.04563113 | 0.0548461 | -0.002694551 |  | 0.2092823 | 0.05438558 | -0.001503345 | 0.5142233 | 0.05508889 | -0.002157881 | 0.7865396 | 0.05418878 | -0.001025808
[5 empty] | 0.04572753 | 0.05559742 | -0.002698325 |  | 0.2097703 | 0.05513058 | -0.001503345 | 0.5138273 | 0.05584353 | -0.002157881 | 0.7881786 | 0.0549311 | -0.001025808
[5 empty] | 0.04582522 | 0.05634873 | -0.002684733 |  | 0.209913 | 0.05587559 | -0.001504651 | 0.514549 | 0.05659817 | -0.002141454 | 0.7901218 | 0.05567341 | -0.001048138
[5 empty] | 0.04600796 | 0.05710005 | -0.002682051 |  | 0.2103338 | 0.0566206 | -0.001504651 | 0.5144629 | 0.05735281 | -0.002141454 | 0.7919536 | 0.05641572 | -0.001048138
[5 empty] | 0.04614685 | 0.05785136 | -0.00268071 |  | 0.2110865 | 0.05736561 | -0.001504651 | 0.5150975 | 0.05810746 | -0.002141454 | 0.7936733 | 0.05715803 | -0.001048138
[5 empty] | 0.04622208 | 0.05860268 | -0.002682051 |  | 0.2113105 | 0.05811062 | -0.001504651 | 0.5155229 | 0.0588621 | -0.002118314 | 0.7955939 | 0.05790035 | -0.001048138
[5 empty] | 0.04634998 | 0.059354 | -0.002655805 |  | 0.2117362 | 0.05885562 | -0.001507749 | 0.5150075 | 0.05961674 | -0.002118314 | 0.7976114 | 0.05864266 | -0.001077063
[5 empty] | 0.04656981 | 0.06010531 | -0.002652886 |  | 0.2122073 | 0.05960063 | -0.001507749 | 0.5155472 | 0.06037138 | -0.002118314 | 0.7992018 | 0.05938497 | -0.001077063
[5 empty] | 0.04669297 | 0.06085663 | -0.002655274 |  | 0.2124616 | 0.06034564 | -0.001507749 | 0.5154126 | 0.06112602 | -0.002118314 | 0.8005728 | 0.06012728 | -0.001077063
[5 empty] | 0.04682328 | 0.06160795 | -0.002655274 |  | 0.212919 | 0.06109065 | -0.001507749 | 0.5155358 | 0.06188067 | -0.002118314 | 0.8021442 | 0.06086959 | -0.001077063
[5 empty] | 0.04697374 | 0.06235926 | -0.002604513 |  | 0.2134751 | 0.06183565 | -0.001513848 | 0.5157841 | 0.06263531 | -0.00209213 | 0.8042327 | 0.06161191 | -0.001112963
[5 empty] | 0.04706567 | 0.06311058 | -0.002606858 |  | 0.214025 | 0.06258066 | -0.001513848 | 0.5168909 | 0.06338995 | -0.00209213 | 0.8058908 | 0.06235422 | -0.001112963
[5 empty] | 0.0472169 | 0.0638619 | -0.002605034 |  | 0.2142517 | 0.06332567 | -0.001513848 | 0.5169247 | 0.06414459 | -0.00209213 | 0.807962 | 0.06309653 | -0.001112963
[5 empty] | 0.04734866 | 0.06461321 | -0.002607118 |  | 0.2144449 | 0.06407068 | -0.001513848 | 0.516285 | 0.06489924 | -0.00209213 | 0.8094952 | 0.06383884 | -0.001112963
[5 empty] | 0.04754652 | 0.06536453 | -0.002546986 |  | 0.2150815 | 0.06481569 | -0.001521448 | 0.5167052 | 0.06565388 | -0.002060231 | 0.8110179 | 0.06458115 | -0.001153319
[5 empty] | 0.04765203 | 0.06611584 | -0.002546476 |  | 0.2152349 | 0.06556069 | -0.001521448 | 0.5165859 | 0.06640852 | -0.002060231 | 0.8114679 | 0.06532347 | -0.001153319
[5 empty] | 0.04772415 | 0.06686716 | -0.002546222 |  | 0.2159126 | 0.0663057 | -0.001521448 | 0.5174613 | 0.06716316 | -0.002060231 | 0.8132863 | 0.06606578 | -0.001153319
[5 empty] | 0.04792866 | 0.06761848 | -0.002546222 |  | 0.2159466 | 0.06705071 | -0.001521448 | 0.5169974 | 0.06791781 | -0.002060231 | 0.8150945 | 0.06680809 | -0.001153319
[5 empty] | 0.04809985 | 0.06836979 | -0.002477958 |  | 0.216373 | 0.06779572 | -0.001528569 | 0.5169286 | 0.06867245 | -0.002023182 | 0.8162522 | 0.0675504 | -0.001197818
[5 empty] | 0.04816403 | 0.06912111 | -0.002478948 |  | 0.2169268 | 0.06854073 | -0.001528569 | 0.5179898 | 0.06942709 | -0.002023182 | 0.8193203 | 0.06829272 | -0.001197818
[5 empty] | 0.04830759 | 0.06987243 | -0.002475481 |  | 0.2170211 | 0.06928573 | -0.001528569 | 0.5172449 | 0.07018173 | -0.002023182 | 0.8195997 | 0.06903503 | -0.001197818
[5 empty] | 0.04847734 | 0.07062374 | -0.002478205 |  | 0.2174831 | 0.07003074 | -0.001528569 | 0.5174973 | 0.07093637 | -0.002023182 | 0.8223278 | 0.06977734 | -0.001197818
[5 empty] | 0.04858607 | 0.07137506 | -0.002395039 |  | 0.2176183 | 0.07077575 | -0.001537808 | 0.5179467 | 0.07169102 | -0.001985347 | 0.8230088 | 0.07051965 | -0.001247305
[5 empty] | 0.04876109 | 0.07212638 | -0.002395279 |  | 0.2182028 | 0.07152076 | -0.001537808 | 0.51846 | 0.07244566 | -0.001985347 | 0.8242125 | 0.07126196 | -0.001247305
[5 empty] | 0.04885446 | 0.07287769 | -0.002391928 |  | 0.2182187 | 0.07226577 | -0.001537808 | 0.5177016 | 0.0732003 | -0.001985347 | 0.8269092 | 0.07200428 | -0.001247305
[5 empty] | 0.04895335 | 0.07362901 | -0.002393125 |  | 0.2186042 | 0.07301077 | -0.001537808 | 0.5184105 | 0.07395494 | -0.001942642 | 0.8274417 | 0.07274659 | -0.001247305
[5 empty] | 0.04911182 | 0.07438033 | -0.002306667 |  | 0.2190919 | 0.07375578 | -0.001546567 | 0.5183827 | 0.07470959 | -0.001942642 | 0.8289298 | 0.0734889 | -0.001296614
[5 empty] | 0.04928944 | 0.07513164 | -0.002306206 |  | 0.2191167 | 0.07450079 | -0.001546567 | 0.5186875 | 0.07546423 | -0.001942642 | 0.8306209 | 0.07423121 | -0.001296614
[5 empty] | 0.04937758 | 0.07588296 | -0.002304132 |  | 0.219351 | 0.0752458 | -0.001546567 | 0.5186572 | 0.07621887 | -0.001942642 | 0.8325157 | 0.07497352 | -0.001296614
[5 empty] | 0.04951169 | 0.07663427 | -0.002304362 |  | 0.2196338 | 0.0759908 | -0.001546567 | 0.5181581 | 0.07697351 | -0.001942642 | 0.8327733 | 0.07571584 | -0.001296614
[5 empty] | 0.04969192 | 0.07738559 | -0.002213765 |  | 0.2203162 | 0.07673581 | -0.001555617 | 0.5182603 | 0.07772816 | -0.001901645 | 0.8356175 | 0.07645815 | -0.001345333
[5 empty] | 0.04978871 | 0.07813691 | -0.002211111 |  | 0.2202102 | 0.07748082 | -0.001555617 | 0.5188975 | 0.0784828 | -0.001901645 | 0.835736 | 0.07720046 | -0.001345333
[5 empty] | 0.04985621 | 0.07888822 | -0.002212659 |  | 0.2205042 | 0.07822583 | -0.001555617 | 0.5194015 | 0.07923744 | -0.001901645 | 0.8371422 | 0.07794277 | -0.001345333
[5 empty] | 0.05000381 | 0.07963954 | -0.002116375 |  | 0.2210368 | 0.07897084 | -0.001555617 | 0.5186356 | 0.07999208 | -0.001901645 | 0.8399497 | 0.07868508 | -0.001345333
[5 empty] | 0.05009456 | 0.08039086 | -0.002117433 |  | 0.221131 | 0.07971584 | -0.001564662 | 0.5192756 | 0.08074672 | -0.001858204 | 0.8406745 | 0.0794274 | -0.001394878
[5 empty] | 0.05025183 | 0.08114217 | -0.00211701 |  | 0.2212471 | 0.08046085 | -0.001564662 | 0.5193151 | 0.08150137 | -0.001858204 | 0.841383 | 0.08016971 | -0.001394878
[5 empty] | 0.05038632 | 0.08189349 | -0.002117645 |  | 0.221874 | 0.08120586 | -0.001564662 | 0.5194236 | 0.08225601 | -0.001858204 | 0.8440424 | 0.08091202 | -0.001394878
[5 empty] | 0.05049092 | 0.08264481 | -0.002116798 |  | 0.2217627 | 0.08195087 | -0.001564662 | 0.5195344 | 0.08301065 | -0.001813316 | 0.8438444 | 0.08165433 | -0.001394878
[5 empty] | 0.05058611 | 0.08339612 | -0.002020578 |  | 0.2220542 | 0.08269588 | -0.001572459 | 0.5198489 | 0.08376529 | -0.001813316 | 0.8451612 | 0.08239665 | -0.001442008
[5 empty] | 0.05072021 | 0.08414744 | -0.002018155 |  | 0.2224499 | 0.08344088 | -0.001572459 | 0.5196978 | 0.08451994 | -0.001813316 | 0.8474498 | 0.08313896 | -0.001442008
[5 empty] | 0.05083091 | 0.08489876 | -0.002020175 |  | 0.2225959 | 0.08418589 | -0.001572459 | 0.520019 | 0.08527458 | -0.001813316 | 0.848956 | 0.08388127 | -0.001442008
[5 empty] | 0.05092496 | 0.08565007 | -0.00202078 |  | 0.2229282 | 0.0849309 | -0.001572459 | 0.5201433 | 0.08602922 | -0.001813316 | 0.8498969 | 0.08462358 | -0.001442008
[5 empty] | 0.05098828 | 0.08640139 | -0.001926377 |  | 0.2232561 | 0.08567591 | -0.001580908 | 0.5197359 | 0.08678386 | -0.001770436 | 0.8515913 | 0.08536589 | -0.001484083
[5 empty] | 0.05106242 | 0.0871527 | -0.001926955 |  | 0.2234157 | 0.08642091 | -0.001580908 | 0.5207402 | 0.0875385 | -0.001770436 | 0.8530499 | 0.08610821 | -0.001484083
[5 empty] | 0.05111944 | 0.08790402 | -0.001927147 |  | 0.2234616 | 0.08716592 | -0.001580908 | 0.5202084 | 0.08829315 | -0.001770436 | 0.8527269 | 0.08685052 | -0.001484083
[5 empty] | 0.05124991 | 0.08865534 | -0.001835802 |  | 0.2237765 | 0.08791093 | -0.001580908 | 0.520017 | 0.08904779 | -0.001770436 | 0.8541508 | 0.08759283 | -0.001484083
[5 empty] | 0.05136317 | 0.08940665 | -0.001834884 |  | 0.2237861 | 0.08865594 | -0.001588459 | 0.5202335 | 0.08980243 | -0.001728099 | 0.8558897 | 0.08833514 | -0.001521071
[5 empty] | 0.0514241 | 0.09015797 | -0.00183727 |  | 0.2242571 | 0.08940095 | -0.001588459 | 0.5203893 | 0.09055707 | -0.001728099 | 0.856727 | 0.08907745 | -0.001521071
[5 empty] | 0.05147443 | 0.09090929 | -0.001835985 |  | 0.2242033 | 0.09014595 | -0.001588459 | 0.5206859 | 0.09131172 | -0.001728099 | 0.8577676 | 0.08981977 | -0.001521071
[5 empty] | 0.05158413 | 0.0916606 | -0.001835802 |  | 0.2245294 | 0.09089096 | -0.001588459 | 0.5207211 | 0.09206636 | -0.001728099 | 0.8589012 | 0.09056208 | -0.001521071
[5 empty] | 0.05165506 | 0.09241192 | -0.001751448 |  | 0.2248516 | 0.09163597 | -0.0015929 | 0.5210993 | 0.092821 | -0.001688583 | 0.8609049 | 0.09130439 | -0.001552463
[5 empty] | 0.05167295 | 0.09316324 | -0.001752499 |  | 0.2248679 | 0.09238098 | -0.0015929 | 0.5212168 | 0.09357564 | -0.001688583 | 0.862003 | 0.0920467 | -0.001552463
[5 empty] | 0.05173597 | 0.09391455 | -0.001751273 |  | 0.2250727 | 0.09312599 | -0.0015929 | 0.5219468 | 0.09433029 | -0.001688583 | 0.8621928 | 0.09278902 | -0.001552463
[5 empty] | 0.05183712 | 0.09466587 | -0.001750923 |  | 0.2252462 | 0.09387099 | -0.0015929 | 0.5216109 | 0.09508493 | -0.001688583 | 0.8639211 | 0.09353133 | -0.001552463
[5 empty] | 0.05184965 | 0.09541719 | -0.001671998 |  | 0.2254435 | 0.094616 | -0.001597107 | 0.5216196 | 0.09583957 | -0.00165287 | 0.8639599 | 0.09427364 | -0.001577178
[5 empty] | 0.05190714 | 0.0961685 | -0.001672333 |  | 0.2254169 | 0.09536101 | -0.001597107 | 0.5225785 | 0.09659421 | -0.00165287 | 0.8654281 | 0.09501595 | -0.001577178
[5 empty] | 0.05195318 | 0.09691982 | -0.001672667 |  | 0.2254692 | 0.09610602 | -0.001597107 | 0.5221356 | 0.09734885 | -0.00165287 | 0.867101 | 0.09575826 | -0.001577178
[5 empty] | 0.05203703 | 0.09767113 | -0.001607625 |  | 0.2257661 | 0.09685103 | -0.001597107 | 0.5232494 | 0.0981035 | -0.001619176 | 0.8676381 | 0.09650058 | -0.001577178
[5 empty] | 0.05208101 | 0.09842245 | -0.001609555 |  | 0.2259769 | 0.09759603 | -0.00159935 | 0.523365 | 0.09885814 | -0.001619176 | 0.8687139 | 0.09724289 | -0.001594279
[5 empty] | 0.05210613 | 0.09917377 | -0.001609073 |  | 0.2259637 | 0.09834104 | -0.00159935 | 0.5236933 | 0.09961278 | -0.001619176 | 0.8702177 | 0.0979852 | -0.001594279
[5 empty] | 0.05218329 | 0.09992508 | -0.001609394 |  | 0.2261956 | 0.09908605 | -0.00159935 | 0.5235615 | 0.1003674 | -0.001619176 | 0.8704698 | 0.09872751 | -0.001594279
[5 empty] | 0.05211807 | 0.1006764 | -0.001609073 |  | 0.2263425 | 0.09983106 | -0.00159935 | 0.523441 | 0.1011221 | -0.001619176 | 0.8723823 | 0.09946982 | -0.001594279
[5 empty] | 0.05217271 | 0.1014277 | -0.001551984 |  | 0.2267935 | 0.1005761 | -0.001597591 | 0.5245462 | 0.1018767 | -0.001589275 | 0.8715827 | 0.1002121 | -0.001598811
[5 empty] | 0.05215639 | 0.102179 | -0.001549658 |  | 0.2266083 | 0.1013211 | -0.001597591 | 0.5245917 | 0.1026314 | -0.001589275 | 0.8725564 | 0.1009544 | -0.001598811
[5 empty] | 0.05221759 | 0.1029303 | -0.001550589 |  | 0.2270868 | 0.1020661 | -0.001597591 | 0.5250611 | 0.103386 | -0.001589275 | 0.873518 | 0.1016968 | -0.001598811
[5 empty] | 0.05224315 | 0.1036817 | -0.001551984 |  | 0.2272331 | 0.1028111 | -0.001597591 | 0.5248747 | 0.1041406 | -0.001558319 | 0.8744765 | 0.1024391 | -0.001598811
[5 empty] | 0.052318 | 0.104433 | -0.001494506 |  | 0.2273513 | 0.1035561 | -0.001596973 | 0.5250443 | 0.1048953 | -0.001558319 | 0.8757694 | 0.1031814 | -0.001598025
[5 empty] | 0.05236428 | 0.1051843 | -0.001492416 |  | 0.2272196 | 0.1043011 | -0.001596973 | 0.5257051 | 0.1056499 | -0.001558319 | 0.8764962 | 0.1039237 | -0.001598025
[5 empty] | 0.05234651 | 0.1059356 | -0.001492416 |  | 0.2274476 | 0.1050461 | -0.001596973 | 0.5265199 | 0.1064046 | -0.001558319 | 0.876768 | 0.104666 | -0.001598025
[5 empty] | 0.05233551 | 0.1066869 | -0.00149361 |  | 0.2273977 | 0.1057911 | -0.001595169 | 0.5262705 | 0.1071592 | -0.001558319 | 0.8791782 | 0.1054083 | -0.001598025
[5 empty] | 0.05233129 | 0.1074382 | -0.001437432 |  | 0.2277357 | 0.1065361 | -0.001595169 | 0.526986 | 0.1079138 | -0.001530662 | 0.8786514 | 0.1061506 | -0.001592409
[5 empty] | 0.05237639 | 0.1081896 | -0.001436714 |  | 0.2279343 | 0.1072811 | -0.001595169 | 0.5273805 | 0.1086685 | -0.001530662 | 0.8806034 | 0.1068929 | -0.001592409
[5 empty] | 0.05245667 | 0.1089409 | -0.001437432 |  | 0.2282433 | 0.1080261 | -0.001595169 | 0.5277244 | 0.1094231 | -0.001530662 | 0.8799521 | 0.1076353 | -0.001592409
[5 empty] | 0.05242313 | 0.1096922 | -0.001435853 |  | 0.2282737 | 0.1087712 | -0.001595169 | 0.5286957 | 0.1101778 | -0.001530662 | 0.882009 | 0.1083776 | -0.001585414
[5 empty] | 0.05243894 | 0.1104435 | -0.001381439 |  | 0.2281082 | 0.1095162 | -0.001591717 | 0.5288017 | 0.1109324 | -0.001501342 | 0.8822511 | 0.1091199 | -0.001585414
[5 empty] | 0.05245442 | 0.1111948 | -0.001381992 |  | 0.2285261 | 0.1102612 | -0.001591717 | 0.529739 | 0.1116871 | -0.001501342 | 0.8831668 | 0.1098622 | -0.001585414
[5 empty] | 0.0525264 | 0.1119461 | -0.00138282 |  | 0.2284976 | 0.1110062 | -0.001591717 | 0.5304891 | 0.1124417 | -0.001501342 | 0.8833969 | 0.1106045 | -0.001585414
[5 empty] | 0.05258388 | 0.1126975 | -0.001382959 |  | 0.2286907 | 0.1117512 | -0.001588541 | 0.5306429 | 0.1131963 | -0.001501342 | 0.8840742 | 0.1113468 | -0.001585414
[5 empty] | 0.05252732 | 0.1134488 | -0.00132857 |  | 0.2286876 | 0.1124962 | -0.001588541 | 0.5312885 | 0.113951 | -0.001474601 | 0.8858806 | 0.1120891 | -0.001576326
[5 empty] | 0.05257702 | 0.1142001 | -0.001327906 |  | 0.2291295 | 0.1132412 | -0.001588541 | 0.5317451 | 0.1147056 | -0.001474601 | 0.8858645 | 0.1128314 | -0.001576326
[5 empty] | 0.05261218 | 0.1149514 | -0.001327508 |  | 0.2290959 | 0.1139862 | -0.001588541 | 0.5320801 | 0.1154603 | -0.001474601 | 0.8874325 | 0.1135738 | -0.001576326
[5 empty] | 0.05259009 | 0.1157027 | -0.001328304 |  | 0.2290888 | 0.1147312 | -0.001588541 | 0.532771 | 0.1162149 | -0.001474601 | 0.887061 | 0.1143161 | -0.001561154
[5 empty] | 0.05261031 | 0.116454 | -0.001276476 |  | 0.2294432 | 0.1154762 | -0.001581533 | 0.5336134 | 0.1169696 | -0.001447283 | 0.888161 | 0.1150584 | -0.001561154
[5 empty] | 0.05270137 | 0.1172054 | -0.001276858 |  | 0.2296565 | 0.1162212 | -0.001581533 | 0.5345389 | 0.1177242 | -0.001447283 | 0.8887988 | 0.1158007 | -0.001561154
[5 empty] | 0.05264258 | 0.1179567 | -0.0012752 |  | 0.2296168 | 0.1169662 | -0.001581533 | 0.5347941 | 0.1184788 | -0.001447283 | 0.8901131 | 0.116543 | -0.001561154
[5 empty] | 0.05271159 | 0.118708 | -0.00127571 |  | 0.2296872 | 0.1177112 | -0.001574679 | 0.5355423 | 0.1192335 | -0.001447283 | 0.8908503 | 0.1172853 | -0.001561154
[5 empty] | 0.05268051 | 0.1194593 | -0.001224022 |  | 0.2301197 | 0.1184563 | -0.001574679 | 0.5363728 | 0.1199881 | -0.001419017 | 0.8924929 | 0.1180276 | -0.001544869
[5 empty] | 0.05272742 | 0.1202106 | -0.001225368 |  | 0.2300747 | 0.1192013 | -0.001574679 | 0.5372168 | 0.1207428 | -0.001419017 | 0.8931009 | 0.1187699 | -0.001544869
[5 empty] | 0.05275259 | 0.1209619 | -0.001224022 |  | 0.2300277 | 0.1199463 | -0.001574679 | 0.5374552 | 0.1214974 | -0.001419017 | 0.8927863 | 0.1195123 | -0.001544869
[5 empty] | 0.05279876 | 0.1217133 | -0.001225246 |  | 0.2302589 | 0.1206913 | -0.001574679 | 0.5390136 | 0.122252 | -0.001419017 | 0.8929196 | 0.1202546 | -0.001544869
[5 empty] | 0.05274472 | 0.1224646 | -0.001172741 |  | 0.230292 | 0.1214363 | -0.001569552 | 0.5392766 | 0.1230067 | -0.001393223 | 0.8948743 | 0.1209969 | -0.00152658
[5 empty] | 0.05284719 | 0.1232159 | -0.001172741 |  | 0.2304913 | 0.1221813 | -0.001569552 | 0.5401719 | 0.1237613 | -0.001393223 | 0.8955624 | 0.1217392 | -0.00152658
[5 empty] | 0.05284228 | 0.1239672 | -0.001172037 |  | 0.2306605 | 0.1229263 | -0.001569552 | 0.5412176 | 0.124516 | -0.001393223 | 0.8953251 | 0.1224815 | -0.00152658
[5 empty] | 0.05289404 | 0.1247185 | -0.001172975 |  | 0.2306592 | 0.1236713 | -0.001560511 | 0.5413766 | 0.1252706 | -0.001393223 | 0.8972553 | 0.1232238 | -0.00152658
[5 empty] | 0.05290973 | 0.1254698 | -0.001124835 |  | 0.2307118 | 0.1244163 | -0.001560511 | 0.5423766 | 0.1260253 | -0.001366508 | 0.8979161 | 0.1239661 | -0.001503168
[5 empty] | 0.05291073 | 0.1262212 | -0.001123824 |  | 0.2311552 | 0.1251613 | -0.001560511 | 0.5432495 | 0.1267799 | -0.001366508 | 0.8983377 | 0.1247084 | -0.001503168
[5 empty] | 0.05288988 | 0.1269725 | -0.001124835 |  | 0.2308659 | 0.1259063 | -0.001560511 | 0.5443418 | 0.1275345 | -0.001366508 | 0.8981751 | 0.1254507 | -0.001503168
[5 empty] | 0.05295431 | 0.1277238 | -0.001124386 |  | 0.2309675 | 0.1266513 | -0.001560511 | 0.545098 | 0.1282892 | -0.001366508 | 0.8998396 | 0.1261931 | -0.001503168
[5 empty] | 0.05288261 | 0.1284751 | -0.001075798 |  | 0.2314321 | 0.1273963 | -0.001551496 | 0.5455167 | 0.1290438 | -0.001340826 | 0.8998859 | 0.1269354 | -0.001475688
[5 empty] | 0.05298192 | 0.1292264 | -0.00107483 |  | 0.2311912 | 0.1281414 | -0.001551496 | 0.5465713 | 0.1297985 | -0.001340826 | 0.9007261 | 0.1276777 | -0.001475688
[5 empty] | 0.05290217 | 0.1299777 | -0.00107483 |  | 0.2316509 | 0.1288864 | -0.001551496 | 0.5477061 | 0.1305531 | -0.001340826 | 0.9017859 | 0.12842 | -0.001475688
[5 empty] | 0.05301494 | 0.1307291 | -0.00107526 |  | 0.2317422 | 0.1296314 | -0.001540814 | 0.5485021 | 0.1313078 | -0.001340826 | 0.9016841 | 0.1291623 | -0.001446874
[5 empty] | 0.05294858 | 0.1314804 | -0.001028775 |  | 0.2316619 | 0.1303764 | -0.001540814 | 0.5491674 | 0.1320624 | -0.001314041 | 0.9015705 | 0.1299046 | -0.001446874
[5 empty] | 0.05293895 | 0.1322317 | -0.001030011 |  | 0.2317476 | 0.1311214 | -0.001540814 | 0.5506814 | 0.132817 | -0.001314041 | 0.9030583 | 0.1306469 | -0.001446874
[5 empty] | 0.05294316 | 0.132983 | -0.001028673 |  | 0.2316332 | 0.1318664 | -0.001540814 | 0.5505237 | 0.1335717 | -0.001314041 | 0.9029212 | 0.1313892 | -0.001446874
[5 empty] | 0.05302559 | 0.1337343 | -0.001028878 |  | 0.2320511 | 0.1326114 | -0.001540814 | 0.551635 | 0.1343263 | -0.001314041 | 0.9039253 | 0.1321316 | -0.001446874
[5 empty] | 0.05305751 | 0.1344856 | -0.0009842447 |  | 0.2317333 | 0.1333564 | -0.001532016 | 0.5530363 | 0.135081 | -0.001287789 | 0.903533 | 0.1328739 | -0.001413285
[5 empty] | 0.05297449 | 0.135237 | -0.0009850322 |  | 0.2320889 | 0.1341014 | -0.001532016 | 0.5537434 | 0.1358356 | -0.001287789 | 0.9055522 | 0.1336162 | -0.001413285
[5 empty] | 0.05305556 | 0.1359883 | -0.0009851306 |  | 0.232244 | 0.1348464 | -0.001532016 | 0.5550213 | 0.1365903 | -0.001287789 | 0.9054813 | 0.1343585 | -0.001413285
[5 empty] | 0.05309323 | 0.1367396 | -0.0009851306 |  | 0.2321985 | 0.1355914 | -0.001518981 | 0.5554611 | 0.1373449 | -0.001287789 | 0.9063217 | 0.1351008 | -0.001376191
[5 empty] | 0.05309464 | 0.1374909 | -0.0009421294 |  | 0.2321497 | 0.1363364 | -0.001518981 | 0.5561188 | 0.1380995 | -0.001263204 | 0.9054156 | 0.1358431 | -0.001376191
[5 empty] | 0.05303115 | 0.1382422 | -0.0009417528 |  | 0.2320692 | 0.1370815 | -0.001518981 | 0.556995 | 0.1388542 | -0.001263204 | 0.9058831 | 0.1365854 | -0.001376191
[5 empty] | 0.05306021 | 0.1389935 | -0.0009415646 |  | 0.232324 | 0.1378265 | -0.001518981 | 0.5583027 | 0.1396088 | -0.001263204 | 0.9074943 | 0.1373277 | -0.001376191
[5 empty] | 0.05308163 | 0.1397449 | -0.0009422235 |  | 0.2326036 | 0.1385715 | -0.001518981 | 0.5599724 | 0.1403635 | -0.001263204 | 0.9081671 | 0.1380701 | -0.001376191
[5 empty] | 0.05303096 | 0.1404962 | -0.0008996639 |  | 0.2325973 | 0.1393165 | -0.00150557 | 0.560443 | 0.1411181 | -0.001239351 | 0.9072054 | 0.1388124 | -0.001334864
[5 empty] | 0.05309434 | 0.1412475 | -0.0009004738 |  | 0.2324744 | 0.1400615 | -0.00150557 | 0.5617716 | 0.1418727 | -0.001239351 | 0.9078504 | 0.1395547 | -0.001334864
[5 empty] | 0.05307129 | 0.1419988 | -0.000899574 |  | 0.2323195 | 0.1408065 | -0.00150557 | 0.5625371 | 0.1426274 | -0.001239351 | 0.9097559 | 0.140297 | -0.001334864
[5 empty] | 0.05315515 | 0.1427501 | -0.0009007438 |  | 0.2327823 | 0.1415515 | -0.00150557 | 0.5631648 | 0.143382 | -0.001239351 | 0.9090983 | 0.1410393 | -0.001334864
[5 empty] | 0.05310959 | 0.1435014 | -0.0008590442 |  | 0.232422 | 0.1422965 | -0.001494029 | 0.5639396 | 0.1441367 | -0.00121342 | 0.9091211 | 0.1417816 | -0.001291122
[5 empty] | 0.05311364 | 0.1442528 | -0.0008598174 |  | 0.2326511 | 0.1430415 | -0.001494029 | 0.5653623 | 0.1448913 | -0.00121342 | 0.9105207 | 0.1425239 | -0.001291122
[5 empty] | 0.0531673 | 0.1450041 | -0.0008594738 |  | 0.2325372 | 0.1437865 | -0.001494029 | 0.5661463 | 0.145646 | -0.00121342 | 0.9097019 | 0.1432662 | -0.001291122
[5 empty] | 0.05309866 | 0.1457554 | -0.0008590442 |  | 0.2326736 | 0.1445315 | -0.001494029 | 0.5677947 | 0.1464006 | -0.00121342 | 0.9103757 | 0.1440086 | -0.001291122
[5 empty] | 0.05317276 | 0.1465067 | -0.0008201357 |  | 0.2327494 | 0.1452765 | -0.001480011 | 0.5680845 | 0.1471552 | -0.001191275 | 0.9112665 | 0.1447509 | -0.00124416
[5 empty] | 0.05307439 | 0.147258 | -0.0008202998 |  | 0.2326514 | 0.1460215 | -0.001480011 | 0.5688796 | 0.1479099 | -0.001191275 | 0.910981 | 0.1454932 | -0.00124416
[5 empty] | 0.05308293 | 0.1480093 | -0.0008206279 |  | 0.2328036 | 0.1467666 | -0.001480011 | 0.5701818 | 0.1486645 | -0.001191275 | 0.9116085 | 0.1462355 | -0.00124416
[5 empty] | 0.05310553 | 0.1487607 | -0.0007925065 |  | 0.2326711 | 0.1475116 | -0.001467391 | 0.5722206 | 0.1494192 | -0.001173443 | 0.9117701 | 0.1469778 | -0.001205049
[5 empty] | 0.05311269 | 0.149512 | -0.000792982 |  | 0.2326145 | 0.1482566 | -0.001467391 | 0.5727261 | 0.1501738 | -0.001173443 | 0.9118863 | 0.1477201 | -0.001205049