## 1
Общество с ограниченной ответственностью "Инженерная геология" (ООО "ИнжГео")
Юр. адрес: 117279, г. Москва, ул. Миклухо-Маклая, 36 а, этаж 5, пом. XXIII к. 76-84
Телефон/факс +7 (495) 132-30-00, Адрес электронной почты inbox@inj-geo.ru
Испытательная лаборатория ООО «ИнжГео»
Адрес места осуществления деятельности лаборатории: г. Москва, просп. Вернадского, д. 51, стр. 1
Телефон +7(910)4557682, E-mail: slg85@mail.ru
Протокол испытаний № 13-63/22 от 20-11-2022
Наименование и адрес заказчика: ООО Регионстрой
Наименование объекта: Переход трубопровода через р. Енисей
Наименование используемого метода/методики: ГОСТ 12248.3-2020
Условия проведения испытания: температура окружающей среды (18 - 25)0С, влажность воздуха (40 - 75)%
Дата получение объекта подлежащего испытаниям: 24.10.2022
Дата испытания: 25.10.2022-19.11.2022
Испытание грунтов методом одноплоскостного среза
[6 empty] | Лабораторный номер: |  | 1057 |  |  |  | We, д.е. = | 0.406669122
[6 empty] | Номер скважины: |  | BH-001 |  |  |  | ρ, г/см3 = | 1.9
[6 empty] | Глубина отбора, м: |  | 1.7 |  |  |  | ρs, г/см3 = | 2.7
[6 empty] | Наименование грунта: |  | Суглинок, после оттаивания текучий, легкий песчанистый |  |  |  | e, д.е. = | 1.1
[6 empty] | Схема проведения опыта: |  | КД |  |  |  | IL, д.е. = | 1.082
Результаты испытаний
[7 empty] | Нормальное напряжение σ, МПа | Касательное напряжение t, МПа | tg ϕ | Угол внутреннего трения ϕ, град. | Удельное сцепление C, МПа
[7 empty] | 0.1 | 0.05189702
[7 empty] | 0.2 | 0.08679405
[7 empty] | 0.3 | 0.1246911
Эффективные значения угла внутреннего трения и удельного сцепления ϕ', С'
[7 empty] | ϕ', град. = | 20
[7 empty] | С', МПа = | 0.015
[7 empty] | Начальник исп. лаборатории: |  |  |  |  | Семиколенова Л.Г.
Лист 1 , всего листов 1
Частичное воспроизведение протокола испытаний без письменного разрешения ООО «ИнжГео» ЗАПРЕЩАЕТСЯ
второй график |  | первый график
dev | eps | sigma | dev1 | eps1 | dev2 | eps2 | dev3 | eps3
0 | 0 |  | 0 | 0 | 0 | 0 | 0 | 0
0.002062758 | 0.0330136 |  | 0.002062758 | 0.0330136 | 0.002841568 | 0.0330136 | 0.005110707 | 0.0330136
0.004231575 | 0.06602721 |  | 0.004231575 | 0.06602721 | 0.005636196 | 0.06602721 | 0.0102123 | 0.06602721
0.006260099 | 0.09904081 |  | 0.006260099 | 0.09904081 | 0.008406055 | 0.09904081 | 0.01516685 | 0.09904081
0.007809662 | 0.1320544 |  | 0.007809662 | 0.1320544 | 0.01136051 | 0.1320544 | 0.01980399 | 0.1320544
0.009645918 | 0.165068 |  | 0.009645918 | 0.165068 | 0.01397555 | 0.165068 | 0.02437661 | 0.165068
0.0113514 | 0.1980816 |  | 0.0113514 | 0.1980816 | 0.01678001 | 0.1980816 | 0.02826475 | 0.1980816
0.01356201 | 0.2310952 |  | 0.01356201 | 0.2310952 | 0.01853377 | 0.2310952 | 0.03303848 | 0.2310952
0.01446225 | 0.2641088 |  | 0.01446225 | 0.2641088 | 0.02205163 | 0.2641088 | 0.03632783 | 0.2641088
0.01640589 | 0.2971224 |  | 0.01640589 | 0.2971224 | 0.02448878 | 0.2971224 | 0.0405941 | 0.2971224
0.01724277 | 0.330136 |  | 0.01724277 | 0.330136 | 0.02602571 | 0.330136 | 0.04434635 | 0.330136
0.01871608 | 0.3631496 |  | 0.01871608 | 0.3631496 | 0.02892583 | 0.3631496 | 0.04957864 | 0.3631496
0.01996687 | 0.3961632 |  | 0.01996687 | 0.3961632 | 0.03040739 | 0.3961632 | 0.05148604 | 0.3961632
0.02151882 | 0.4291768 |  | 0.02151882 | 0.4291768 | 0.03267076 | 0.4291768 | 0.05740706 | 0.4291768
0.02213518 | 0.4621904 |  | 0.02213518 | 0.4621904 | 0.03471207 | 0.4621904 | 0.06075801 | 0.4621904
0.02357838 | 0.4952041 |  | 0.02357838 | 0.4952041 | 0.03684752 | 0.4952041 | 0.06283865 | 0.4952041
0.0239276 | 0.5282177 |  | 0.0239276 | 0.5282177 | 0.03881732 | 0.5282177 | 0.06556697 | 0.5282177
0.02543952 | 0.5612313 |  | 0.02543952 | 0.5612313 | 0.04297466 | 0.5612313 | 0.06841243 | 0.5612313
0.02519441 | 0.5942449 |  | 0.02519441 | 0.5942449 | 0.0430482 | 0.5942449 | 0.0727059 | 0.5942449
0.02630988 | 0.6272585 |  | 0.02630988 | 0.6272585 | 0.04579768 | 0.6272585 | 0.07551922 | 0.6272585
0.02793536 | 0.6602721 |  | 0.02793536 | 0.6602721 | 0.04892228 | 0.6602721 | 0.07817635 | 0.6602721
0.02899821 | 0.6932857 |  | 0.02899821 | 0.6932857 | 0.05034752 | 0.6932857 | 0.0810712 | 0.6932857
0.02948597 | 0.7262993 |  | 0.02948597 | 0.7262993 | 0.05049984 | 0.7262993 | 0.08563797 | 0.7262993
0.02915742 | 0.7593129 |  | 0.02915742 | 0.7593129 | 0.0528054 | 0.7593129 | 0.08564168 | 0.7593129
0.03053051 | 0.7923265 |  | 0.03053051 | 0.7923265 | 0.05642271 | 0.7923265 | 0.08878381 | 0.7923265
0.03231463 | 0.8253401 |  | 0.03231463 | 0.8253401 | 0.0549807 | 0.8253401 | 0.09268962 | 0.8253401
0.03317417 | 0.8583537 |  | 0.03317417 | 0.8583537 | 0.05882973 | 0.8583537 | 0.0920544 | 0.8583537
0.03233982 | 0.8913673 |  | 0.03233982 | 0.8913673 | 0.05925883 | 0.8913673 | 0.09924562 | 0.8913673
0.03480587 | 0.9243809 |  | 0.03480587 | 0.9243809 | 0.06296354 | 0.9243809 | 0.0997617 | 0.9243809
0.0356458 | 0.9573945 |  | 0.0356458 | 0.9573945 | 0.06253464 | 0.9573945 | 0.09927222 | 0.9573945
0.03530997 | 0.9904081 |  | 0.03530997 | 0.9904081 | 0.06356497 | 0.9904081 | 0.1053791 | 0.9904081
0.03606185 | 1.023422 |  | 0.03606185 | 1.023422 | 0.06615745 | 1.023422 | 0.106117 | 1.023422
0.0379134 | 1.056435 |  | 0.0379134 | 1.056435 | 0.0666006 | 1.056435 | 0.1101881 | 1.056435
0.0399184 | 1.089449 |  | 0.0399184 | 1.089449 | 0.06887865 | 1.089449 | 0.1123634 | 1.089449
0.03924975 | 1.122463 |  | 0.03924975 | 1.122463 | 0.07187733 | 1.122463 | 0.1120483 | 1.122463
0.0415953 | 1.155476 |  | 0.0415953 | 1.155476 | 0.07419356 | 1.155476 | 0.1186306 | 1.155476
0.04237581 | 1.18849 |  | 0.04237581 | 1.18849 | 0.07402142 | 1.18849 | 0.1207755 | 1.18849
0.04162223 | 1.221503 |  | 0.04162223 | 1.221503 | 0.07284498 | 1.221503 | 0.1219258 | 1.221503
0.04360788 | 1.254517 |  | 0.04360788 | 1.254517 | 0.0742575 | 1.254517 | 0.1242352 | 1.254517
0.04493947 | 1.287531 |  | 0.04493947 | 1.287531 | 0.07797047 | 1.287531 | 0.1240943 | 1.287531
0.04561011 | 1.320544 |  | 0.04561011 | 1.320544 | 0.07735171 | 1.320544 | 0.1246911 | 1.320544
0.04514783 | 1.353558 |  | 0.04514783 | 1.353558 | 0.07968442 | 1.353558 | 0.1244942 | 1.353558
0.0471944 | 1.386571 |  | 0.0471944 | 1.386571 | 0.07955911 | 1.386571 | 0.1255333 | 1.386571
0.04787802 | 1.419585 |  | 0.04787802 | 1.419585 | 0.08347556 | 1.419585 | 0.1306129 | 1.419585
0.04729397 | 1.452599 |  | 0.04729397 | 1.452599 | 0.07996925 | 1.452599 | 0.1330451 | 1.452599
0.04882323 | 1.485612 |  | 0.04882323 | 1.485612 | 0.08086294 | 1.485612 | 0.1264967 | 1.485612
0.04830509 | 1.518626 |  | 0.04830509 | 1.518626 | 0.08103948 | 1.518626 | 0.1339954 | 1.518626
0.04991678 | 1.551639 |  | 0.04991678 | 1.551639 | 0.08610198 | 1.551639 | 0.1315017 | 1.551639
0.05018844 | 1.584653 |  | 0.05018844 | 1.584653 | 0.08476918 | 1.584653 | 0.1327408 | 1.584653
0.04998241 | 1.617667 |  | 0.04998241 | 1.617667 | 0.08350733 | 1.617667 | 0.1334724 | 1.617667
0.04892624 | 1.65068 |  | 0.04892624 | 1.65068 | 0.08591944 | 1.65068 | 0.1292972 | 1.65068
0.04903798 | 1.683694 |  | 0.04903798 | 1.683694 | 0.0853855 | 1.683694 | 0.1325815 | 1.683694
0.05108437 | 1.716707 |  | 0.05108437 | 1.716707 | 0.08499534 | 1.716707 | 0.1316819 | 1.716707
0.05112217 | 1.749721 |  | 0.05112217 | 1.749721 | 0.08293426 | 1.749721 | 0.1286725 | 1.749721
0.05101389 | 1.782735 |  | 0.05101389 | 1.782735 | 0.08549157 | 1.782735 | 0.1270479 | 1.782735
0.04883419 | 1.815748 |  | 0.04883419 | 1.815748 | 0.08392185 | 1.815748 | 0.1339588 | 1.815748
0.049665 | 1.848762 |  | 0.049665 | 1.848762 | 0.08409729 | 1.848762 | 0.1277476 | 1.848762
0.05160807 | 1.881775 |  | 0.05160807 | 1.881775 | 0.08742772 | 1.881775 | 0.1278376 | 1.881775
0.05006319 | 1.914789 |  | 0.05006319 | 1.914789 | 0.08384866 | 1.914789 | 0.1319431 | 1.914789
0.05112811 | 1.947803 |  | 0.05112811 | 1.947803 | 0.08581333 | 1.947803 | 0.1278927 | 1.947803
0.05192753 | 1.980816 |  | 0.05192753 | 1.980816 | 0.08380426 | 1.980816 | 0.1266793 | 1.980816
0.05148648 | 2.01383 |  | 0.05148648 | 2.01383 | 0.08565805 | 2.01383 | 0.129999 | 2.01383
0.05057192 | 2.046843 |  | 0.05057192 | 2.046843 | 0.08369911 | 2.046843 | 0.1266267 | 2.046843
0.0508227 | 2.079857 |  | 0.0508227 | 2.079857 | 0.08614695 | 2.079857 | 0.1252913 | 2.079857
0.05200012 | 2.112871 |  | 0.05200012 | 2.112871 | 0.0883607 | 2.112871 | 0.1285819 | 2.112871
0.05198875 | 2.145884 |  | 0.05198875 | 2.145884 | 0.08410819 | 2.145884 | 0.1319112 | 2.145884
0.05145565 | 2.178898 |  | 0.05145565 | 2.178898 | 0.08600832 | 2.178898 | 0.1247828 | 2.178898
0.05003768 | 2.211911 |  | 0.05003768 | 2.211911 | 0.08411833 | 2.211911 | 0.1252318 | 2.211911
0.05250796 | 2.244925 |  | 0.05250796 | 2.244925 | 0.08750482 | 2.244925 | 0.1243672 | 2.244925
0.05032345 | 2.277939 |  | 0.05032345 | 2.277939 | 0.0851577 | 2.277939 | 0.1250876 | 2.277939
0.05317298 | 2.310952 |  | 0.05317298 | 2.310952 | 0.08837959 | 2.310952 | 0.1280168 | 2.310952
0.0503165 | 2.343966 |  | 0.0503165 | 2.343966 | 0.08601602 | 2.343966 | 0.1266802 | 2.343966
0.05152922 | 2.376979 |  | 0.05152922 | 2.376979 | 0.0851172 | 2.376979 | 0.1290174 | 2.376979
0.05058443 | 2.409993 |  | 0.05058443 | 2.409993 | 0.08562453 | 2.409993 | 0.1257918 | 2.409993
0.05280991 | 2.443007 |  | 0.05280991 | 2.443007 | 0.08544823 | 2.443007 | 0.1255031 | 2.443007
0.05189702 | 2.47602 |  | 0.05189702 | 2.47602 | 0.08679405 | 2.47602 | 0.1229916 | 2.47602
0.05266298 | 2.509034 |  | 0.05266298 | 2.509034 | 0.08439678 | 2.509034 | 0.1260475 | 2.509034
0.05183089 | 2.542047 |  | 0.05183089 | 2.542047 | 0.08468716 | 2.542047 | 0.1228223 | 2.542047
0.05130448 | 2.575061 |  | 0.05130448 | 2.575061 | 0.08548789 | 2.575061 | 0.1246489 | 2.575061
0.05305568 | 2.608075 |  | 0.05305568 | 2.608075 | 0.08462515 | 2.608075 | 0.1247026 | 2.608075
0.05001568 | 2.641088 |  | 0.05001568 | 2.641088 | 0.08479973 | 2.641088 | 0.123021 | 2.641088
0.05220558 | 2.674102 |  | 0.05220558 | 2.674102 | 0.08807453 | 2.674102 | 0.1212263 | 2.674102
0.04953289 | 2.707115 |  | 0.04953289 | 2.707115 | 0.08617928 | 2.707115 | 0.1180864 | 2.707115
0.05119276 | 2.740129 |  | 0.05119276 | 2.740129 | 0.08570616 | 2.740129 | 0.1203405 | 2.740129
0.05092067 | 2.773143 |  | 0.05092067 | 2.773143 | 0.08435465 | 2.773143 | 0.1164241 | 2.773143
0.04869164 | 2.806156 |  | 0.04869164 | 2.806156 | 0.08034598 | 2.806156 | 0.1195979 | 2.806156
0.04852886 | 2.83917 |  | 0.04852886 | 2.83917 | 0.0810221 | 2.83917 | 0.1168854 | 2.83917
0.04980208 | 2.872183 |  | 0.04980208 | 2.872183 | 0.08033229 | 2.872183 | 0.1197231 | 2.872183
0.04706518 | 2.905197 |  | 0.04706518 | 2.905197 | 0.07849823 | 2.905197 | 0.1147278 | 2.905197
0.04819 | 2.938211 |  | 0.04819 | 2.938211 | 0.07650059 | 2.938211 | 0.1144084 | 2.938211
0.04725032 | 2.971224 |  | 0.04725032 | 2.971224 | 0.07684503 | 2.971224 | 0.1162717 | 2.971224
0.04653966 | 3.004238 |  | 0.04653966 | 3.004238 | 0.07584547 | 3.004238 | 0.112577 | 3.004238
0.04416147 | 3.037252 |  | 0.04416147 | 3.037252 | 0.07428251 | 3.037252 | 0.1137885 | 3.037252
0.04565928 | 3.070265 |  | 0.04565928 | 3.070265 | 0.07379059 | 3.070265 | 0.1113967 | 3.070265
0.04493072 | 3.103279 |  | 0.04493072 | 3.103279 | 0.07171693 | 3.103279 | 0.1110522 | 3.103279
0.04295297 | 3.136292 |  | 0.04295297 | 3.136292 | 0.07278157 | 3.136292 | 0.1059416 | 3.136292
0.04303298 | 3.169306 |  | 0.04303298 | 3.169306 | 0.06941382 | 3.169306 | 0.1077692 | 3.169306
0.04047424 | 3.20232 |  | 0.04047424 | 3.20232 | 0.0688954 | 3.20232 | 0.1056273 | 3.20232
0.04198045 | 3.235333 |  | 0.04198045 | 3.235333 | 0.07026867 | 3.235333 | 0.1030547 | 3.235333
0.0407265 | 3.268347 |  | 0.0407265 | 3.268347 | 0.06623906 | 3.268347 | 0.1008083 | 3.268347
0.04040032 | 3.30136 |  | 0.04040032 | 3.30136 | 0.06580379 | 3.30136 | 0.1028857 | 3.30136
0.03826155 | 3.334374 |  | 0.03826155 | 3.334374 | 0.06644227 | 3.334374 | 0.1014966 | 3.334374
0.0392926 | 3.367388 |  | 0.0392926 | 3.367388 | 0.06312098 | 3.367388 | 0.100834 | 3.367388
0.0381267 | 3.400401 |  | 0.0381267 | 3.400401 | 0.06383464 | 3.400401 | 0.1006548 | 3.400401
0.03791073 | 3.433415 |  | 0.03791073 | 3.433415 | 0.06228325 | 3.433415 | 0.1019853 | 3.433415
0.03739148 | 3.466428 |  | 0.03739148 | 3.466428 | 0.06194598 | 3.466428 | 0.09689664 | 3.466428
0.03805851 | 3.499442 |  | 0.03805851 | 3.499442 | 0.06194451 | 3.499442 | 0.097554 | 3.499442
0.03579503 | 3.532456 |  | 0.03579503 | 3.532456 | 0.06358088 | 3.532456 | 0.09634417 | 3.532456
0.03643977 | 3.565469 |  | 0.03643977 | 3.565469 | 0.06037691 | 3.565469 | 0.09603875 | 3.565469
0.03560092 | 3.598483 |  | 0.03560092 | 3.598483 | 0.06278363 | 3.598483 | 0.09812534 | 3.598483
0.03524506 | 3.631496 |  | 0.03524506 | 3.631496 | 0.05965873 | 3.631496 | 0.09708753 | 3.631496
0.03662269 | 3.66451 |  | 0.03662269 | 3.66451 | 0.06152706 | 3.66451 | 0.09631248 | 3.66451
0.0353455 | 3.697524 |  | 0.0353455 | 3.697524 | 0.05949857 | 3.697524 | 0.09137033 | 3.697524
0.03458308 | 3.730537 |  | 0.03458308 | 3.730537 | 0.05975716 | 3.730537 | 0.09332711 | 3.730537
0.03626632 | 3.763551 |  | 0.03626632 | 3.763551 | 0.06026249 | 3.763551 | 0.09526339 | 3.763551
0.03453949 | 3.796564 |  | 0.03453949 | 3.796564 | 0.05977607 | 3.796564 | 0.09090764 | 3.796564
0.03567537 | 3.829578 |  | 0.03567537 | 3.829578 | 0.05966325 | 3.829578 | 0.09433626 | 3.829578
0.03367361 | 3.862592 |  | 0.03367361 | 3.862592 | 0.05955352 | 3.862592 | 0.08912331 | 3.862592
0.03430463 | 3.895605 |  | 0.03430463 | 3.895605 | 0.05999176 | 3.895605 | 0.09076125 | 3.895605
0.03400802 | 3.928619 |  | 0.03400802 | 3.928619 | 0.05742147 | 3.928619 | 0.09205874 | 3.928619
0.03358841 | 3.961632 |  | 0.03358841 | 3.961632 | 0.05711222 | 3.961632 | 0.08788858 | 3.961632
0.03455631 | 3.994646 |  | 0.03455631 | 3.994646 | 0.05908611 | 3.994646 | 0.08947779 | 3.994646
0.03268089 | 4.02766 |  | 0.03268089 | 4.02766 | 0.05912254 | 4.02766 | 0.08908506 | 4.02766
0.03426538 | 4.060673 |  | 0.03426538 | 4.060673 | 0.05703196 | 4.060673 | 0.09060158 | 4.060673
0.03248703 | 4.093687 |  | 0.03248703 | 4.093687 | 0.05799882 | 4.093687 | 0.08724116 | 4.093687
0.03395366 | 4.1267 |  | 0.03395366 | 4.1267 | 0.05682137 | 4.1267 | 0.08959141 | 4.1267
0.03378044 | 4.159714 |  | 0.03378044 | 4.159714 | 0.05830816 | 4.159714 | 0.08527065 | 4.159714
0.03322504 | 4.192728 |  | 0.03322504 | 4.192728 | 0.05761903 | 4.192728 | 0.08397136 | 4.192728
0.03362573 | 4.225741 |  | 0.03362573 | 4.225741 | 0.05819772 | 4.225741 | 0.08397313 | 4.225741
0.03187966 | 4.258755 |  | 0.03187966 | 4.258755 | 0.05786891 | 4.258755 | 0.0830716 | 4.258755
0.03301852 | 4.291768 |  | 0.03301852 | 4.291768 | 0.05586788 | 4.291768 | 0.08456447 | 4.291768
0.03237112 | 4.324782 |  | 0.03237112 | 4.324782 | 0.05666785 | 4.324782 | 0.08457348 | 4.324782
0.03172306 | 4.357796 |  | 0.03172306 | 4.357796 | 0.05491822 | 4.357796 | 0.08558191 | 4.357796
0.03151892 | 4.390809 |  | 0.03151892 | 4.390809 | 0.05579543 | 4.390809 | 0.08401501 | 4.390809
0.03162921 | 4.423823 |  | 0.03162921 | 4.423823 | 0.05495602 | 4.423823 | 0.08258013 | 4.423823
0.03124382 | 4.456836 |  | 0.03124382 | 4.456836 | 0.05409069 | 4.456836 | 0.08332591 | 4.456836
0.03239979 | 4.48985 |  | 0.03239979 | 4.48985 | 0.05509482 | 4.48985 | 0.08244237 | 4.48985
0.0315395 | 4.522864 |  | 0.0315395 | 4.522864 | 0.05404723 | 4.522864 | 0.07980658 | 4.522864
0.03137725 | 4.555877 |  | 0.03137725 | 4.555877 | 0.05424571 | 4.555877 | 0.08371179 | 4.555877
0.03170567 | 4.588891 |  | 0.03170567 | 4.588891 | 0.05494847 | 4.588891 | 0.08293248 | 4.588891
0.03151426 | 4.621904 |  | 0.03151426 | 4.621904 | 0.05282191 | 4.621904 | 0.08078828 | 4.621904
0.03034796 | 4.654918 |  | 0.03034796 | 4.654918 | 0.05286019 | 4.654918 | 0.08228918 | 4.654918
0.03152116 | 4.687932 |  | 0.03152116 | 4.687932 | 0.05477701 | 4.687932 | 0.08160928 | 4.687932
0.03094971 | 4.720945 |  | 0.03094971 | 4.720945 | 0.05268333 | 4.720945 | 0.07836077 | 4.720945
0.03053894 | 4.753959 |  | 0.03053894 | 4.753959 | 0.05258173 | 4.753959 | 0.07703088 | 4.753959
0.03069094 | 4.786972 |  | 0.03069094 | 4.786972 | 0.05223674 | 4.786972 | 0.07913139 | 4.786972
0.03095257 | 4.819986 |  | 0.03095257 | 4.819986 | 0.05216421 | 4.819986 | 0.07657846 | 4.819986
0.03071361 | 4.853 |  | 0.03071361 | 4.853 | 0.05333429 | 4.853 | 0.07660902 | 4.853
0.02978607 | 4.886013 |  | 0.02978607 | 4.886013 | 0.05123849 | 4.886013 | 0.07510432 | 4.886013
0.03048355 | 4.919027 |  | 0.03048355 | 4.919027 | 0.05216702 | 4.919027 | 0.07643161 | 4.919027
0.03019667 | 4.952041 |  | 0.03019667 | 4.952041 | 0.04991497 | 4.952041 | 0.07824905 | 4.952041
0.02990253 | 4.985054 |  | 0.02990253 | 4.985054 | 0.05052401 | 4.985054 | 0.07573109 | 4.985054
0.0304676 | 5.018068 |  | 0.0304676 | 5.018068 | 0.0510805 | 5.018068 | 0.07408625 | 5.018068
0.02967519 | 5.051081 |  | 0.02967519 | 5.051081 | 0.05036397 | 5.051081 | 0.07772336 | 5.051081
0.03010031 | 5.084095 |  | 0.03010031 | 5.084095 | 0.05013786 | 5.084095 | 0.07607389 | 5.084095
0.02929908 | 5.117109 |  | 0.02929908 | 5.117109 | 0.04986598 | 5.117109 | 0.07396884 | 5.117109
0.03054776 | 5.150122 |  | 0.03054776 | 5.150122 | 0.04951019 | 5.150122 | 0.07537626 | 5.150122
0.02899138 | 5.183136 |  | 0.02899138 | 5.183136 | 0.0485884 | 5.183136 | 0.07318931 | 5.183136
0.0292553 | 5.216149 |  | 0.0292553 | 5.216149 | 0.04748332 | 5.216149 | 0.07187634 | 5.216149
0.03002189 | 5.249163 |  | 0.03002189 | 5.249163 | 0.04792862 | 5.249163 | 0.07252939 | 5.249163
0.030345 | 5.282177 |  | 0.030345 | 5.282177 | 0.04588993 | 5.282177 | 0.07494401 | 5.282177
0.02933843 | 5.31519 |  | 0.02933843 | 5.31519 | 0.0468732 | 5.31519 | 0.07379743 | 5.31519
0.03010983 | 5.348204 |  | 0.03010983 | 5.348204 | 0.04777376 | 5.348204 | 0.07106095 | 5.348204
0.02862109 | 5.381217 |  | 0.02862109 | 5.381217 | 0.04475449 | 5.381217 | 0.07206609 | 5.381217
0.02921669 | 5.414231 |  | 0.02921669 | 5.414231 | 0.0448456 | 5.414231 | 0.07335989 | 5.414231
0.02883024 | 5.447245 |  | 0.02883024 | 5.447245 | 0.0464633 | 5.447245 | 0.07000325 | 5.447245
0.02846119 | 5.480258 |  | 0.02846119 | 5.480258 | 0.0448416 | 5.480258 | 0.06915204 | 5.480258
0.02858263 | 5.513272 |  | 0.02858263 | 5.513272 | 0.04348211 | 5.513272 | 0.06832266 | 5.513272
0.02959084 | 5.546285 |  | 0.02959084 | 5.546285 | 0.04335146 | 5.546285 | 0.0705367 | 5.546285
0.02868556 | 5.579299 |  | 0.02868556 | 5.579299 | 0.04306306 | 5.579299 | 0.0695405 | 5.579299
0.02912337 | 5.612313 |  | 0.02912337 | 5.612313 | 0.04376563 | 5.612313 | 0.06835975 | 5.612313
0.0279322 | 5.645326 |  | 0.0279322 | 5.645326 | 0.04224824 | 5.645326 | 0.06878231 | 5.645326
0.02796754 | 5.67834 |  | 0.02796754 | 5.67834 | 0.04346991 | 5.67834 | 0.06653947 | 5.67834
0.02857707 | 5.711353 |  | 0.02857707 | 5.711353 | 0.04277681 | 5.711353 | 0.0670483 | 5.711353
0.02841359 | 5.744367 |  | 0.02841359 | 5.744367 | 0.04217573 | 5.744367 | 0.06906676 | 5.744367
0.0291083 | 5.777381 |  | 0.0291083 | 5.777381 | 0.04184008 | 5.777381 | 0.06575987 | 5.777381
0.02917251 | 5.810394 |  | 0.02917251 | 5.810394 | 0.04065021 | 5.810394 | 0.06615094 | 5.810394
0.02928077 | 5.843408 |  | 0.02928077 | 5.843408 | 0.03926403 | 5.843408 | 0.06514604 | 5.843408
0.0276026 | 5.876421 |  | 0.0276026 | 5.876421 | 0.04026495 | 5.876421 | 0.06666963 | 5.876421
0.02877617 | 5.909435 |  | 0.02877617 | 5.909435 | 0.03926956 | 5.909435 | 0.0670188 | 5.909435
0.02850806 | 5.942449 |  | 0.02850806 | 5.942449 | 0.03796132 | 5.942449 | 0.06788672 | 5.942449
0.02824267 | 5.975462 |  | 0.02824267 | 5.975462 | 0.03906261 | 5.975462 | 0.0672559 | 5.975462
0.0274415 | 6.008476 |  | 0.0274415 | 6.008476 | 0.03683267 | 6.008476 | 0.06526495 | 6.008476
0.02733718 | 6.041489 |  | 0.02733718 | 6.041489 | 0.03725584 | 6.041489 | 0.06682137 | 6.041489
0.02781428 | 6.074503 |  | 0.02781428 | 6.074503 | 0.0371553 | 6.074503 | 0.06600591 | 6.074503
0.02754245 | 6.107517 |  | 0.02754245 | 6.107517 | 0.03726932 | 6.107517 | 0.06340561 | 6.107517
0.02817922 | 6.14053 |  | 0.02817922 | 6.14053 | 0.03564749 | 6.14053 | 0.06576193 | 6.14053
0.02844412 | 6.173544 |  | 0.02844412 | 6.173544 | 0.03600904 | 6.173544 | 0.06420498 | 6.173544
0.02739829 | 6.206557 |  | 0.02739829 | 6.206557 | 0.03583414 | 6.206557 | 0.06517123 | 6.206557
0.02750581 | 6.239571 |  | 0.02750581 | 6.239571 | 0.03435534 | 6.239571 | 0.06398208 | 6.239571
0.02792825 | 6.272585 |  | 0.02792825 | 6.272585 | 0.03453715 | 6.272585 | 0.06139755 | 6.272585
0.02826306 | 6.305598 |  | 0.02826306 | 6.305598 | 0.03394836 | 6.305598 | 0.0639331 | 6.305598
0.02796118 | 6.338612 |  | 0.02796118 | 6.338612 | 0.03339042 | 6.338612 | 0.06402752 | 6.338612
0.02790748 | 6.371625 |  | 0.02790748 | 6.371625 | 0.03170363 | 6.371625 | 0.06341904 | 6.371625
0.02716275 | 6.404639 |  | 0.02716275 | 6.404639 | 0.03118351 | 6.404639 | 0.06030428 | 6.404639
0.02746543 | 6.437653 |  | 0.02746543 | 6.437653 | 0.03090951 | 6.437653 | 0.06240902 | 6.437653
0.02753946 | 6.470666 |  | 0.02753946 | 6.470666 | 0.0298288 | 6.470666 | 0.06274472 | 6.470666
0.02770236 | 6.50368 |  | 0.02770236 | 6.50368 | 0.02990623 | 6.50368 | 0.06263265 | 6.50368
0.02746726 | 6.536693 |  | 0.02746726 | 6.536693 | 0.02900524 | 6.536693 | 0.06243247 | 6.536693
0.02847303 | 6.569707 |  | 0.02847303 | 6.569707 | 0.0298318 | 6.569707 | 0.06198712 | 6.569707