## 1
Общество с ограниченной ответственностью "Инженерная геология" (ООО "ИнжГео")
Юр. адрес: 117279, г. Москва, ул. Миклухо-Маклая, 36 а, этаж 5, пом. XXIII к. 76-84
Телефон/факс +7 (495) 132-30-00, Адрес электронной почты inbox@inj-geo.ru
Испытательная лаборатория ООО «ИнжГео»
Адрес места осуществления деятельности лаборатории: г. Москва, просп. Вернадского, д. 51, стр. 1
Телефон +7(910)4557682, E-mail: slg85@mail.ru
Протокол испытаний № 13-63/23 от 21-11-2022
Наименование и адрес заказчика: ООО Регионстрой
Наименование объекта: Переход трубопровода через р. Енисей
Наименование используемого метода/методики: ГОСТ 12248.3-2020
Условия проведения испытания: температура окружающей среды (18 - 25)0С, влажность воздуха (40 - 75)%
Дата получение объекта подлежащего испытаниям: 25.10.2022
Дата испытания: 25.10.2022-19.11.2023
Испытание грунтов методом одноплоскостного среза
[6 empty] | Лабораторный номер: |  | 1058 |  |  |  | We, д.е. = | 0.322890956
[6 empty] | Номер скважины: |  | BH-032 |  |  |  | ρ, г/см3 = | 1.9
[6 empty] | Глубина отбора, м: |  | 0.9 |  |  |  | ρs, г/см3 = | 2.72
[6 empty] | Наименование грунта: |  | Суглинок, после оттаивания текучепластичный, легкий песчанистый |  |  |  | e, д.е. = | 1.1
[6 empty] | Схема проведения опыта: |  | КД |  |  |  | IL, д.е. = | 0.892
Результаты испытаний
[7 empty] | Нормальное напряжение σ, МПа | Касательное напряжение t, МПа | tg ϕ | Угол внутреннего трения ϕ, град. | Удельное сцепление C, МПа
[7 empty] | 0.1 | 0.0538864
[7 empty] | 0.2 | 0.09077281
[7 empty] | 0.3 | 0.1306592
Эффективные значения угла внутреннего трения и удельного сцепления ϕ', С'
[7 empty] | ϕ', град. = | 21
[7 empty] | С', МПа = | 0.015
[7 empty] | Начальник исп. лаборатории: |  |  |  |  | Семиколенова Л.Г.
Лист 1 , всего листов 1
Частичное воспроизведение протокола испытаний без письменного разрешения ООО «ИнжГео» ЗАПРЕЩАЕТСЯ
второй график |  | первый график
dev | eps | sigma | dev1 | eps1 | dev2 | eps2 | dev3 | eps3
0 | 0 |  | 0 | 0 | 0 | 0 | 0 | 0
0.002509864 | 0.0330136 |  | 0.002509864 | 0.0330136 | 0.003628841 | 0.0330136 | 0.006259838 | 0.0330136
0.004971106 | 0.06602721 |  | 0.004971106 | 0.06602721 | 0.007232118 | 0.06602721 | 0.01225377 | 0.06602721
0.007428725 | 0.09904081 |  | 0.007428725 | 0.09904081 | 0.01056432 | 0.09904081 | 0.01836072 | 0.09904081
0.009920384 | 0.1320544 |  | 0.009920384 | 0.1320544 | 0.0144153 | 0.1320544 | 0.02458623 | 0.1320544
0.01238296 | 0.165068 |  | 0.01238296 | 0.165068 | 0.01712872 | 0.165068 | 0.02861323 | 0.165068
0.01399033 | 0.1980816 |  | 0.01399033 | 0.1980816 | 0.02033351 | 0.1980816 | 0.03377685 | 0.1980816
0.01621819 | 0.2310952 |  | 0.01621819 | 0.2310952 | 0.02359142 | 0.2310952 | 0.03991211 | 0.2310952
0.01827112 | 0.2641088 |  | 0.01827112 | 0.2641088 | 0.02709913 | 0.2641088 | 0.04272656 | 0.2641088
0.01983036 | 0.2971224 |  | 0.01983036 | 0.2971224 | 0.0302705 | 0.2971224 | 0.04816018 | 0.2971224
0.02126911 | 0.330136 |  | 0.02126911 | 0.330136 | 0.03340676 | 0.330136 | 0.05004421 | 0.330136
0.02245109 | 0.3631496 |  | 0.02245109 | 0.3631496 | 0.03616869 | 0.3631496 | 0.05322535 | 0.3631496
0.023368 | 0.3961632 |  | 0.023368 | 0.3961632 | 0.03764688 | 0.3961632 | 0.05709255 | 0.3961632
0.02453243 | 0.4291768 |  | 0.02453243 | 0.4291768 | 0.04020925 | 0.4291768 | 0.05878277 | 0.4291768
0.02411826 | 0.4621904 |  | 0.02411826 | 0.4621904 | 0.04328235 | 0.4621904 | 0.06348236 | 0.4621904
0.02527233 | 0.4952041 |  | 0.02527233 | 0.4952041 | 0.04807009 | 0.4952041 | 0.06357177 | 0.4952041
0.02702208 | 0.5282177 |  | 0.02702208 | 0.5282177 | 0.04875774 | 0.5282177 | 0.06597736 | 0.5282177
0.0272683 | 0.5612313 |  | 0.0272683 | 0.5612313 | 0.05212196 | 0.5612313 | 0.06901845 | 0.5612313
0.0284897 | 0.5942449 |  | 0.0284897 | 0.5942449 | 0.05591269 | 0.5942449 | 0.06964355 | 0.5942449
0.02818887 | 0.6272585 |  | 0.02818887 | 0.6272585 | 0.05808849 | 0.6272585 | 0.06988653 | 0.6272585
0.02934007 | 0.6602721 |  | 0.02934007 | 0.6602721 | 0.0609616 | 0.6602721 | 0.07139244 | 0.6602721
0.02875288 | 0.6932857 |  | 0.02875288 | 0.6932857 | 0.05981136 | 0.6932857 | 0.07469129 | 0.6932857
0.03056194 | 0.7262993 |  | 0.03056194 | 0.7262993 | 0.06500367 | 0.7262993 | 0.07719856 | 0.7262993
0.03002156 | 0.7593129 |  | 0.03002156 | 0.7593129 | 0.06649679 | 0.7593129 | 0.08105073 | 0.7593129
0.03128238 | 0.7923265 |  | 0.03128238 | 0.7923265 | 0.06693151 | 0.7923265 | 0.08214592 | 0.7923265
0.03176453 | 0.8253401 |  | 0.03176453 | 0.8253401 | 0.06575215 | 0.8253401 | 0.08474573 | 0.8253401
0.03259 | 0.8583537 |  | 0.03259 | 0.8583537 | 0.06725063 | 0.8583537 | 0.08827326 | 0.8583537
0.03329049 | 0.8913673 |  | 0.03329049 | 0.8913673 | 0.06958373 | 0.8913673 | 0.08877136 | 0.8913673
0.03543523 | 0.9243809 |  | 0.03543523 | 0.9243809 | 0.07174201 | 0.9243809 | 0.09224615 | 0.9243809
0.03527523 | 0.9573945 |  | 0.03527523 | 0.9573945 | 0.07230152 | 0.9573945 | 0.0954621 | 0.9573945
0.03731116 | 0.9904081 |  | 0.03731116 | 0.9904081 | 0.07194441 | 0.9904081 | 0.09789593 | 0.9904081
0.03666961 | 1.023422 |  | 0.03666961 | 1.023422 | 0.07492209 | 1.023422 | 0.1003502 | 1.023422
0.03763225 | 1.056435 |  | 0.03763225 | 1.056435 | 0.07302131 | 1.056435 | 0.1025886 | 1.056435
0.03851234 | 1.089449 |  | 0.03851234 | 1.089449 | 0.07555476 | 1.089449 | 0.1074668 | 1.089449
0.0396726 | 1.122463 |  | 0.0396726 | 1.122463 | 0.07322066 | 1.122463 | 0.1093057 | 1.122463
0.04155773 | 1.155476 |  | 0.04155773 | 1.155476 | 0.07503219 | 1.155476 | 0.113019 | 1.155476
0.04145112 | 1.18849 |  | 0.04145112 | 1.18849 | 0.07820392 | 1.18849 | 0.1181034 | 1.18849
0.04187878 | 1.221503 |  | 0.04187878 | 1.221503 | 0.07926288 | 1.221503 | 0.119858 | 1.221503
0.04341168 | 1.254517 |  | 0.04341168 | 1.254517 | 0.07631912 | 1.254517 | 0.1185726 | 1.254517
0.04371315 | 1.287531 |  | 0.04371315 | 1.287531 | 0.07780491 | 1.287531 | 0.1219694 | 1.287531
0.04399035 | 1.320544 |  | 0.04399035 | 1.320544 | 0.07950744 | 1.320544 | 0.1246451 | 1.320544
0.04486853 | 1.353558 |  | 0.04486853 | 1.353558 | 0.08135248 | 1.353558 | 0.1289518 | 1.353558
0.04640536 | 1.386571 |  | 0.04640536 | 1.386571 | 0.08036462 | 1.386571 | 0.1306592 | 1.386571
0.04757293 | 1.419585 |  | 0.04757293 | 1.419585 | 0.08062537 | 1.419585 | 0.1295117 | 1.419585
0.04629676 | 1.452599 |  | 0.04629676 | 1.452599 | 0.07922641 | 1.452599 | 0.1309189 | 1.452599
0.04889941 | 1.485612 |  | 0.04889941 | 1.485612 | 0.0817977 | 1.485612 | 0.137219 | 1.485612
0.04805116 | 1.518626 |  | 0.04805116 | 1.518626 | 0.08251552 | 1.518626 | 0.1327854 | 1.518626
0.04847376 | 1.551639 |  | 0.04847376 | 1.551639 | 0.08337734 | 1.551639 | 0.1384002 | 1.551639
0.04928798 | 1.584653 |  | 0.04928798 | 1.584653 | 0.08485073 | 1.584653 | 0.137221 | 1.584653
0.04904654 | 1.617667 |  | 0.04904654 | 1.617667 | 0.08247252 | 1.617667 | 0.1356151 | 1.617667
0.04844169 | 1.65068 |  | 0.04844169 | 1.65068 | 0.08527462 | 1.65068 | 0.1410363 | 1.65068
0.04908946 | 1.683694 |  | 0.04908946 | 1.683694 | 0.08526101 | 1.683694 | 0.1354149 | 1.683694
0.04946454 | 1.716707 |  | 0.04946454 | 1.716707 | 0.08368897 | 1.716707 | 0.1358201 | 1.716707
0.05063425 | 1.749721 |  | 0.05063425 | 1.749721 | 0.08684372 | 1.749721 | 0.1400522 | 1.749721
0.0503287 | 1.782735 |  | 0.0503287 | 1.782735 | 0.08706458 | 1.782735 | 0.1368466 | 1.782735
0.05142549 | 1.815748 |  | 0.05142549 | 1.815748 | 0.08364143 | 1.815748 | 0.1392856 | 1.815748
0.05074444 | 1.848762 |  | 0.05074444 | 1.848762 | 0.08520688 | 1.848762 | 0.1371706 | 1.848762
0.05056842 | 1.881775 |  | 0.05056842 | 1.881775 | 0.0865428 | 1.881775 | 0.1343075 | 1.881775
0.05027315 | 1.914789 |  | 0.05027315 | 1.914789 | 0.08728915 | 1.914789 | 0.1375622 | 1.914789
0.05099921 | 1.947803 |  | 0.05099921 | 1.947803 | 0.08567793 | 1.947803 | 0.1330972 | 1.947803
0.0522529 | 1.980816 |  | 0.0522529 | 1.980816 | 0.08485342 | 1.980816 | 0.1338024 | 1.980816
0.05102677 | 2.01383 |  | 0.05102677 | 2.01383 | 0.08917885 | 2.01383 | 0.132919 | 2.01383
0.05165554 | 2.046843 |  | 0.05165554 | 2.046843 | 0.08598839 | 2.046843 | 0.1347168 | 2.046843
0.05199386 | 2.079857 |  | 0.05199386 | 2.079857 | 0.08730391 | 2.079857 | 0.1324165 | 2.079857
0.05300507 | 2.112871 |  | 0.05300507 | 2.112871 | 0.08756479 | 2.112871 | 0.1345057 | 2.112871
0.05253332 | 2.145884 |  | 0.05253332 | 2.145884 | 0.09133454 | 2.145884 | 0.1365875 | 2.145884
0.05367308 | 2.178898 |  | 0.05367308 | 2.178898 | 0.09015342 | 2.178898 | 0.13587 | 2.178898
0.05291148 | 2.211911 |  | 0.05291148 | 2.211911 | 0.08805023 | 2.211911 | 0.1310057 | 2.211911
0.05298308 | 2.244925 |  | 0.05298308 | 2.244925 | 0.08828506 | 2.244925 | 0.1325392 | 2.244925
0.05401092 | 2.277939 |  | 0.05401092 | 2.277939 | 0.08861681 | 2.277939 | 0.1338286 | 2.277939
0.05516953 | 2.310952 |  | 0.05516953 | 2.310952 | 0.08842304 | 2.310952 | 0.1352347 | 2.310952
0.0533518 | 2.343966 |  | 0.0533518 | 2.343966 | 0.08796171 | 2.343966 | 0.1324986 | 2.343966
0.05312778 | 2.376979 |  | 0.05312778 | 2.376979 | 0.09195292 | 2.376979 | 0.1342529 | 2.376979
0.05455758 | 2.409993 |  | 0.05455758 | 2.409993 | 0.0882942 | 2.409993 | 0.1339307 | 2.409993
0.05501816 | 2.443007 |  | 0.05501816 | 2.443007 | 0.09233544 | 2.443007 | 0.1349447 | 2.443007
0.0538864 | 2.47602 |  | 0.0538864 | 2.47602 | 0.09077281 | 2.47602 | 0.1339372 | 2.47602
0.05530536 | 2.509034 |  | 0.05530536 | 2.509034 | 0.09125574 | 2.509034 | 0.1320248 | 2.509034
0.0554604 | 2.542047 |  | 0.0554604 | 2.542047 | 0.09290732 | 2.542047 | 0.1343154 | 2.542047
0.05466245 | 2.575061 |  | 0.05466245 | 2.575061 | 0.09102745 | 2.575061 | 0.130017 | 2.575061
0.05309648 | 2.608075 |  | 0.05309648 | 2.608075 | 0.08845336 | 2.608075 | 0.1278018 | 2.608075
0.05186549 | 2.641088 |  | 0.05186549 | 2.641088 | 0.09221717 | 2.641088 | 0.1252806 | 2.641088
0.05420836 | 2.674102 |  | 0.05420836 | 2.674102 | 0.09051875 | 2.674102 | 0.1250308 | 2.674102
0.05145901 | 2.707115 |  | 0.05145901 | 2.707115 | 0.08738216 | 2.707115 | 0.1301525 | 2.707115
0.05350172 | 2.740129 |  | 0.05350172 | 2.740129 | 0.08707783 | 2.740129 | 0.129544 | 2.740129
0.05198966 | 2.773143 |  | 0.05198966 | 2.773143 | 0.08625445 | 2.773143 | 0.1277845 | 2.773143
0.05173991 | 2.806156 |  | 0.05173991 | 2.806156 | 0.08718907 | 2.806156 | 0.1210305 | 2.806156
0.05080515 | 2.83917 |  | 0.05080515 | 2.83917 | 0.08467909 | 2.83917 | 0.1221407 | 2.83917
0.04935571 | 2.872183 |  | 0.04935571 | 2.872183 | 0.08626049 | 2.872183 | 0.1257891 | 2.872183
0.04839645 | 2.905197 |  | 0.04839645 | 2.905197 | 0.08510485 | 2.905197 | 0.1221273 | 2.905197
0.04672392 | 2.938211 |  | 0.04672392 | 2.938211 | 0.08091896 | 2.938211 | 0.1225887 | 2.938211
0.04627814 | 2.971224 |  | 0.04627814 | 2.971224 | 0.07877528 | 2.971224 | 0.1207649 | 2.971224
0.04760521 | 3.004238 |  | 0.04760521 | 3.004238 | 0.0800699 | 3.004238 | 0.1182841 | 3.004238
0.0463429 | 3.037252 |  | 0.0463429 | 3.037252 | 0.07788092 | 3.037252 | 0.1160822 | 3.037252
0.04411166 | 3.070265 |  | 0.04411166 | 3.070265 | 0.0764812 | 3.070265 | 0.1173626 | 3.070265
0.04343841 | 3.103279 |  | 0.04343841 | 3.103279 | 0.07257345 | 3.103279 | 0.1144462 | 3.103279
0.04237477 | 3.136292 |  | 0.04237477 | 3.136292 | 0.0713074 | 3.136292 | 0.1119418 | 3.136292
0.0432937 | 3.169306 |  | 0.0432937 | 3.169306 | 0.07235563 | 3.169306 | 0.1128119 | 3.169306
0.04143132 | 3.20232 |  | 0.04143132 | 3.20232 | 0.07042049 | 3.20232 | 0.1082772 | 3.20232
0.03948068 | 3.235333 |  | 0.03948068 | 3.235333 | 0.0674097 | 3.235333 | 0.1098972 | 3.235333
0.03954936 | 3.268347 |  | 0.03954936 | 3.268347 | 0.0672679 | 3.268347 | 0.1073054 | 3.268347
0.04000224 | 3.30136 |  | 0.04000224 | 3.30136 | 0.06735893 | 3.30136 | 0.1056661 | 3.30136
0.03784736 | 3.334374 |  | 0.03784736 | 3.334374 | 0.06722359 | 3.334374 | 0.1042587 | 3.334374
0.03739993 | 3.367388 |  | 0.03739993 | 3.367388 | 0.0657235 | 3.367388 | 0.1067724 | 3.367388
0.03699742 | 3.400401 |  | 0.03699742 | 3.400401 | 0.06469407 | 3.400401 | 0.1017566 | 3.400401
0.03727073 | 3.433415 |  | 0.03727073 | 3.433415 | 0.06351866 | 3.433415 | 0.1057849 | 3.433415
0.03513831 | 3.466428 |  | 0.03513831 | 3.466428 | 0.06292868 | 3.466428 | 0.09935707 | 3.466428
0.03576323 | 3.499442 |  | 0.03576323 | 3.499442 | 0.06255507 | 3.499442 | 0.1030036 | 3.499442
0.03422335 | 3.532456 |  | 0.03422335 | 3.532456 | 0.06099021 | 3.532456 | 0.1018607 | 3.532456
0.03488014 | 3.565469 |  | 0.03488014 | 3.565469 | 0.05912464 | 3.565469 | 0.09783149 | 3.565469
0.03391771 | 3.598483 |  | 0.03391771 | 3.598483 | 0.05918697 | 3.598483 | 0.09938833 | 3.598483
0.03473812 | 3.631496 |  | 0.03473812 | 3.631496 | 0.06042872 | 3.631496 | 0.09793421 | 3.631496
0.03442914 | 3.66451 |  | 0.03442914 | 3.66451 | 0.0579311 | 3.66451 | 0.09823764 | 3.66451
0.03451784 | 3.697524 |  | 0.03451784 | 3.697524 | 0.05736197 | 3.697524 | 0.09569194 | 3.697524
0.03254047 | 3.730537 |  | 0.03254047 | 3.730537 | 0.0591327 | 3.730537 | 0.09386017 | 3.730537
0.03238247 | 3.763551 |  | 0.03238247 | 3.763551 | 0.05811647 | 3.763551 | 0.09589878 | 3.763551
0.03274347 | 3.796564 |  | 0.03274347 | 3.796564 | 0.05762552 | 3.796564 | 0.09467035 | 3.796564
0.03163733 | 3.829578 |  | 0.03163733 | 3.829578 | 0.05612467 | 3.829578 | 0.09549193 | 3.829578
0.03123251 | 3.862592 |  | 0.03123251 | 3.862592 | 0.05413886 | 3.862592 | 0.09709053 | 3.862592
0.03147803 | 3.895605 |  | 0.03147803 | 3.895605 | 0.05572207 | 3.895605 | 0.09496956 | 3.895605
0.03089517 | 3.928619 |  | 0.03089517 | 3.928619 | 0.05416167 | 3.928619 | 0.09338011 | 3.928619
0.03096162 | 3.961632 |  | 0.03096162 | 3.961632 | 0.05550518 | 3.961632 | 0.09161725 | 3.961632
0.03160801 | 3.994646 |  | 0.03160801 | 3.994646 | 0.05436035 | 3.994646 | 0.0947985 | 3.994646
0.03108724 | 4.02766 |  | 0.03108724 | 4.02766 | 0.05221461 | 4.02766 | 0.09107274 | 4.02766
0.02955812 | 4.060673 |  | 0.02955812 | 4.060673 | 0.05315768 | 4.060673 | 0.09331377 | 4.060673
0.02981113 | 4.093687 |  | 0.02981113 | 4.093687 | 0.05275017 | 4.093687 | 0.08985833 | 4.093687
0.02908493 | 4.1267 |  | 0.02908493 | 4.1267 | 0.05265537 | 4.1267 | 0.08837051 | 4.1267
0.03015908 | 4.159714 |  | 0.03015908 | 4.159714 | 0.05170691 | 4.159714 | 0.08696217 | 4.159714
0.02895033 | 4.192728 |  | 0.02895033 | 4.192728 | 0.05158712 | 4.192728 | 0.0893574 | 4.192728
0.02926518 | 4.225741 |  | 0.02926518 | 4.225741 | 0.05241812 | 4.225741 | 0.08881839 | 4.225741
0.02851484 | 4.258755 |  | 0.02851484 | 4.258755 | 0.05091434 | 4.258755 | 0.08920122 | 4.258755
0.02840197 | 4.291768 |  | 0.02840197 | 4.291768 | 0.05160212 | 4.291768 | 0.08721074 | 4.291768
0.02819976 | 4.324782 |  | 0.02819976 | 4.324782 | 0.04937524 | 4.324782 | 0.0890164 | 4.324782
0.02801272 | 4.357796 |  | 0.02801272 | 4.357796 | 0.05081592 | 4.357796 | 0.08813695 | 4.357796
0.02774548 | 4.390809 |  | 0.02774548 | 4.390809 | 0.05133895 | 4.390809 | 0.08385588 | 4.390809
0.02747572 | 4.423823 |  | 0.02747572 | 4.423823 | 0.04958406 | 4.423823 | 0.08545291 | 4.423823
0.02839926 | 4.456836 |  | 0.02839926 | 4.456836 | 0.04824837 | 4.456836 | 0.08495473 | 4.456836
0.02787133 | 4.48985 |  | 0.02787133 | 4.48985 | 0.05009163 | 4.48985 | 0.08472902 | 4.48985
0.02788447 | 4.522864 |  | 0.02788447 | 4.522864 | 0.04795735 | 4.522864 | 0.0837409 | 4.522864
0.02797715 | 4.555877 |  | 0.02797715 | 4.555877 | 0.04886888 | 4.555877 | 0.08254809 | 4.555877
0.02694574 | 4.588891 |  | 0.02694574 | 4.588891 | 0.04846937 | 4.588891 | 0.08329073 | 4.588891
0.02797673 | 4.621904 |  | 0.02797673 | 4.621904 | 0.04792731 | 4.621904 | 0.08536302 | 4.621904
0.02766877 | 4.654918 |  | 0.02766877 | 4.654918 | 0.04656952 | 4.654918 | 0.08443431 | 4.654918
0.0274996 | 4.687932 |  | 0.0274996 | 4.687932 | 0.04802769 | 4.687932 | 0.08184592 | 4.687932
0.02820413 | 4.720945 |  | 0.02820413 | 4.720945 | 0.04632181 | 4.720945 | 0.08104573 | 4.720945
0.02749143 | 4.753959 |  | 0.02749143 | 4.753959 | 0.04638374 | 4.753959 | 0.07875776 | 4.753959
0.0285511 | 4.786972 |  | 0.0285511 | 4.786972 | 0.0454703 | 4.786972 | 0.08135711 | 4.786972
0.02827122 | 4.819986 |  | 0.02827122 | 4.819986 | 0.04474931 | 4.819986 | 0.08217424 | 4.819986
0.02830209 | 4.853 |  | 0.02830209 | 4.853 | 0.04507092 | 4.853 | 0.08164625 | 4.853
0.02725135 | 4.886013 |  | 0.02725135 | 4.886013 | 0.04626504 | 4.886013 | 0.08054166 | 4.886013
0.02781778 | 4.919027 |  | 0.02781778 | 4.919027 | 0.0442816 | 4.919027 | 0.07739623 | 4.919027
0.02835943 | 4.952041 |  | 0.02835943 | 4.952041 | 0.0446185 | 4.952041 | 0.07937837 | 4.952041
0.02745609 | 4.985054 |  | 0.02745609 | 4.985054 | 0.04292878 | 4.985054 | 0.07700896 | 4.985054
0.02702999 | 5.018068 |  | 0.02702999 | 5.018068 | 0.04496796 | 5.018068 | 0.07658486 | 5.018068
0.02800222 | 5.051081 |  | 0.02800222 | 5.051081 | 0.0447278 | 5.051081 | 0.07789528 | 5.051081
0.02725471 | 5.084095 |  | 0.02725471 | 5.084095 | 0.04436728 | 5.084095 | 0.07518207 | 5.084095
0.0270234 | 5.117109 |  | 0.0270234 | 5.117109 | 0.04361388 | 5.117109 | 0.07535951 | 5.117109
0.02795489 | 5.150122 |  | 0.02795489 | 5.150122 | 0.0436198 | 5.150122 | 0.07492609 | 5.150122
0.02856768 | 5.183136 |  | 0.02856768 | 5.183136 | 0.04274592 | 5.183136 | 0.07338841 | 5.183136
0.02789043 | 5.216149 |  | 0.02789043 | 5.216149 | 0.04249654 | 5.216149 | 0.07494719 | 5.216149
0.02757971 | 5.249163 |  | 0.02757971 | 5.249163 | 0.04249935 | 5.249163 | 0.07220146 | 5.249163
0.02692783 | 5.282177 |  | 0.02692783 | 5.282177 | 0.04086851 | 5.282177 | 0.07540586 | 5.282177
0.02794179 | 5.31519 |  | 0.02794179 | 5.31519 | 0.04129087 | 5.31519 | 0.07506421 | 5.31519
0.02792907 | 5.348204 |  | 0.02792907 | 5.348204 | 0.041247 | 5.348204 | 0.07425591 | 5.348204
0.02788618 | 5.381217 |  | 0.02788618 | 5.381217 | 0.04011632 | 5.381217 | 0.07276418 | 5.381217
0.0270271 | 5.414231 |  | 0.0270271 | 5.414231 | 0.0415839 | 5.414231 | 0.07166242 | 5.414231
0.02699038 | 5.447245 |  | 0.02699038 | 5.447245 | 0.0398656 | 5.447245 | 0.07088653 | 5.447245
0.02716245 | 5.480258 |  | 0.02716245 | 5.480258 | 0.04038373 | 5.480258 | 0.07278495 | 5.480258
0.02725164 | 5.513272 |  | 0.02725164 | 5.513272 | 0.04043054 | 5.513272 | 0.07012668 | 5.513272
0.0284143 | 5.546285 |  | 0.0284143 | 5.546285 | 0.0395601 | 5.546285 | 0.07109226 | 5.546285
0.02742874 | 5.579299 |  | 0.02742874 | 5.579299 | 0.03916453 | 5.579299 | 0.06956305 | 5.579299
0.02713844 | 5.612313 |  | 0.02713844 | 5.612313 | 0.03894755 | 5.612313 | 0.07092622 | 5.612313
0.02860667 | 5.645326 |  | 0.02860667 | 5.645326 | 0.03862853 | 5.645326 | 0.07089957 | 5.645326
0.02812556 | 5.67834 |  | 0.02812556 | 5.67834 | 0.03785421 | 5.67834 | 0.06771808 | 5.67834
0.02787296 | 5.711353 |  | 0.02787296 | 5.711353 | 0.03691104 | 5.711353 | 0.06804782 | 5.711353
0.02776834 | 5.744367 |  | 0.02776834 | 5.744367 | 0.03753709 | 5.744367 | 0.06838486 | 5.744367
0.02850547 | 5.777381 |  | 0.02850547 | 5.777381 | 0.0380005 | 5.777381 | 0.06885078 | 5.777381
0.02795909 | 5.810394 |  | 0.02795909 | 5.810394 | 0.03794744 | 5.810394 | 0.06585418 | 5.810394
0.0279119 | 5.843408 |  | 0.0279119 | 5.843408 | 0.0373735 | 5.843408 | 0.06528948 | 5.843408
0.02767564 | 5.876421 |  | 0.02767564 | 5.876421 | 0.03769884 | 5.876421 | 0.06657573 | 5.876421
0.02780813 | 5.909435 |  | 0.02780813 | 5.909435 | 0.03541202 | 5.909435 | 0.06530282 | 5.909435
0.02859463 | 5.942449 |  | 0.02859463 | 5.942449 | 0.03537228 | 5.942449 | 0.06726546 | 5.942449
0.02818996 | 5.975462 |  | 0.02818996 | 5.975462 | 0.03608167 | 5.975462 | 0.06625395 | 5.975462
0.0284786 | 6.008476 |  | 0.0284786 | 6.008476 | 0.03544798 | 6.008476 | 0.06573891 | 6.008476
0.02878784 | 6.041489 |  | 0.02878784 | 6.041489 | 0.03543017 | 6.041489 | 0.06256534 | 6.041489
0.02718178 | 6.074503 |  | 0.02718178 | 6.074503 | 0.03523982 | 6.074503 | 0.06429213 | 6.074503
0.02811353 | 6.107517 |  | 0.02811353 | 6.107517 | 0.03562058 | 6.107517 | 0.0637669 | 6.107517
0.02720406 | 6.14053 |  | 0.02720406 | 6.14053 | 0.03397841 | 6.14053 | 0.06457009 | 6.14053
0.02807962 | 6.173544 |  | 0.02807962 | 6.173544 | 0.03372927 | 6.173544 | 0.06278686 | 6.173544
0.0285925 | 6.206557 |  | 0.0285925 | 6.206557 | 0.0337249 | 6.206557 | 0.06355838 | 6.206557
0.02865781 | 6.239571 |  | 0.02865781 | 6.239571 | 0.03379324 | 6.239571 | 0.062857 | 6.239571
0.02863135 | 6.272585 |  | 0.02863135 | 6.272585 | 0.03417122 | 6.272585 | 0.06166132 | 6.272585
0.02772862 | 6.305598 |  | 0.02772862 | 6.305598 | 0.03329117 | 6.305598 | 0.05983246 | 6.305598
0.02757927 | 6.338612 |  | 0.02757927 | 6.338612 | 0.03289327 | 6.338612 | 0.06224949 | 6.338612
0.02867505 | 6.371625 |  | 0.02867505 | 6.371625 | 0.03258481 | 6.371625 | 0.06013217 | 6.371625
0.02832787 | 6.404639 |  | 0.02832787 | 6.404639 | 0.03284281 | 6.404639 | 0.0599062 | 6.404639
0.02897101 | 6.437653 |  | 0.02897101 | 6.437653 | 0.03399474 | 6.437653 | 0.05837771 | 6.437653
0.02777546 | 6.470666 |  | 0.02777546 | 6.470666 | 0.0336602 | 6.470666 | 0.05933396 | 6.470666
0.02902021 | 6.50368 |  | 0.02902021 | 6.50368 | 0.03192941 | 6.50368 | 0.05891199 | 6.50368
0.02750458 | 6.536693 |  | 0.02750458 | 6.536693 | 0.0324941 | 6.536693 | 0.05748394 | 6.536693
0.02775945 | 6.569707 |  | 0.02775945 | 6.569707 | 0.03198479 | 6.569707 | 0.05904398 | 6.569707