## 1
Общество с ограниченной ответственностью "Инженерная геология" (ООО "ИнжГео")
Юр. адрес: 117279, г. Москва, ул. Миклухо-Маклая, 36 а, этаж 5, пом. XXIII к. 76-84
Телефон/факс +7 (495) 132-30-00, Адрес электронной почты inbox@inj-geo.ru
Испытательная лаборатория ООО «ИнжГео»
Адрес места осуществления деятельности лаборатории: г. Москва, просп. Вернадского, д. 51, стр. 1
Телефон +7(910)4557682, E-mail: slg85@mail.ru
Протокол испытаний № 13-63/24 от 22-11-2022
Наименование и адрес заказчика: ООО Регионстрой
Наименование объекта: Переход трубопровода через р. Енисей
Наименование используемого метода/методики: ГОСТ 12248.3-2020
Условия проведения испытания: температура окружающей среды (18 - 25)0С, влажность воздуха (40 - 75)%
Дата получение объекта подлежащего испытаниям: 26.10.2022
Дата испытания: 25.10.2022-19.11.2024
Испытание грунтов методом одноплоскостного среза
[6 empty] | Лабораторный номер: |  | 1059 |  |  |  | We, д.е. = | 0.322852279
[6 empty] | Номер скважины: |  | BH-050 |  |  |  | ρ, г/см3 = | 1.9
[6 empty] | Глубина отбора, м: |  | 3 |  |  |  | ρs, г/см3 = | 2.74
[6 empty] | Наименование грунта: |  | Суглинок, после оттаивания текучий, легкий песчанистый |  |  |  | e, д.е. = | 1.1
[6 empty] | Схема проведения опыта: |  | КД |  |  |  | IL, д.е. = | 1.061
Результаты испытаний
[7 empty] | Нормальное напряжение σ, МПа | Касательное напряжение t, МПа | tg ϕ | Угол внутреннего трения ϕ, град. | Удельное сцепление C, МПа
[7 empty] | 0.1 | 0.05390262
[7 empty] | 0.2 | 0.09880525
[7 empty] | 0.3 | 0.1347079
Эффективные значения угла внутреннего трения и удельного сцепления ϕ', С'
[7 empty] | ϕ', град. = | 22
[7 empty] | С', МПа = | 0.015
[7 empty] | Начальник исп. лаборатории: |  |  |  |  | Семиколенова Л.Г.
Лист 1 , всего листов 1
Частичное воспроизведение протокола испытаний без письменного разрешения ООО «ИнжГео» ЗАПРЕЩАЕТСЯ
второй график |  | первый график
dev | eps | sigma | dev1 | eps1 | dev2 | eps2 | dev3 | eps3
0 | 0 |  | 0 | 0 | 0 | 0 | 0 | 0
0.002072555 | 0.0330136 |  | 0.002072555 | 0.0330136 | 0.004399633 | 0.0330136 | 0.006201606 | 0.0330136
0.004205096 | 0.06602721 |  | 0.004205096 | 0.06602721 | 0.008938668 | 0.06602721 | 0.01246426 | 0.06602721
0.00622072 | 0.09904081 |  | 0.00622072 | 0.09904081 | 0.01330439 | 0.09904081 | 0.01806114 | 0.09904081
0.00800972 | 0.1320544 |  | 0.00800972 | 0.1320544 | 0.01747233 | 0.1320544 | 0.02411668 | 0.1320544
0.009983334 | 0.165068 |  | 0.009983334 | 0.165068 | 0.02183483 | 0.165068 | 0.02932969 | 0.165068
0.01182629 | 0.1980816 |  | 0.01182629 | 0.1980816 | 0.02507581 | 0.1980816 | 0.03553888 | 0.1980816
0.01353121 | 0.2310952 |  | 0.01353121 | 0.2310952 | 0.02973256 | 0.2310952 | 0.03899318 | 0.2310952
0.01478573 | 0.2641088 |  | 0.01478573 | 0.2641088 | 0.03325014 | 0.2641088 | 0.04355997 | 0.2641088
0.01645075 | 0.2971224 |  | 0.01645075 | 0.2971224 | 0.03520975 | 0.2971224 | 0.04829328 | 0.2971224
0.01820197 | 0.330136 |  | 0.01820197 | 0.330136 | 0.03785337 | 0.330136 | 0.0510552 | 0.330136
0.01924962 | 0.3631496 |  | 0.01924962 | 0.3631496 | 0.04097892 | 0.3631496 | 0.05735554 | 0.3631496
0.0198685 | 0.3961632 |  | 0.0198685 | 0.3961632 | 0.04513252 | 0.3961632 | 0.05981688 | 0.3961632
0.02116688 | 0.4291768 |  | 0.02116688 | 0.4291768 | 0.04655625 | 0.4291768 | 0.06452491 | 0.4291768
0.02304448 | 0.4621904 |  | 0.02304448 | 0.4621904 | 0.0495165 | 0.4621904 | 0.06487465 | 0.4621904
0.02341206 | 0.4952041 |  | 0.02341206 | 0.4952041 | 0.05306955 | 0.4952041 | 0.07057408 | 0.4952041
0.02523712 | 0.5282177 |  | 0.02523712 | 0.5282177 | 0.05579962 | 0.5282177 | 0.07303712 | 0.5282177
0.02606361 | 0.5612313 |  | 0.02606361 | 0.5612313 | 0.05520545 | 0.5612313 | 0.0769314 | 0.5612313
0.0263534 | 0.5942449 |  | 0.0263534 | 0.5942449 | 0.05946522 | 0.5942449 | 0.07934229 | 0.5942449
0.0274227 | 0.6272585 |  | 0.0274227 | 0.6272585 | 0.0617325 | 0.6272585 | 0.08178216 | 0.6272585
0.02975513 | 0.6602721 |  | 0.02975513 | 0.6602721 | 0.06218567 | 0.6602721 | 0.08480963 | 0.6602721
0.03006511 | 0.6932857 |  | 0.03006511 | 0.6932857 | 0.06348713 | 0.6932857 | 0.08448553 | 0.6932857
0.0307368 | 0.7262993 |  | 0.0307368 | 0.7262993 | 0.06762745 | 0.7262993 | 0.08867459 | 0.7262993
0.03224261 | 0.7593129 |  | 0.03224261 | 0.7593129 | 0.06797299 | 0.7593129 | 0.08990635 | 0.7593129
0.03230909 | 0.7923265 |  | 0.03230909 | 0.7923265 | 0.06821775 | 0.7923265 | 0.09196916 | 0.7923265
0.03301468 | 0.8253401 |  | 0.03301468 | 0.8253401 | 0.06997944 | 0.8253401 | 0.0963146 | 0.8253401
0.03431343 | 0.8583537 |  | 0.03431343 | 0.8583537 | 0.07029364 | 0.8583537 | 0.09702749 | 0.8583537
0.03492666 | 0.8913673 |  | 0.03492666 | 0.8913673 | 0.07136567 | 0.8913673 | 0.09862422 | 0.8913673
0.03438722 | 0.9243809 |  | 0.03438722 | 0.9243809 | 0.07175444 | 0.9243809 | 0.09648636 | 0.9243809
0.03486887 | 0.9573945 |  | 0.03486887 | 0.9573945 | 0.07525424 | 0.9573945 | 0.09648504 | 0.9573945
0.03606167 | 0.9904081 |  | 0.03606167 | 0.9904081 | 0.07754746 | 0.9904081 | 0.1008408 | 0.9904081
0.03621592 | 1.023422 |  | 0.03621592 | 1.023422 | 0.07564701 | 1.023422 | 0.1004005 | 1.023422
0.03876691 | 1.056435 |  | 0.03876691 | 1.056435 | 0.07548399 | 1.056435 | 0.1012397 | 1.056435
0.03929563 | 1.089449 |  | 0.03929563 | 1.089449 | 0.07852049 | 1.089449 | 0.1010846 | 1.089449
0.03945535 | 1.122463 |  | 0.03945535 | 1.122463 | 0.08089943 | 1.122463 | 0.1049264 | 1.122463
0.04053637 | 1.155476 |  | 0.04053637 | 1.155476 | 0.07830106 | 1.155476 | 0.1049677 | 1.155476
0.04115411 | 1.18849 |  | 0.04115411 | 1.18849 | 0.07805353 | 1.18849 | 0.108092 | 1.18849
0.03993372 | 1.221503 |  | 0.03993372 | 1.221503 | 0.0810449 | 1.221503 | 0.1058302 | 1.221503
0.04109618 | 1.254517 |  | 0.04109618 | 1.254517 | 0.08299576 | 1.254517 | 0.1111463 | 1.254517
0.04229179 | 1.287531 |  | 0.04229179 | 1.287531 | 0.08436676 | 1.287531 | 0.1111806 | 1.287531
0.0438194 | 1.320544 |  | 0.0438194 | 1.320544 | 0.08515385 | 1.320544 | 0.1096894 | 1.320544
0.04378086 | 1.353558 |  | 0.04378086 | 1.353558 | 0.08118138 | 1.353558 | 0.1079646 | 1.353558
0.04410369 | 1.386571 |  | 0.04410369 | 1.386571 | 0.0844101 | 1.386571 | 0.1135825 | 1.386571
0.04460237 | 1.419585 |  | 0.04460237 | 1.419585 | 0.08408994 | 1.419585 | 0.1131479 | 1.419585
0.04328849 | 1.452599 |  | 0.04328849 | 1.452599 | 0.08598016 | 1.452599 | 0.1162834 | 1.452599
0.04458739 | 1.485612 |  | 0.04458739 | 1.485612 | 0.08369187 | 1.485612 | 0.1109297 | 1.485612
0.04479641 | 1.518626 |  | 0.04479641 | 1.518626 | 0.08517857 | 1.518626 | 0.1165117 | 1.518626
0.04661942 | 1.551639 |  | 0.04661942 | 1.551639 | 0.08591232 | 1.551639 | 0.1184282 | 1.551639
0.04563429 | 1.584653 |  | 0.04563429 | 1.584653 | 0.08849786 | 1.584653 | 0.1197914 | 1.584653
0.04536914 | 1.617667 |  | 0.04536914 | 1.617667 | 0.08712445 | 1.617667 | 0.1177373 | 1.617667
0.04812793 | 1.65068 |  | 0.04812793 | 1.65068 | 0.09045595 | 1.65068 | 0.1195758 | 1.65068
0.04742073 | 1.683694 |  | 0.04742073 | 1.683694 | 0.08698228 | 1.683694 | 0.119371 | 1.683694
0.04676805 | 1.716707 |  | 0.04676805 | 1.716707 | 0.08849281 | 1.716707 | 0.118047 | 1.716707
0.0474797 | 1.749721 |  | 0.0474797 | 1.749721 | 0.09157722 | 1.749721 | 0.1193695 | 1.749721
0.04969855 | 1.782735 |  | 0.04969855 | 1.782735 | 0.09201439 | 1.782735 | 0.123136 | 1.782735
0.04929324 | 1.815748 |  | 0.04929324 | 1.815748 | 0.09040232 | 1.815748 | 0.1198513 | 1.815748
0.05024081 | 1.848762 |  | 0.05024081 | 1.848762 | 0.09266364 | 1.848762 | 0.1227729 | 1.848762
0.04905792 | 1.881775 |  | 0.04905792 | 1.881775 | 0.09392258 | 1.881775 | 0.1217426 | 1.881775
0.05142375 | 1.914789 |  | 0.05142375 | 1.914789 | 0.09394579 | 1.914789 | 0.1287186 | 1.914789
0.04977438 | 1.947803 |  | 0.04977438 | 1.947803 | 0.09576541 | 1.947803 | 0.1266748 | 1.947803
0.04948679 | 1.980816 |  | 0.04948679 | 1.980816 | 0.09506032 | 1.980816 | 0.1269463 | 1.980816
0.04977243 | 2.01383 |  | 0.04977243 | 2.01383 | 0.09160914 | 2.01383 | 0.1310539 | 2.01383
0.05264247 | 2.046843 |  | 0.05264247 | 2.046843 | 0.09750566 | 2.046843 | 0.1280477 | 2.046843
0.05271286 | 2.079857 |  | 0.05271286 | 2.079857 | 0.09253958 | 2.079857 | 0.1324263 | 2.079857
0.0520502 | 2.112871 |  | 0.0520502 | 2.112871 | 0.09445716 | 2.112871 | 0.1261923 | 2.112871
0.05218125 | 2.145884 |  | 0.05218125 | 2.145884 | 0.09726142 | 2.145884 | 0.1317816 | 2.145884
0.05376816 | 2.178898 |  | 0.05376816 | 2.178898 | 0.09478855 | 2.178898 | 0.1320772 | 2.178898
0.05129908 | 2.211911 |  | 0.05129908 | 2.211911 | 0.09670872 | 2.211911 | 0.1340007 | 2.211911
0.05289854 | 2.244925 |  | 0.05289854 | 2.244925 | 0.09950819 | 2.244925 | 0.1355216 | 2.244925
0.05201473 | 2.277939 |  | 0.05201473 | 2.277939 | 0.09877096 | 2.277939 | 0.1337243 | 2.277939
0.05383651 | 2.310952 |  | 0.05383651 | 2.310952 | 0.09676275 | 2.310952 | 0.1324853 | 2.310952
0.05427832 | 2.343966 |  | 0.05427832 | 2.343966 | 0.09560268 | 2.343966 | 0.1310081 | 2.343966
0.05480539 | 2.376979 |  | 0.05480539 | 2.376979 | 0.09811927 | 2.376979 | 0.1371112 | 2.376979
0.05248971 | 2.409993 |  | 0.05248971 | 2.409993 | 0.0984805 | 2.409993 | 0.1325771 | 2.409993
0.0530127 | 2.443007 |  | 0.0530127 | 2.443007 | 0.100974 | 2.443007 | 0.1353421 | 2.443007
0.05507261 | 2.47602 |  | 0.05507261 | 2.47602 | 0.1012395 | 2.47602 | 0.13841 | 2.47602
0.05390262 | 2.509034 |  | 0.05390262 | 2.509034 | 0.09880525 | 2.509034 | 0.1347079 | 2.509034
0.05441416 | 2.542047 |  | 0.05441416 | 2.542047 | 0.09763975 | 2.542047 | 0.1370053 | 2.542047
0.05407217 | 2.575061 |  | 0.05407217 | 2.575061 | 0.09609913 | 2.575061 | 0.1307368 | 2.575061
0.05491745 | 2.608075 |  | 0.05491745 | 2.608075 | 0.09752665 | 2.608075 | 0.1305876 | 2.608075
0.05202053 | 2.641088 |  | 0.05202053 | 2.641088 | 0.1002896 | 2.641088 | 0.134429 | 2.641088
0.05323751 | 2.674102 |  | 0.05323751 | 2.674102 | 0.09501269 | 2.674102 | 0.1330621 | 2.674102
0.05092829 | 2.707115 |  | 0.05092829 | 2.707115 | 0.0965535 | 2.707115 | 0.1298857 | 2.707115
0.05100401 | 2.740129 |  | 0.05100401 | 2.740129 | 0.09320971 | 2.740129 | 0.1324281 | 2.740129
0.04990394 | 2.773143 |  | 0.04990394 | 2.773143 | 0.09405665 | 2.773143 | 0.1292678 | 2.773143
0.04886866 | 2.806156 |  | 0.04886866 | 2.806156 | 0.09445367 | 2.806156 | 0.1300233 | 2.806156
0.04930013 | 2.83917 |  | 0.04930013 | 2.83917 | 0.09331144 | 2.83917 | 0.1321427 | 2.83917
0.04882664 | 2.872183 |  | 0.04882664 | 2.872183 | 0.08880542 | 2.872183 | 0.1305265 | 2.872183
0.04731098 | 2.905197 |  | 0.04731098 | 2.905197 | 0.08813716 | 2.905197 | 0.1248518 | 2.905197
0.04577477 | 2.938211 |  | 0.04577477 | 2.938211 | 0.08832959 | 2.938211 | 0.1291842 | 2.938211
0.04502446 | 2.971224 |  | 0.04502446 | 2.971224 | 0.08501714 | 2.971224 | 0.1259507 | 2.971224
0.04534122 | 3.004238 |  | 0.04534122 | 3.004238 | 0.08571825 | 3.004238 | 0.1275075 | 3.004238
0.04372971 | 3.037252 |  | 0.04372971 | 3.037252 | 0.08042368 | 3.037252 | 0.1221219 | 3.037252
0.04246952 | 3.070265 |  | 0.04246952 | 3.070265 | 0.08364225 | 3.070265 | 0.1258135 | 3.070265
0.04128597 | 3.103279 |  | 0.04128597 | 3.103279 | 0.08156585 | 3.103279 | 0.1177801 | 3.103279
0.0403616 | 3.136292 |  | 0.0403616 | 3.136292 | 0.07940804 | 3.136292 | 0.1218576 | 3.136292
0.0413981 | 3.169306 |  | 0.0413981 | 3.169306 | 0.07470181 | 3.169306 | 0.1159434 | 3.169306
0.03972047 | 3.20232 |  | 0.03972047 | 3.20232 | 0.07380691 | 3.20232 | 0.119424 | 3.20232
0.03853436 | 3.235333 |  | 0.03853436 | 3.235333 | 0.07550775 | 3.235333 | 0.1145826 | 3.235333
0.03829779 | 3.268347 |  | 0.03829779 | 3.268347 | 0.07495074 | 3.268347 | 0.1167153 | 3.268347
0.03818819 | 3.30136 |  | 0.03818819 | 3.30136 | 0.07354971 | 3.30136 | 0.1167865 | 3.30136
0.03752062 | 3.334374 |  | 0.03752062 | 3.334374 | 0.07012432 | 3.334374 | 0.1096333 | 3.334374
0.03603598 | 3.367388 |  | 0.03603598 | 3.367388 | 0.07037358 | 3.367388 | 0.1095479 | 3.367388
0.03639598 | 3.400401 |  | 0.03639598 | 3.400401 | 0.06781175 | 3.400401 | 0.1136114 | 3.400401
0.03593866 | 3.433415 |  | 0.03593866 | 3.433415 | 0.07029222 | 3.433415 | 0.1119539 | 3.433415
0.03515245 | 3.466428 |  | 0.03515245 | 3.466428 | 0.06697519 | 3.466428 | 0.1104855 | 3.466428
0.03480171 | 3.499442 |  | 0.03480171 | 3.499442 | 0.06911494 | 3.499442 | 0.1079273 | 3.499442
0.03422773 | 3.532456 |  | 0.03422773 | 3.532456 | 0.06910311 | 3.532456 | 0.1085033 | 3.532456
0.03519757 | 3.565469 |  | 0.03519757 | 3.565469 | 0.06798279 | 3.565469 | 0.1073655 | 3.565469
0.03570373 | 3.598483 |  | 0.03570373 | 3.598483 | 0.06606128 | 3.598483 | 0.1044075 | 3.598483
0.03474744 | 3.631496 |  | 0.03474744 | 3.631496 | 0.06850713 | 3.631496 | 0.1059067 | 3.631496
0.03493995 | 3.66451 |  | 0.03493995 | 3.66451 | 0.06731588 | 3.66451 | 0.1054918 | 3.66451
0.03498407 | 3.697524 |  | 0.03498407 | 3.697524 | 0.06720936 | 3.697524 | 0.1022332 | 3.697524
0.03548487 | 3.730537 |  | 0.03548487 | 3.730537 | 0.06890909 | 3.730537 | 0.09950259 | 3.730537
0.03489309 | 3.763551 |  | 0.03489309 | 3.763551 | 0.06792831 | 3.763551 | 0.09836991 | 3.763551
0.03558913 | 3.796564 |  | 0.03558913 | 3.796564 | 0.06609917 | 3.796564 | 0.1030961 | 3.796564
0.03479597 | 3.829578 |  | 0.03479597 | 3.829578 | 0.06828253 | 3.829578 | 0.09834121 | 3.829578
0.03549637 | 3.862592 |  | 0.03549637 | 3.862592 | 0.06811764 | 3.862592 | 0.1001686 | 3.862592
0.03448236 | 3.895605 |  | 0.03448236 | 3.895605 | 0.06897976 | 3.895605 | 0.09696228 | 3.895605
0.03439416 | 3.928619 |  | 0.03439416 | 3.928619 | 0.06604458 | 3.928619 | 0.0997695 | 3.928619
0.03619985 | 3.961632 |  | 0.03619985 | 3.961632 | 0.0670572 | 3.961632 | 0.09635352 | 3.961632
0.03569311 | 3.994646 |  | 0.03569311 | 3.994646 | 0.0659392 | 3.994646 | 0.09453135 | 3.994646
0.0350725 | 4.02766 |  | 0.0350725 | 4.02766 | 0.0673708 | 4.02766 | 0.09515224 | 4.02766
0.03477389 | 4.060673 |  | 0.03477389 | 4.060673 | 0.0669956 | 4.060673 | 0.09484937 | 4.060673
0.03540517 | 4.093687 |  | 0.03540517 | 4.093687 | 0.06783396 | 4.093687 | 0.09393484 | 4.093687
0.0352945 | 4.1267 |  | 0.0352945 | 4.1267 | 0.06651552 | 4.1267 | 0.0909052 | 4.1267
0.03484524 | 4.159714 |  | 0.03484524 | 4.159714 | 0.06683468 | 4.159714 | 0.09022632 | 4.159714
0.03485386 | 4.192728 |  | 0.03485386 | 4.192728 | 0.06735547 | 4.192728 | 0.09204089 | 4.192728
0.03589504 | 4.225741 |  | 0.03589504 | 4.225741 | 0.06590197 | 4.225741 | 0.08933382 | 4.225741
0.03535335 | 4.258755 |  | 0.03535335 | 4.258755 | 0.06838792 | 4.258755 | 0.09137933 | 4.258755
0.03658334 | 4.291768 |  | 0.03658334 | 4.291768 | 0.06714858 | 4.291768 | 0.08859398 | 4.291768
0.03501693 | 4.324782 |  | 0.03501693 | 4.324782 | 0.06924079 | 4.324782 | 0.08685751 | 4.324782
0.03546239 | 4.357796 |  | 0.03546239 | 4.357796 | 0.0684099 | 4.357796 | 0.08542394 | 4.357796
0.03513397 | 4.390809 |  | 0.03513397 | 4.390809 | 0.06796142 | 4.390809 | 0.08664652 | 4.390809
0.03592301 | 4.423823 |  | 0.03592301 | 4.423823 | 0.0686617 | 4.423823 | 0.08829739 | 4.423823
0.03618416 | 4.456836 |  | 0.03618416 | 4.456836 | 0.0652512 | 4.456836 | 0.08268804 | 4.456836
0.03630677 | 4.48985 |  | 0.03630677 | 4.48985 | 0.06919466 | 4.48985 | 0.08580321 | 4.48985
0.03545203 | 4.522864 |  | 0.03545203 | 4.522864 | 0.06617177 | 4.522864 | 0.08180902 | 4.522864
0.03634617 | 4.555877 |  | 0.03634617 | 4.555877 | 0.06901242 | 4.555877 | 0.08097776 | 4.555877
0.03593621 | 4.588891 |  | 0.03593621 | 4.588891 | 0.06791383 | 4.588891 | 0.08195525 | 4.588891
0.03526812 | 4.621904 |  | 0.03526812 | 4.621904 | 0.06897412 | 4.621904 | 0.08269082 | 4.621904
0.03569234 | 4.654918 |  | 0.03569234 | 4.654918 | 0.06530941 | 4.654918 | 0.08070749 | 4.654918
0.03505718 | 4.687932 |  | 0.03505718 | 4.687932 | 0.06797744 | 4.687932 | 0.07899577 | 4.687932
0.03552013 | 4.720945 |  | 0.03552013 | 4.720945 | 0.06498016 | 4.720945 | 0.08151649 | 4.720945
0.03565843 | 4.753959 |  | 0.03565843 | 4.753959 | 0.06676462 | 4.753959 | 0.08273996 | 4.753959
0.03668184 | 4.786972 |  | 0.03668184 | 4.786972 | 0.06493666 | 4.786972 | 0.07853171 | 4.786972
0.03585348 | 4.819986 |  | 0.03585348 | 4.819986 | 0.06616755 | 4.819986 | 0.08142751 | 4.819986
0.03642098 | 4.853 |  | 0.03642098 | 4.853 | 0.06677132 | 4.853 | 0.08016929 | 4.853
0.03628259 | 4.886013 |  | 0.03628259 | 4.886013 | 0.06561848 | 4.886013 | 0.07948028 | 4.886013
0.03643469 | 4.919027 |  | 0.03643469 | 4.919027 | 0.06489059 | 4.919027 | 0.07731365 | 4.919027
0.03564536 | 4.952041 |  | 0.03564536 | 4.952041 | 0.06751021 | 4.952041 | 0.07627947 | 4.952041
0.03581195 | 4.985054 |  | 0.03581195 | 4.985054 | 0.06695652 | 4.985054 | 0.07530137 | 4.985054
0.03463964 | 5.018068 |  | 0.03463964 | 5.018068 | 0.06427503 | 5.018068 | 0.07651665 | 5.018068
0.03604948 | 5.051081 |  | 0.03604948 | 5.051081 | 0.06606229 | 5.051081 | 0.07830916 | 5.051081
0.03441157 | 5.084095 |  | 0.03441157 | 5.084095 | 0.06544144 | 5.084095 | 0.07692852 | 5.084095
0.03464642 | 5.117109 |  | 0.03464642 | 5.117109 | 0.06354086 | 5.117109 | 0.0763453 | 5.117109
0.03526527 | 5.150122 |  | 0.03526527 | 5.150122 | 0.06256687 | 5.150122 | 0.07282778 | 5.150122
0.03410509 | 5.183136 |  | 0.03410509 | 5.183136 | 0.0625461 | 5.183136 | 0.07272678 | 5.183136
0.03553035 | 5.216149 |  | 0.03553035 | 5.216149 | 0.06517979 | 5.216149 | 0.07365335 | 5.216149
0.03484303 | 5.249163 |  | 0.03484303 | 5.249163 | 0.06457257 | 5.249163 | 0.07127658 | 5.249163
0.03414747 | 5.282177 |  | 0.03414747 | 5.282177 | 0.06477396 | 5.282177 | 0.07347045 | 5.282177
0.03495915 | 5.31519 |  | 0.03495915 | 5.31519 | 0.06176312 | 5.31519 | 0.0721748 | 5.31519
0.03399796 | 5.348204 |  | 0.03399796 | 5.348204 | 0.06130707 | 5.348204 | 0.0719627 | 5.348204
0.0348257 | 5.381217 |  | 0.0348257 | 5.381217 | 0.06228867 | 5.381217 | 0.07170316 | 5.381217
0.03339415 | 5.414231 |  | 0.03339415 | 5.414231 | 0.06205819 | 5.414231 | 0.0706195 | 5.414231
0.03371208 | 5.447245 |  | 0.03371208 | 5.447245 | 0.06017419 | 5.447245 | 0.07078361 | 5.447245
0.03491201 | 5.480258 |  | 0.03491201 | 5.480258 | 0.05970647 | 5.480258 | 0.07061548 | 5.480258
0.03349732 | 5.513272 |  | 0.03349732 | 5.513272 | 0.05963723 | 5.513272 | 0.06960894 | 5.513272
0.03310292 | 5.546285 |  | 0.03310292 | 5.546285 | 0.05818089 | 5.546285 | 0.06876187 | 5.546285
0.0336999 | 5.579299 |  | 0.0336999 | 5.579299 | 0.05974389 | 5.579299 | 0.07093017 | 5.579299
0.03310992 | 5.612313 |  | 0.03310992 | 5.612313 | 0.05749495 | 5.612313 | 0.06821974 | 5.612313
0.03286703 | 5.645326 |  | 0.03286703 | 5.645326 | 0.05802028 | 5.645326 | 0.06790887 | 5.645326
0.0329335 | 5.67834 |  | 0.0329335 | 5.67834 | 0.05624223 | 5.67834 | 0.06690114 | 5.67834
0.03247497 | 5.711353 |  | 0.03247497 | 5.711353 | 0.05569847 | 5.711353 | 0.06619924 | 5.711353
0.03310168 | 5.744367 |  | 0.03310168 | 5.744367 | 0.05713616 | 5.744367 | 0.06691344 | 5.744367
0.03234158 | 5.777381 |  | 0.03234158 | 5.777381 | 0.05781778 | 5.777381 | 0.06895528 | 5.777381
0.03186408 | 5.810394 |  | 0.03186408 | 5.810394 | 0.05443628 | 5.810394 | 0.06581742 | 5.810394
0.03191783 | 5.843408 |  | 0.03191783 | 5.843408 | 0.05594712 | 5.843408 | 0.0645786 | 5.843408
0.03168209 | 5.876421 |  | 0.03168209 | 5.876421 | 0.05388945 | 5.876421 | 0.06595327 | 5.876421
0.03228359 | 5.909435 |  | 0.03228359 | 5.909435 | 0.05493397 | 5.909435 | 0.06736641 | 5.909435
0.0327678 | 5.942449 |  | 0.0327678 | 5.942449 | 0.05333198 | 5.942449 | 0.06701982 | 5.942449
0.03167841 | 5.975462 |  | 0.03167841 | 5.975462 | 0.05174844 | 5.975462 | 0.0642255 | 5.975462
0.03220315 | 6.008476 |  | 0.03220315 | 6.008476 | 0.05149367 | 6.008476 | 0.06627625 | 6.008476
0.03168575 | 6.041489 |  | 0.03168575 | 6.041489 | 0.05207767 | 6.041489 | 0.06624308 | 6.041489
0.0320063 | 6.074503 |  | 0.0320063 | 6.074503 | 0.05189917 | 6.074503 | 0.06390745 | 6.074503
0.03029775 | 6.107517 |  | 0.03029775 | 6.107517 | 0.05160102 | 6.107517 | 0.06390488 | 6.107517
0.03082394 | 6.14053 |  | 0.03082394 | 6.14053 | 0.04866537 | 6.14053 | 0.06460128 | 6.14053
0.03139261 | 6.173544 |  | 0.03139261 | 6.173544 | 0.04795447 | 6.173544 | 0.06493688 | 6.173544
0.03059886 | 6.206557 |  | 0.03059886 | 6.206557 | 0.04987629 | 6.206557 | 0.06424249 | 6.206557
0.02932845 | 6.239571 |  | 0.02932845 | 6.239571 | 0.04714796 | 6.239571 | 0.06165504 | 6.239571
0.03021969 | 6.272585 |  | 0.03021969 | 6.272585 | 0.04737673 | 6.272585 | 0.06327922 | 6.272585
0.03018723 | 6.305598 |  | 0.03018723 | 6.305598 | 0.04801835 | 6.305598 | 0.06441143 | 6.305598
0.02909157 | 6.338612 |  | 0.02909157 | 6.338612 | 0.04486041 | 6.338612 | 0.0643668 | 6.338612
0.02881934 | 6.371625 |  | 0.02881934 | 6.371625 | 0.04520654 | 6.371625 | 0.06203582 | 6.371625
0.02858899 | 6.404639 |  | 0.02858899 | 6.404639 | 0.04464128 | 6.404639 | 0.0612379 | 6.404639
0.02904468 | 6.437653 |  | 0.02904468 | 6.437653 | 0.044199 | 6.437653 | 0.06149409 | 6.437653
0.028673 | 6.470666 |  | 0.028673 | 6.470666 | 0.04392996 | 6.470666 | 0.06204548 | 6.470666
0.02786758 | 6.50368 |  | 0.02786758 | 6.50368 | 0.0431479 | 6.50368 | 0.06307671 | 6.50368
0.02864915 | 6.536693 |  | 0.02864915 | 6.536693 | 0.04233825 | 6.536693 | 0.06094706 | 6.536693
0.02789238 | 6.569707 |  | 0.02789238 | 6.569707 | 0.04039835 | 6.569707 | 0.06114072 | 6.569707