## 1
Общество с ограниченной ответственностью "Инженерная геология" (ООО "ИнжГео")
Юр. адрес: 117279, г. Москва, ул. Миклухо-Маклая, 36 а, этаж 5, пом. XXIII к. 76-84
Телефон/факс +7 (495) 132-30-00, Адрес электронной почты inbox@inj-geo.ru
Испытательная лаборатория ООО «ИнжГео»
Адрес места осуществления деятельности лаборатории: г. Москва, просп. Вернадского, д. 51, стр. 1
Телефон +7(910)4557682, E-mail: slg85@mail.ru
Протокол испытаний № 13-63/25 от 23-11-2022
Наименование и адрес заказчика: ООО Регионстрой
Наименование объекта: Переход трубопровода через р. Енисей
Наименование используемого метода/методики: ГОСТ 12248.3-2020
Условия проведения испытания: температура окружающей среды (18 - 25)0С, влажность воздуха (40 - 75)%
Дата получение объекта подлежащего испытаниям: 27.10.2022
Дата испытания: 25.10.2022-19.11.2025
Испытание грунтов методом одноплоскостного среза
[6 empty] | Лабораторный номер: |  | 1060 |  |  |  | We, д.е. = | 0.307246408
[6 empty] | Номер скважины: |  | BH-050 |  |  |  | ρ, г/см3 = | 1.9
[6 empty] | Глубина отбора, м: |  | 3.9 |  |  |  | ρs, г/см3 = | 2.71
[6 empty] | Наименование грунта: |  | Суглинок, после оттаивания текучепластичный, легкий песчанистый |  |  |  | e, д.е. = | 1.1
[6 empty] | Схема проведения опыта: |  | КД |  |  |  | IL, д.е. = | 0.923
Результаты испытаний
[7 empty] | Нормальное напряжение σ, МПа | Касательное напряжение t, МПа | tg ϕ | Угол внутреннего трения ϕ, град. | Удельное сцепление C, МПа
[7 empty] | 0.1 | 0.06044748
[7 empty] | 0.2 | 0.09389496
[7 empty] | 0.3 | 0.1453424
Эффективные значения угла внутреннего трения и удельного сцепления ϕ', С'
[7 empty] | ϕ', град. = | 23
[7 empty] | С', МПа = | 0.015
[7 empty] | Начальник исп. лаборатории: |  |  |  |  | Семиколенова Л.Г.
Лист 1 , всего листов 1
Частичное воспроизведение протокола испытаний без письменного разрешения ООО «ИнжГео» ЗАПРЕЩАЕТСЯ
второй график |  | первый график
dev | eps | sigma | dev1 | eps1 | dev2 | eps2 | dev3 | eps3
0 | 0 |  | 0 | 0 | 0 | 0 | 0 | 0
0.002400574 | 0.0330136 |  | 0.002400574 | 0.0330136 | 0.003881339 | 0.0330136 | 0.005518887 | 0.0330136
0.004781553 | 0.06602721 |  | 0.004781553 | 0.06602721 | 0.007797091 | 0.06602721 | 0.01065085 | 0.06602721
0.007363206 | 0.09904081 |  | 0.007363206 | 0.09904081 | 0.01115633 | 0.09904081 | 0.01577854 | 0.09904081
0.009806172 | 0.1320544 |  | 0.009806172 | 0.1320544 | 0.0147872 | 0.1320544 | 0.02160991 | 0.1320544
0.01157915 | 0.165068 |  | 0.01157915 | 0.165068 | 0.01864336 | 0.165068 | 0.02677071 | 0.165068
0.01362 | 0.1980816 |  | 0.01362 | 0.1980816 | 0.02146969 | 0.1980816 | 0.03098038 | 0.1980816
0.01599405 | 0.2310952 |  | 0.01599405 | 0.2310952 | 0.02475324 | 0.2310952 | 0.03562807 | 0.2310952
0.01777843 | 0.2641088 |  | 0.01777843 | 0.2641088 | 0.02692497 | 0.2641088 | 0.04158311 | 0.2641088
0.01913489 | 0.2971224 |  | 0.01913489 | 0.2971224 | 0.03101986 | 0.2971224 | 0.04591011 | 0.2971224
0.02109094 | 0.330136 |  | 0.02109094 | 0.330136 | 0.03258078 | 0.330136 | 0.04908378 | 0.330136
0.02299844 | 0.3631496 |  | 0.02299844 | 0.3631496 | 0.03603894 | 0.3631496 | 0.05354536 | 0.3631496
0.02440106 | 0.3961632 |  | 0.02440106 | 0.3961632 | 0.03675944 | 0.3961632 | 0.0597217 | 0.3961632
0.02536133 | 0.4291768 |  | 0.02536133 | 0.4291768 | 0.03812686 | 0.4291768 | 0.06174179 | 0.4291768
0.02679108 | 0.4621904 |  | 0.02679108 | 0.4621904 | 0.04018598 | 0.4621904 | 0.06603019 | 0.4621904
0.0282916 | 0.4952041 |  | 0.0282916 | 0.4952041 | 0.0417835 | 0.4952041 | 0.07024043 | 0.4952041
0.02938154 | 0.5282177 |  | 0.02938154 | 0.5282177 | 0.04528326 | 0.5282177 | 0.07281775 | 0.5282177
0.03016262 | 0.5612313 |  | 0.03016262 | 0.5612313 | 0.04663447 | 0.5612313 | 0.0777551 | 0.5612313
0.03267476 | 0.5942449 |  | 0.03267476 | 0.5942449 | 0.0476618 | 0.5942449 | 0.08433356 | 0.5942449
0.03365378 | 0.6272585 |  | 0.03365378 | 0.6272585 | 0.04980781 | 0.6272585 | 0.08716663 | 0.6272585
0.03337916 | 0.6602721 |  | 0.03337916 | 0.6602721 | 0.05270845 | 0.6602721 | 0.09012245 | 0.6602721
0.03477647 | 0.6932857 |  | 0.03477647 | 0.6932857 | 0.05377159 | 0.6932857 | 0.09109249 | 0.6932857
0.03608568 | 0.7262993 |  | 0.03608568 | 0.7262993 | 0.05485272 | 0.7262993 | 0.0976781 | 0.7262993
0.03643601 | 0.7593129 |  | 0.03643601 | 0.7593129 | 0.05484995 | 0.7593129 | 0.09966789 | 0.7593129
0.03694192 | 0.7923265 |  | 0.03694192 | 0.7923265 | 0.05629956 | 0.7923265 | 0.09824388 | 0.7923265
0.03894968 | 0.8253401 |  | 0.03894968 | 0.8253401 | 0.06049861 | 0.8253401 | 0.1047694 | 0.8253401
0.03978796 | 0.8583537 |  | 0.03978796 | 0.8583537 | 0.06081899 | 0.8583537 | 0.1065516 | 0.8583537
0.04198739 | 0.8913673 |  | 0.04198739 | 0.8913673 | 0.06353443 | 0.8913673 | 0.1051468 | 0.8913673
0.04218658 | 0.9243809 |  | 0.04218658 | 0.9243809 | 0.06462909 | 0.9243809 | 0.1061823 | 0.9243809
0.04390524 | 0.9573945 |  | 0.04390524 | 0.9573945 | 0.06428128 | 0.9573945 | 0.1081378 | 0.9573945
0.04449776 | 0.9904081 |  | 0.04449776 | 0.9904081 | 0.06701727 | 0.9904081 | 0.1092174 | 0.9904081
0.0443735 | 1.023422 |  | 0.0443735 | 1.023422 | 0.06705075 | 1.023422 | 0.1137889 | 1.023422
0.04615707 | 1.056435 |  | 0.04615707 | 1.056435 | 0.06724798 | 1.056435 | 0.1120307 | 1.056435
0.04713155 | 1.089449 |  | 0.04713155 | 1.089449 | 0.07205894 | 1.089449 | 0.1103015 | 1.089449
0.04889526 | 1.122463 |  | 0.04889526 | 1.122463 | 0.07278545 | 1.122463 | 0.1133118 | 1.122463
0.04878476 | 1.155476 |  | 0.04878476 | 1.155476 | 0.07515004 | 1.155476 | 0.1154601 | 1.155476
0.04918752 | 1.18849 |  | 0.04918752 | 1.18849 | 0.07657652 | 1.18849 | 0.1140926 | 1.18849
0.0491359 | 1.221503 |  | 0.0491359 | 1.221503 | 0.07495 | 1.221503 | 0.1142511 | 1.221503
0.05127977 | 1.254517 |  | 0.05127977 | 1.254517 | 0.07806394 | 1.254517 | 0.114612 | 1.254517
0.05280953 | 1.287531 |  | 0.05280953 | 1.287531 | 0.08088418 | 1.287531 | 0.1206852 | 1.287531
0.05367989 | 1.320544 |  | 0.05367989 | 1.320544 | 0.07770853 | 1.320544 | 0.1202063 | 1.320544
0.05211373 | 1.353558 |  | 0.05211373 | 1.353558 | 0.07932516 | 1.353558 | 0.1235552 | 1.353558
0.05333935 | 1.386571 |  | 0.05333935 | 1.386571 | 0.08136186 | 1.386571 | 0.1232961 | 1.386571
0.05460936 | 1.419585 |  | 0.05460936 | 1.419585 | 0.08517988 | 1.419585 | 0.1223761 | 1.419585
0.05552051 | 1.452599 |  | 0.05552051 | 1.452599 | 0.08179358 | 1.452599 | 0.12343 | 1.452599
0.05609725 | 1.485612 |  | 0.05609725 | 1.485612 | 0.0837349 | 1.485612 | 0.1207119 | 1.485612
0.0563673 | 1.518626 |  | 0.0563673 | 1.518626 | 0.08432428 | 1.518626 | 0.1208643 | 1.518626
0.05755166 | 1.551639 |  | 0.05755166 | 1.551639 | 0.08817846 | 1.551639 | 0.1266182 | 1.551639
0.05554567 | 1.584653 |  | 0.05554567 | 1.584653 | 0.08683948 | 1.584653 | 0.1230372 | 1.584653
0.05616207 | 1.617667 |  | 0.05616207 | 1.617667 | 0.08443655 | 1.617667 | 0.1296035 | 1.617667
0.05611136 | 1.65068 |  | 0.05611136 | 1.65068 | 0.08689824 | 1.65068 | 0.1291572 | 1.65068
0.05660628 | 1.683694 |  | 0.05660628 | 1.683694 | 0.09023083 | 1.683694 | 0.131078 | 1.683694
0.05807987 | 1.716707 |  | 0.05807987 | 1.716707 | 0.08816838 | 1.716707 | 0.125778 | 1.716707
0.05961456 | 1.749721 |  | 0.05961456 | 1.749721 | 0.08648917 | 1.749721 | 0.1338738 | 1.749721
0.05855914 | 1.782735 |  | 0.05855914 | 1.782735 | 0.09009417 | 1.782735 | 0.1320442 | 1.782735
0.05961271 | 1.815748 |  | 0.05961271 | 1.815748 | 0.08847045 | 1.815748 | 0.1303233 | 1.815748
0.05920869 | 1.848762 |  | 0.05920869 | 1.848762 | 0.09222181 | 1.848762 | 0.1343885 | 1.848762
0.05974525 | 1.881775 |  | 0.05974525 | 1.881775 | 0.08742405 | 1.881775 | 0.136572 | 1.881775
0.0593888 | 1.914789 |  | 0.0593888 | 1.914789 | 0.09038612 | 1.914789 | 0.1324142 | 1.914789
0.05727648 | 1.947803 |  | 0.05727648 | 1.947803 | 0.08925753 | 1.947803 | 0.1349883 | 1.947803
0.05880064 | 1.980816 |  | 0.05880064 | 1.980816 | 0.09259981 | 1.980816 | 0.1327654 | 1.980816
0.05846294 | 2.01383 |  | 0.05846294 | 2.01383 | 0.0896766 | 2.01383 | 0.1387436 | 2.01383
0.05837125 | 2.046843 |  | 0.05837125 | 2.046843 | 0.08927298 | 2.046843 | 0.1407716 | 2.046843
0.05876543 | 2.079857 |  | 0.05876543 | 2.079857 | 0.09359122 | 2.079857 | 0.1369502 | 2.079857
0.05871748 | 2.112871 |  | 0.05871748 | 2.112871 | 0.09450795 | 2.112871 | 0.1392073 | 2.112871
0.05959372 | 2.145884 |  | 0.05959372 | 2.145884 | 0.09082841 | 2.145884 | 0.1406432 | 2.145884
0.05838047 | 2.178898 |  | 0.05838047 | 2.178898 | 0.09537428 | 2.178898 | 0.1379603 | 2.178898
0.05865432 | 2.211911 |  | 0.05865432 | 2.211911 | 0.09395272 | 2.211911 | 0.1405746 | 2.211911
0.06140143 | 2.244925 |  | 0.06140143 | 2.244925 | 0.09088634 | 2.244925 | 0.1413488 | 2.244925
0.05959343 | 2.277939 |  | 0.05959343 | 2.277939 | 0.09120958 | 2.277939 | 0.1459991 | 2.277939
0.05974118 | 2.310952 |  | 0.05974118 | 2.310952 | 0.09441841 | 2.310952 | 0.1414423 | 2.310952
0.05956658 | 2.343966 |  | 0.05956658 | 2.343966 | 0.09406281 | 2.343966 | 0.1443925 | 2.343966
0.059147 | 2.376979 |  | 0.059147 | 2.376979 | 0.09640047 | 2.376979 | 0.1443482 | 2.376979
0.05883811 | 2.409993 |  | 0.05883811 | 2.409993 | 0.09215976 | 2.409993 | 0.1452367 | 2.409993
0.06175125 | 2.443007 |  | 0.06175125 | 2.443007 | 0.09424977 | 2.443007 | 0.1421427 | 2.443007
0.06044748 | 2.47602 |  | 0.06044748 | 2.47602 | 0.09389496 | 2.47602 | 0.1433549 | 2.47602
0.06021528 | 2.509034 |  | 0.06021528 | 2.509034 | 0.09145741 | 2.509034 | 0.1453424 | 2.509034
0.06040789 | 2.542047 |  | 0.06040789 | 2.542047 | 0.09481835 | 2.542047 | 0.1418205 | 2.542047
0.06043617 | 2.575061 |  | 0.06043617 | 2.575061 | 0.09442332 | 2.575061 | 0.1412617 | 2.575061
0.05926477 | 2.608075 |  | 0.05926477 | 2.608075 | 0.09545066 | 2.608075 | 0.1431337 | 2.608075
0.06031455 | 2.641088 |  | 0.06031455 | 2.641088 | 0.0944154 | 2.641088 | 0.1479346 | 2.641088
0.06000473 | 2.674102 |  | 0.06000473 | 2.674102 | 0.09389102 | 2.674102 | 0.1441444 | 2.674102
0.05801592 | 2.707115 |  | 0.05801592 | 2.707115 | 0.09309295 | 2.707115 | 0.1431702 | 2.707115
0.05748256 | 2.740129 |  | 0.05748256 | 2.740129 | 0.09045738 | 2.740129 | 0.1470716 | 2.740129
0.06008248 | 2.773143 |  | 0.06008248 | 2.773143 | 0.09018745 | 2.773143 | 0.1454042 | 2.773143
0.05868159 | 2.806156 |  | 0.05868159 | 2.806156 | 0.09108867 | 2.806156 | 0.1407598 | 2.806156
0.05798737 | 2.83917 |  | 0.05798737 | 2.83917 | 0.08872361 | 2.83917 | 0.1448627 | 2.83917
0.0569134 | 2.872183 |  | 0.0569134 | 2.872183 | 0.08805212 | 2.872183 | 0.1382148 | 2.872183
0.05545121 | 2.905197 |  | 0.05545121 | 2.905197 | 0.08636373 | 2.905197 | 0.1401674 | 2.905197
0.05760236 | 2.938211 |  | 0.05760236 | 2.938211 | 0.08496851 | 2.938211 | 0.1363088 | 2.938211
0.05441234 | 2.971224 |  | 0.05441234 | 2.971224 | 0.0852967 | 2.971224 | 0.1357287 | 2.971224
0.05546635 | 3.004238 |  | 0.05546635 | 3.004238 | 0.08195011 | 3.004238 | 0.1364866 | 3.004238
0.05382263 | 3.037252 |  | 0.05382263 | 3.037252 | 0.0824839 | 3.037252 | 0.1354546 | 3.037252
0.05509842 | 3.070265 |  | 0.05509842 | 3.070265 | 0.08316885 | 3.070265 | 0.1331353 | 3.070265
0.05349239 | 3.103279 |  | 0.05349239 | 3.103279 | 0.0825797 | 3.103279 | 0.1369263 | 3.103279
0.05148759 | 3.136292 |  | 0.05148759 | 3.136292 | 0.07995229 | 3.136292 | 0.1302314 | 3.136292
0.05322341 | 3.169306 |  | 0.05322341 | 3.169306 | 0.07719677 | 3.169306 | 0.1303516 | 3.169306
0.05288628 | 3.20232 |  | 0.05288628 | 3.20232 | 0.07807059 | 3.20232 | 0.128205 | 3.20232
0.05184849 | 3.235333 |  | 0.05184849 | 3.235333 | 0.07826813 | 3.235333 | 0.126196 | 3.235333
0.05046536 | 3.268347 |  | 0.05046536 | 3.268347 | 0.07588245 | 3.268347 | 0.130582 | 3.268347
0.04994524 | 3.30136 |  | 0.04994524 | 3.30136 | 0.07470232 | 3.30136 | 0.1254543 | 3.30136
0.05057397 | 3.334374 |  | 0.05057397 | 3.334374 | 0.07258314 | 3.334374 | 0.1259417 | 3.334374
0.04742909 | 3.367388 |  | 0.04742909 | 3.367388 | 0.07466727 | 3.367388 | 0.1240255 | 3.367388
0.04849086 | 3.400401 |  | 0.04849086 | 3.400401 | 0.07082198 | 3.400401 | 0.1250169 | 3.400401
0.04704171 | 3.433415 |  | 0.04704171 | 3.433415 | 0.0716084 | 3.433415 | 0.1261842 | 3.433415
0.04592512 | 3.466428 |  | 0.04592512 | 3.466428 | 0.06987495 | 3.466428 | 0.1191862 | 3.466428
0.04637125 | 3.499442 |  | 0.04637125 | 3.499442 | 0.0681505 | 3.499442 | 0.1186979 | 3.499442
0.04627137 | 3.532456 |  | 0.04627137 | 3.532456 | 0.07054256 | 3.532456 | 0.1203137 | 3.532456
0.04514977 | 3.565469 |  | 0.04514977 | 3.565469 | 0.06977582 | 3.565469 | 0.1161199 | 3.565469
0.04536043 | 3.598483 |  | 0.04536043 | 3.598483 | 0.0695336 | 3.598483 | 0.115855 | 3.598483
0.04485012 | 3.631496 |  | 0.04485012 | 3.631496 | 0.06876604 | 3.631496 | 0.1186602 | 3.631496
0.04597593 | 3.66451 |  | 0.04597593 | 3.66451 | 0.06968671 | 3.66451 | 0.1167619 | 3.66451
0.04619268 | 3.697524 |  | 0.04619268 | 3.697524 | 0.06779514 | 3.697524 | 0.1102911 | 3.697524
0.04412034 | 3.730537 |  | 0.04412034 | 3.730537 | 0.06563466 | 3.730537 | 0.1091942 | 3.730537
0.04560232 | 3.763551 |  | 0.04560232 | 3.763551 | 0.06684764 | 3.763551 | 0.110113 | 3.763551
0.04537568 | 3.796564 |  | 0.04537568 | 3.796564 | 0.06775984 | 3.796564 | 0.107132 | 3.796564
0.04409189 | 3.829578 |  | 0.04409189 | 3.829578 | 0.06629233 | 3.829578 | 0.1046631 | 3.829578
0.04312409 | 3.862592 |  | 0.04312409 | 3.862592 | 0.06646442 | 3.862592 | 0.1054932 | 3.862592
0.04292721 | 3.895605 |  | 0.04292721 | 3.895605 | 0.06589336 | 3.895605 | 0.1024237 | 3.895605
0.04343249 | 3.928619 |  | 0.04343249 | 3.928619 | 0.06616687 | 3.928619 | 0.1025179 | 3.928619
0.04451198 | 3.961632 |  | 0.04451198 | 3.961632 | 0.06530813 | 3.961632 | 0.09984154 | 3.961632
0.04311613 | 3.994646 |  | 0.04311613 | 3.994646 | 0.0657849 | 3.994646 | 0.09553154 | 3.994646
0.04252585 | 4.02766 |  | 0.04252585 | 4.02766 | 0.06266649 | 4.02766 | 0.09412147 | 4.02766
0.04206601 | 4.060673 |  | 0.04206601 | 4.060673 | 0.06551176 | 4.060673 | 0.09502508 | 4.060673
0.04316067 | 4.093687 |  | 0.04316067 | 4.093687 | 0.06254042 | 4.093687 | 0.0947356 | 4.093687
0.0424439 | 4.1267 |  | 0.0424439 | 4.1267 | 0.06342478 | 4.1267 | 0.0924268 | 4.1267
0.04243769 | 4.159714 |  | 0.04243769 | 4.159714 | 0.06422334 | 4.159714 | 0.09172743 | 4.159714
0.04280415 | 4.192728 |  | 0.04280415 | 4.192728 | 0.06431583 | 4.192728 | 0.08795864 | 4.192728
0.04164913 | 4.225741 |  | 0.04164913 | 4.225741 | 0.06405503 | 4.225741 | 0.08571301 | 4.225741
0.04192936 | 4.258755 |  | 0.04192936 | 4.258755 | 0.06374403 | 4.258755 | 0.08299546 | 4.258755
0.04047481 | 4.291768 |  | 0.04047481 | 4.291768 | 0.06302371 | 4.291768 | 0.08163005 | 4.291768
0.04086401 | 4.324782 |  | 0.04086401 | 4.324782 | 0.06300396 | 4.324782 | 0.08374674 | 4.324782
0.04026673 | 4.357796 |  | 0.04026673 | 4.357796 | 0.06300588 | 4.357796 | 0.08124504 | 4.357796
0.04153099 | 4.390809 |  | 0.04153099 | 4.390809 | 0.06155287 | 4.390809 | 0.08078276 | 4.390809
0.04086733 | 4.423823 |  | 0.04086733 | 4.423823 | 0.06126087 | 4.423823 | 0.07814843 | 4.423823
0.04026609 | 4.456836 |  | 0.04026609 | 4.456836 | 0.06167257 | 4.456836 | 0.07779322 | 4.456836
0.03907148 | 4.48985 |  | 0.03907148 | 4.48985 | 0.06199867 | 4.48985 | 0.07609659 | 4.48985
0.04113059 | 4.522864 |  | 0.04113059 | 4.522864 | 0.05905436 | 4.522864 | 0.07508116 | 4.522864
0.03997149 | 4.555877 |  | 0.03997149 | 4.555877 | 0.0613272 | 4.555877 | 0.07766414 | 4.555877
0.04066255 | 4.588891 |  | 0.04066255 | 4.588891 | 0.06014119 | 4.588891 | 0.07627799 | 4.588891
0.04006575 | 4.621904 |  | 0.04006575 | 4.621904 | 0.06130462 | 4.621904 | 0.07770376 | 4.621904
0.03906391 | 4.654918 |  | 0.03906391 | 4.654918 | 0.06116372 | 4.654918 | 0.07527236 | 4.654918
0.03855199 | 4.687932 |  | 0.03855199 | 4.687932 | 0.05852233 | 4.687932 | 0.0767535 | 4.687932
0.03768063 | 4.720945 |  | 0.03768063 | 4.720945 | 0.06001449 | 4.720945 | 0.07379882 | 4.720945
0.03871045 | 4.753959 |  | 0.03871045 | 4.753959 | 0.05792988 | 4.753959 | 0.07682947 | 4.753959
0.03780059 | 4.786972 |  | 0.03780059 | 4.786972 | 0.06020373 | 4.786972 | 0.07494577 | 4.786972
0.03843994 | 4.819986 |  | 0.03843994 | 4.819986 | 0.05793346 | 4.819986 | 0.07821949 | 4.819986
0.03665966 | 4.853 |  | 0.03665966 | 4.853 | 0.05690708 | 4.853 | 0.07806001 | 4.853
0.03808105 | 4.886013 |  | 0.03808105 | 4.886013 | 0.05650824 | 4.886013 | 0.0765941 | 4.886013
0.03720323 | 4.919027 |  | 0.03720323 | 4.919027 | 0.05756269 | 4.919027 | 0.07553076 | 4.919027
0.03736726 | 4.952041 |  | 0.03736726 | 4.952041 | 0.0562135 | 4.952041 | 0.07508267 | 4.952041
0.03613146 | 4.985054 |  | 0.03613146 | 4.985054 | 0.05667005 | 4.985054 | 0.07665504 | 4.985054
0.03745317 | 5.018068 |  | 0.03745317 | 5.018068 | 0.05599094 | 5.018068 | 0.07654119 | 5.018068
0.03529495 | 5.051081 |  | 0.03529495 | 5.051081 | 0.05695225 | 5.051081 | 0.07781735 | 5.051081
0.03695834 | 5.084095 |  | 0.03695834 | 5.084095 | 0.05511271 | 5.084095 | 0.07522735 | 5.084095
0.03507125 | 5.117109 |  | 0.03507125 | 5.117109 | 0.05598577 | 5.117109 | 0.07675421 | 5.117109
0.03511645 | 5.150122 |  | 0.03511645 | 5.150122 | 0.05623264 | 5.150122 | 0.0781064 | 5.150122
0.03494598 | 5.183136 |  | 0.03494598 | 5.183136 | 0.05612967 | 5.183136 | 0.07569874 | 5.183136
0.03476735 | 5.216149 |  | 0.03476735 | 5.216149 | 0.05438094 | 5.216149 | 0.07393672 | 5.216149
0.03542999 | 5.249163 |  | 0.03542999 | 5.249163 | 0.05603885 | 5.249163 | 0.07769683 | 5.249163
0.03391948 | 5.282177 |  | 0.03391948 | 5.282177 | 0.05626183 | 5.282177 | 0.07790976 | 5.282177
0.03483962 | 5.31519 |  | 0.03483962 | 5.31519 | 0.05566331 | 5.31519 | 0.07787965 | 5.31519
0.03403878 | 5.348204 |  | 0.03403878 | 5.348204 | 0.05664472 | 5.348204 | 0.07562399 | 5.348204
0.0344913 | 5.381217 |  | 0.0344913 | 5.381217 | 0.05491578 | 5.381217 | 0.0741811 | 5.381217
0.03454046 | 5.414231 |  | 0.03454046 | 5.414231 | 0.05505497 | 5.414231 | 0.07743248 | 5.414231
0.03406112 | 5.447245 |  | 0.03406112 | 5.447245 | 0.05374946 | 5.447245 | 0.07474391 | 5.447245
0.03264702 | 5.480258 |  | 0.03264702 | 5.480258 | 0.05422101 | 5.480258 | 0.07379482 | 5.480258
0.03354906 | 5.513272 |  | 0.03354906 | 5.513272 | 0.05344003 | 5.513272 | 0.07517013 | 5.513272
0.03202078 | 5.546285 |  | 0.03202078 | 5.546285 | 0.05521316 | 5.546285 | 0.0746009 | 5.546285
0.03290668 | 5.579299 |  | 0.03290668 | 5.579299 | 0.05432863 | 5.579299 | 0.07670553 | 5.579299
0.03272023 | 5.612313 |  | 0.03272023 | 5.612313 | 0.05249745 | 5.612313 | 0.07691878 | 5.612313
0.0323665 | 5.645326 |  | 0.0323665 | 5.645326 | 0.05383197 | 5.645326 | 0.07704092 | 5.645326
0.03175419 | 5.67834 |  | 0.03175419 | 5.67834 | 0.05208622 | 5.67834 | 0.07429171 | 5.67834
0.03224798 | 5.711353 |  | 0.03224798 | 5.711353 | 0.05302236 | 5.711353 | 0.07708782 | 5.711353
0.03210278 | 5.744367 |  | 0.03210278 | 5.744367 | 0.05172944 | 5.744367 | 0.07430066 | 5.744367
0.03036389 | 5.777381 |  | 0.03036389 | 5.777381 | 0.05330211 | 5.777381 | 0.07382282 | 5.777381
0.02990773 | 5.810394 |  | 0.02990773 | 5.810394 | 0.05396801 | 5.810394 | 0.07821442 | 5.810394
0.03100926 | 5.843408 |  | 0.03100926 | 5.843408 | 0.05429984 | 5.843408 | 0.07646806 | 5.843408
0.0296186 | 5.876421 |  | 0.0296186 | 5.876421 | 0.05313162 | 5.876421 | 0.07805669 | 5.876421
0.03036065 | 5.909435 |  | 0.03036065 | 5.909435 | 0.05362097 | 5.909435 | 0.07598372 | 5.909435
0.03019388 | 5.942449 |  | 0.03019388 | 5.942449 | 0.05353416 | 5.942449 | 0.07814225 | 5.942449
0.0299133 | 5.975462 |  | 0.0299133 | 5.975462 | 0.05379002 | 5.975462 | 0.07574265 | 5.975462
0.02932859 | 6.008476 |  | 0.02932859 | 6.008476 | 0.0523276 | 6.008476 | 0.07588049 | 6.008476
0.0282762 | 6.041489 |  | 0.0282762 | 6.041489 | 0.05212285 | 6.041489 | 0.07533464 | 6.041489
0.02795924 | 6.074503 |  | 0.02795924 | 6.074503 | 0.05331713 | 6.074503 | 0.07438616 | 6.074503
0.02795989 | 6.107517 |  | 0.02795989 | 6.107517 | 0.05219071 | 6.107517 | 0.07643873 | 6.107517
0.02743855 | 6.14053 |  | 0.02743855 | 6.14053 | 0.05174369 | 6.14053 | 0.07546755 | 6.14053
0.02781035 | 6.173544 |  | 0.02781035 | 6.173544 | 0.05030753 | 6.173544 | 0.07746714 | 6.173544
0.02740695 | 6.206557 |  | 0.02740695 | 6.206557 | 0.05014537 | 6.206557 | 0.07590344 | 6.206557
0.02812953 | 6.239571 |  | 0.02812953 | 6.239571 | 0.05119799 | 6.239571 | 0.07430174 | 6.239571
0.02777824 | 6.272585 |  | 0.02777824 | 6.272585 | 0.05157909 | 6.272585 | 0.07691706 | 6.272585
0.02741755 | 6.305598 |  | 0.02741755 | 6.305598 | 0.05224342 | 6.305598 | 0.0774278 | 6.305598
0.02611802 | 6.338612 |  | 0.02611802 | 6.338612 | 0.05016437 | 6.338612 | 0.07632773 | 6.338612
0.02685229 | 6.371625 |  | 0.02685229 | 6.371625 | 0.05122844 | 6.371625 | 0.07662585 | 6.371625
0.0262268 | 6.404639 |  | 0.0262268 | 6.404639 | 0.05198773 | 6.404639 | 0.07694684 | 6.404639
0.02655607 | 6.437653 |  | 0.02655607 | 6.437653 | 0.05219021 | 6.437653 | 0.07440305 | 6.437653
0.02535708 | 6.470666 |  | 0.02535708 | 6.470666 | 0.05137233 | 6.470666 | 0.07690515 | 6.470666
0.02557591 | 6.50368 |  | 0.02557591 | 6.50368 | 0.05101656 | 6.50368 | 0.07441457 | 6.50368
0.02591929 | 6.536693 |  | 0.02591929 | 6.536693 | 0.05100977 | 6.536693 | 0.07500182 | 6.536693
0.02503087 | 6.569707 |  | 0.02503087 | 6.569707 | 0.04907368 | 6.569707 | 0.07409958 | 6.569707