## 1
Общество с ограниченной ответственностью "Инженерная геология" (ООО "ИнжГео")
Юр. адрес: 117279, г. Москва, ул. Миклухо-Маклая, 36 а, этаж 5, пом. XXIII к. 76-84
Телефон/факс +7 (495) 132-30-00, Адрес электронной почты inbox@inj-geo.ru
Испытательная лаборатория ООО «ИнжГео»
Адрес места осуществления деятельности лаборатории: г. Москва, просп. Вернадского, д. 51, стр. 1
Телефон +7(910)4557682, E-mail: slg85@mail.ru
Протокол испытаний № 13-63/26 от 24-11-2022
Наименование и адрес заказчика: ООО Регионстрой
Наименование объекта: Переход трубопровода через р. Енисей
Наименование используемого метода/методики: ГОСТ 12248.3-2020
Условия проведения испытания: температура окружающей среды (18 - 25)0С, влажность воздуха (40 - 75)%
Дата получение объекта подлежащего испытаниям: 28.10.2022
Дата испытания: 25.10.2022-19.11.2026
Испытание грунтов методом одноплоскостного среза
[6 empty] | Лабораторный номер: |  | 1061 |  |  |  | We, д.е. = | 0.40178518
[6 empty] | Номер скважины: |  | BH-052 |  |  |  | ρ, г/см3 = | 1.9
[6 empty] | Глубина отбора, м: |  | 0.7 |  |  |  | ρs, г/см3 = | 2.73
[6 empty] | Наименование грунта: |  | Суглинок, после оттаивания текучий, легкий пылеватый |  |  |  | e, д.е. = | 1.1
[6 empty] | Схема проведения опыта: |  | КД |  |  |  | IL, д.е. = | 1.038
Результаты испытаний
[7 empty] | Нормальное напряжение σ, МПа | Касательное напряжение t, МПа | tg ϕ | Угол внутреннего трения ϕ, град. | Удельное сцепление C, МПа
[7 empty] | 0.1 | 0.06152287
[7 empty] | 0.2 | 0.1000457
[7 empty] | 0.3 | 0.1505686
Эффективные значения угла внутреннего трения и удельного сцепления ϕ', С'
[7 empty] | ϕ', град. = | 24
[7 empty] | С', МПа = | 0.015
[7 empty] | Начальник исп. лаборатории: |  |  |  |  | Семиколенова Л.Г.
Лист 1 , всего листов 1
Частичное воспроизведение протокола испытаний без письменного разрешения ООО «ИнжГео» ЗАПРЕЩАЕТСЯ
второй график |  | первый график
dev | eps | sigma | dev1 | eps1 | dev2 | eps2 | dev3 | eps3
0 | 0 |  | 0 | 0 | 0 | 0 | 0 | 0
0.002132313 | 0.0330136 |  | 0.002132313 | 0.0330136 | 0.003113797 | 0.0330136 | 0.005270161 | 0.0330136
0.004126753 | 0.06602721 |  | 0.004126753 | 0.06602721 | 0.006188725 | 0.06602721 | 0.01091655 | 0.06602721
0.006139009 | 0.09904081 |  | 0.006139009 | 0.09904081 | 0.009361558 | 0.09904081 | 0.01540493 | 0.09904081
0.008185778 | 0.1320544 |  | 0.008185778 | 0.1320544 | 0.01187658 | 0.1320544 | 0.02038844 | 0.1320544
0.01027958 | 0.165068 |  | 0.01027958 | 0.165068 | 0.01493287 | 0.165068 | 0.02562467 | 0.165068
0.01164594 | 0.1980816 |  | 0.01164594 | 0.1980816 | 0.01795339 | 0.1980816 | 0.02982017 | 0.1980816
0.01418011 | 0.2310952 |  | 0.01418011 | 0.2310952 | 0.02110348 | 0.2310952 | 0.0355499 | 0.2310952
0.01542307 | 0.2641088 |  | 0.01542307 | 0.2641088 | 0.02315325 | 0.2641088 | 0.03925472 | 0.2641088
0.0173037 | 0.2971224 |  | 0.0173037 | 0.2971224 | 0.02602047 | 0.2971224 | 0.04408876 | 0.2971224
0.01868595 | 0.330136 |  | 0.01868595 | 0.330136 | 0.02863191 | 0.330136 | 0.04637199 | 0.330136
0.02031532 | 0.3631496 |  | 0.02031532 | 0.3631496 | 0.03064607 | 0.3631496 | 0.04906609 | 0.3631496
0.02290271 | 0.3961632 |  | 0.02290271 | 0.3961632 | 0.03284967 | 0.3961632 | 0.05438301 | 0.3961632
0.02385572 | 0.4291768 |  | 0.02385572 | 0.4291768 | 0.03615233 | 0.4291768 | 0.05742811 | 0.4291768
0.02542744 | 0.4621904 |  | 0.02542744 | 0.4621904 | 0.03915754 | 0.4621904 | 0.05981182 | 0.4621904
0.02694313 | 0.4952041 |  | 0.02694313 | 0.4952041 | 0.0412571 | 0.4952041 | 0.0642762 | 0.4952041
0.02877993 | 0.5282177 |  | 0.02877993 | 0.5282177 | 0.04374947 | 0.5282177 | 0.06601222 | 0.5282177
0.03098301 | 0.5612313 |  | 0.03098301 | 0.5612313 | 0.04450425 | 0.5612313 | 0.06623626 | 0.5612313
0.03206954 | 0.5942449 |  | 0.03206954 | 0.5942449 | 0.04710155 | 0.5942449 | 0.07206701 | 0.5942449
0.03383494 | 0.6272585 |  | 0.03383494 | 0.6272585 | 0.04866821 | 0.6272585 | 0.07198687 | 0.6272585
0.0341398 | 0.6602721 |  | 0.0341398 | 0.6602721 | 0.05324519 | 0.6602721 | 0.07618424 | 0.6602721
0.0369106 | 0.6932857 |  | 0.0369106 | 0.6932857 | 0.05286066 | 0.6932857 | 0.07672577 | 0.6932857
0.03674929 | 0.7262993 |  | 0.03674929 | 0.7262993 | 0.05711248 | 0.7262993 | 0.08176791 | 0.7262993
0.03873234 | 0.7593129 |  | 0.03873234 | 0.7593129 | 0.0559579 | 0.7593129 | 0.08220366 | 0.7593129
0.03936068 | 0.7923265 |  | 0.03936068 | 0.7923265 | 0.05968414 | 0.7923265 | 0.085189 | 0.7923265
0.03893536 | 0.8253401 |  | 0.03893536 | 0.8253401 | 0.06190351 | 0.8253401 | 0.08885221 | 0.8253401
0.04065753 | 0.8583537 |  | 0.04065753 | 0.8583537 | 0.06151631 | 0.8583537 | 0.0940574 | 0.8583537
0.04241316 | 0.8913673 |  | 0.04241316 | 0.8913673 | 0.064531 | 0.8913673 | 0.09779864 | 0.8913673
0.04166703 | 0.9243809 |  | 0.04166703 | 0.9243809 | 0.06536779 | 0.9243809 | 0.1006466 | 0.9243809
0.04399636 | 0.9573945 |  | 0.04399636 | 0.9573945 | 0.06853312 | 0.9573945 | 0.1021046 | 0.9573945
0.04353085 | 0.9904081 |  | 0.04353085 | 0.9904081 | 0.06899551 | 0.9904081 | 0.1040497 | 0.9904081
0.04445222 | 1.023422 |  | 0.04445222 | 1.023422 | 0.07145518 | 1.023422 | 0.1098021 | 1.023422
0.04676463 | 1.056435 |  | 0.04676463 | 1.056435 | 0.07056106 | 1.056435 | 0.1160014 | 1.056435
0.04560043 | 1.089449 |  | 0.04560043 | 1.089449 | 0.07097479 | 1.089449 | 0.1164184 | 1.089449
0.0479679 | 1.122463 |  | 0.0479679 | 1.122463 | 0.07482179 | 1.122463 | 0.1219363 | 1.122463
0.04668533 | 1.155476 |  | 0.04668533 | 1.155476 | 0.07584261 | 1.155476 | 0.1271493 | 1.155476
0.04814969 | 1.18849 |  | 0.04814969 | 1.18849 | 0.07749615 | 1.18849 | 0.1340281 | 1.18849
0.04959392 | 1.221503 |  | 0.04959392 | 1.221503 | 0.07669344 | 1.221503 | 0.1326252 | 1.221503
0.05009192 | 1.254517 |  | 0.05009192 | 1.254517 | 0.08086443 | 1.254517 | 0.1361136 | 1.254517
0.05026533 | 1.287531 |  | 0.05026533 | 1.287531 | 0.07899712 | 1.287531 | 0.1429472 | 1.287531
0.050135 | 1.320544 |  | 0.050135 | 1.320544 | 0.08296929 | 1.320544 | 0.1409819 | 1.320544
0.05198609 | 1.353558 |  | 0.05198609 | 1.353558 | 0.08383337 | 1.353558 | 0.1456667 | 1.353558
0.05134105 | 1.386571 |  | 0.05134105 | 1.386571 | 0.08285696 | 1.386571 | 0.1505686 | 1.386571
0.05058523 | 1.419585 |  | 0.05058523 | 1.419585 | 0.08254696 | 1.419585 | 0.1481368 | 1.419585
0.0515877 | 1.452599 |  | 0.0515877 | 1.452599 | 0.08618794 | 1.452599 | 0.1545299 | 1.452599
0.05225622 | 1.485612 |  | 0.05225622 | 1.485612 | 0.08885108 | 1.485612 | 0.1532932 | 1.485612
0.05343649 | 1.518626 |  | 0.05343649 | 1.518626 | 0.08540842 | 1.518626 | 0.152862 | 1.518626
0.05258129 | 1.551639 |  | 0.05258129 | 1.551639 | 0.08791125 | 1.551639 | 0.1574402 | 1.551639
0.05525629 | 1.584653 |  | 0.05525629 | 1.584653 | 0.09100117 | 1.584653 | 0.1611665 | 1.584653
0.05464962 | 1.617667 |  | 0.05464962 | 1.617667 | 0.09117143 | 1.617667 | 0.1575322 | 1.617667
0.05627513 | 1.65068 |  | 0.05627513 | 1.65068 | 0.09217676 | 1.65068 | 0.1605337 | 1.65068
0.05539802 | 1.683694 |  | 0.05539802 | 1.683694 | 0.08882839 | 1.683694 | 0.1563891 | 1.683694
0.05701159 | 1.716707 |  | 0.05701159 | 1.716707 | 0.09070553 | 1.716707 | 0.1562373 | 1.716707
0.05679726 | 1.749721 |  | 0.05679726 | 1.749721 | 0.08899735 | 1.749721 | 0.1614242 | 1.749721
0.05545591 | 1.782735 |  | 0.05545591 | 1.782735 | 0.08991789 | 1.782735 | 0.1555645 | 1.782735
0.05622114 | 1.815748 |  | 0.05622114 | 1.815748 | 0.09149195 | 1.815748 | 0.1589196 | 1.815748
0.05726033 | 1.848762 |  | 0.05726033 | 1.848762 | 0.09223565 | 1.848762 | 0.1544308 | 1.848762
0.05587798 | 1.881775 |  | 0.05587798 | 1.881775 | 0.09211401 | 1.881775 | 0.1590297 | 1.881775
0.05836174 | 1.914789 |  | 0.05836174 | 1.914789 | 0.09338782 | 1.914789 | 0.1574715 | 1.914789
0.05670135 | 1.947803 |  | 0.05670135 | 1.947803 | 0.09386621 | 1.947803 | 0.1520897 | 1.947803
0.05696088 | 1.980816 |  | 0.05696088 | 1.980816 | 0.09397433 | 1.980816 | 0.1574837 | 1.980816
0.06032355 | 2.01383 |  | 0.06032355 | 2.01383 | 0.09526959 | 2.01383 | 0.1561031 | 2.01383
0.05800742 | 2.046843 |  | 0.05800742 | 2.046843 | 0.09371908 | 2.046843 | 0.1509014 | 2.046843
0.05858434 | 2.079857 |  | 0.05858434 | 2.079857 | 0.0991607 | 2.079857 | 0.1538833 | 2.079857
0.05979457 | 2.112871 |  | 0.05979457 | 2.112871 | 0.099751 | 2.112871 | 0.1507345 | 2.112871
0.06077699 | 2.145884 |  | 0.06077699 | 2.145884 | 0.09754526 | 2.145884 | 0.1586594 | 2.145884
0.06143686 | 2.178898 |  | 0.06143686 | 2.178898 | 0.09927411 | 2.178898 | 0.1505443 | 2.178898
0.05914292 | 2.211911 |  | 0.05914292 | 2.211911 | 0.09708148 | 2.211911 | 0.1517396 | 2.211911
0.05950276 | 2.244925 |  | 0.05950276 | 2.244925 | 0.1003608 | 2.244925 | 0.1573151 | 2.244925
0.0596567 | 2.277939 |  | 0.0596567 | 2.277939 | 0.09914605 | 2.277939 | 0.1515603 | 2.277939
0.06257016 | 2.310952 |  | 0.06257016 | 2.310952 | 0.09920267 | 2.310952 | 0.1573624 | 2.310952
0.06087585 | 2.343966 |  | 0.06087585 | 2.343966 | 0.09751671 | 2.343966 | 0.1495919 | 2.343966
0.05987969 | 2.376979 |  | 0.05987969 | 2.376979 | 0.1003836 | 2.376979 | 0.1555613 | 2.376979
0.06316275 | 2.409993 |  | 0.06316275 | 2.409993 | 0.1003219 | 2.409993 | 0.1518524 | 2.409993
0.06283759 | 2.443007 |  | 0.06283759 | 2.443007 | 0.09724696 | 2.443007 | 0.1556719 | 2.443007
0.06282393 | 2.47602 |  | 0.06282393 | 2.47602 | 0.1000457 | 2.47602 | 0.1552715 | 2.47602
0.06152287 | 2.509034 |  | 0.06152287 | 2.509034 | 0.1009165 | 2.509034 | 0.1476821 | 2.509034
0.06193514 | 2.542047 |  | 0.06193514 | 2.542047 | 0.1024359 | 2.542047 | 0.1528251 | 2.542047
0.06067795 | 2.575061 |  | 0.06067795 | 2.575061 | 0.100924 | 2.575061 | 0.1483596 | 2.575061
0.06214243 | 2.608075 |  | 0.06214243 | 2.608075 | 0.09948609 | 2.608075 | 0.1455073 | 2.608075
0.06199456 | 2.641088 |  | 0.06199456 | 2.641088 | 0.0982793 | 2.641088 | 0.1515173 | 2.641088
0.06198851 | 2.674102 |  | 0.06198851 | 2.674102 | 0.09995466 | 2.674102 | 0.1443883 | 2.674102
0.05937622 | 2.707115 |  | 0.05937622 | 2.707115 | 0.09771848 | 2.707115 | 0.1447207 | 2.707115
0.05960137 | 2.740129 |  | 0.05960137 | 2.740129 | 0.09367793 | 2.740129 | 0.1418468 | 2.740129
0.0601837 | 2.773143 |  | 0.0601837 | 2.773143 | 0.09707642 | 2.773143 | 0.1414329 | 2.773143
0.05681886 | 2.806156 |  | 0.05681886 | 2.806156 | 0.09195045 | 2.806156 | 0.1374693 | 2.806156
0.05723755 | 2.83917 |  | 0.05723755 | 2.83917 | 0.09308387 | 2.83917 | 0.1368891 | 2.83917
0.05613277 | 2.872183 |  | 0.05613277 | 2.872183 | 0.08890033 | 2.872183 | 0.1371053 | 2.872183
0.05381737 | 2.905197 |  | 0.05381737 | 2.905197 | 0.08736537 | 2.905197 | 0.1365 | 2.905197
0.05360479 | 2.938211 |  | 0.05360479 | 2.938211 | 0.08588895 | 2.938211 | 0.1296894 | 2.938211
0.05380957 | 2.971224 |  | 0.05380957 | 2.971224 | 0.08437673 | 2.971224 | 0.1290743 | 2.971224
0.05330296 | 3.004238 |  | 0.05330296 | 3.004238 | 0.08352398 | 3.004238 | 0.1319078 | 3.004238
0.05017999 | 3.037252 |  | 0.05017999 | 3.037252 | 0.08448926 | 3.037252 | 0.1244099 | 3.037252
0.0504616 | 3.070265 |  | 0.0504616 | 3.070265 | 0.07985143 | 3.070265 | 0.1271574 | 3.070265
0.04819243 | 3.103279 |  | 0.04819243 | 3.103279 | 0.07737729 | 3.103279 | 0.1199833 | 3.103279
0.04810109 | 3.136292 |  | 0.04810109 | 3.136292 | 0.07499663 | 3.136292 | 0.11933 | 3.136292
0.0462866 | 3.169306 |  | 0.0462866 | 3.169306 | 0.07405396 | 3.169306 | 0.1195672 | 3.169306
0.04625497 | 3.20232 |  | 0.04625497 | 3.20232 | 0.0736348 | 3.20232 | 0.11894 | 3.20232
0.04559151 | 3.235333 |  | 0.04559151 | 3.235333 | 0.07315344 | 3.235333 | 0.1169628 | 3.235333
0.04409634 | 3.268347 |  | 0.04409634 | 3.268347 | 0.07137866 | 3.268347 | 0.1128546 | 3.268347
0.04364783 | 3.30136 |  | 0.04364783 | 3.30136 | 0.07097485 | 3.30136 | 0.1132951 | 3.30136
0.04353045 | 3.334374 |  | 0.04353045 | 3.334374 | 0.07059176 | 3.334374 | 0.1088535 | 3.334374
0.04343665 | 3.367388 |  | 0.04343665 | 3.367388 | 0.06809502 | 3.367388 | 0.1089695 | 3.367388
0.04364061 | 3.400401 |  | 0.04364061 | 3.400401 | 0.06619485 | 3.400401 | 0.1097268 | 3.400401
0.04332095 | 3.433415 |  | 0.04332095 | 3.433415 | 0.06760447 | 3.433415 | 0.1028153 | 3.433415
0.04210625 | 3.466428 |  | 0.04210625 | 3.466428 | 0.0675732 | 3.466428 | 0.1042714 | 3.466428
0.04233219 | 3.499442 |  | 0.04233219 | 3.499442 | 0.06687078 | 3.499442 | 0.1034383 | 3.499442
0.04172134 | 3.532456 |  | 0.04172134 | 3.532456 | 0.06641289 | 3.532456 | 0.1060923 | 3.532456
0.0411119 | 3.565469 |  | 0.0411119 | 3.565469 | 0.06761701 | 3.565469 | 0.1032774 | 3.565469
0.04309778 | 3.598483 |  | 0.04309778 | 3.598483 | 0.06683765 | 3.598483 | 0.1030229 | 3.598483
0.04126194 | 3.631496 |  | 0.04126194 | 3.631496 | 0.06697173 | 3.631496 | 0.1055474 | 3.631496
0.04197831 | 3.66451 |  | 0.04197831 | 3.66451 | 0.06576158 | 3.66451 | 0.103706 | 3.66451
0.04249836 | 3.697524 |  | 0.04249836 | 3.697524 | 0.06681818 | 3.697524 | 0.1031972 | 3.697524
0.04082299 | 3.730537 |  | 0.04082299 | 3.730537 | 0.06407962 | 3.730537 | 0.1030318 | 3.730537
0.0418312 | 3.763551 |  | 0.0418312 | 3.763551 | 0.0649289 | 3.763551 | 0.09929135 | 3.763551
0.04084153 | 3.796564 |  | 0.04084153 | 3.796564 | 0.0669236 | 3.796564 | 0.1001152 | 3.796564
0.04298186 | 3.829578 |  | 0.04298186 | 3.829578 | 0.06619754 | 3.829578 | 0.1030162 | 3.829578
0.04066641 | 3.862592 |  | 0.04066641 | 3.862592 | 0.0672578 | 3.862592 | 0.103317 | 3.862592
0.04138794 | 3.895605 |  | 0.04138794 | 3.895605 | 0.06560118 | 3.895605 | 0.09940681 | 3.895605
0.04084971 | 3.928619 |  | 0.04084971 | 3.928619 | 0.06520828 | 3.928619 | 0.1015085 | 3.928619
0.04267697 | 3.961632 |  | 0.04267697 | 3.961632 | 0.06521968 | 3.961632 | 0.1026393 | 3.961632
0.04097188 | 3.994646 |  | 0.04097188 | 3.994646 | 0.06694028 | 3.994646 | 0.1003368 | 3.994646
0.04214229 | 4.02766 |  | 0.04214229 | 4.02766 | 0.06762912 | 4.02766 | 0.1025357 | 4.02766
0.04129171 | 4.060673 |  | 0.04129171 | 4.060673 | 0.06657563 | 4.060673 | 0.09768529 | 4.060673
0.04231563 | 4.093687 |  | 0.04231563 | 4.093687 | 0.06503733 | 4.093687 | 0.1009829 | 4.093687
0.04241487 | 4.1267 |  | 0.04241487 | 4.1267 | 0.06729837 | 4.1267 | 0.09731926 | 4.1267
0.04066538 | 4.159714 |  | 0.04066538 | 4.159714 | 0.06482966 | 4.159714 | 0.1016505 | 4.159714
0.04296001 | 4.192728 |  | 0.04296001 | 4.192728 | 0.06698531 | 4.192728 | 0.09617175 | 4.192728
0.04191292 | 4.225741 |  | 0.04191292 | 4.225741 | 0.06838484 | 4.225741 | 0.09874387 | 4.225741
0.04178133 | 4.258755 |  | 0.04178133 | 4.258755 | 0.06552632 | 4.258755 | 0.09748329 | 4.258755
0.04270269 | 4.291768 |  | 0.04270269 | 4.291768 | 0.06767525 | 4.291768 | 0.09653906 | 4.291768
0.04267033 | 4.324782 |  | 0.04267033 | 4.324782 | 0.06715207 | 4.324782 | 0.09693939 | 4.324782
0.04228216 | 4.357796 |  | 0.04228216 | 4.357796 | 0.06838253 | 4.357796 | 0.09626523 | 4.357796
0.04067355 | 4.390809 |  | 0.04067355 | 4.390809 | 0.06745702 | 4.390809 | 0.09952961 | 4.390809
0.0421556 | 4.423823 |  | 0.0421556 | 4.423823 | 0.06497239 | 4.423823 | 0.09902534 | 4.423823
0.04147721 | 4.456836 |  | 0.04147721 | 4.456836 | 0.06671682 | 4.456836 | 0.1002683 | 4.456836
0.0422259 | 4.48985 |  | 0.0422259 | 4.48985 | 0.0672085 | 4.48985 | 0.09507931 | 4.48985
0.0427811 | 4.522864 |  | 0.0427811 | 4.522864 | 0.06754484 | 4.522864 | 0.09632442 | 4.522864
0.04091081 | 4.555877 |  | 0.04091081 | 4.555877 | 0.06478965 | 4.555877 | 0.09808435 | 4.555877
0.04257299 | 4.588891 |  | 0.04257299 | 4.588891 | 0.06828301 | 4.588891 | 0.09411645 | 4.588891
0.04280679 | 4.621904 |  | 0.04280679 | 4.621904 | 0.06701985 | 4.621904 | 0.09784881 | 4.621904
0.04171889 | 4.654918 |  | 0.04171889 | 4.654918 | 0.06787483 | 4.654918 | 0.09718112 | 4.654918
0.04191395 | 4.687932 |  | 0.04191395 | 4.687932 | 0.06457981 | 4.687932 | 0.09790242 | 4.687932
0.04251136 | 4.720945 |  | 0.04251136 | 4.720945 | 0.06844404 | 4.720945 | 0.09555044 | 4.720945
0.04083787 | 4.753959 |  | 0.04083787 | 4.753959 | 0.06546521 | 4.753959 | 0.09654175 | 4.753959
0.04133003 | 4.786972 |  | 0.04133003 | 4.786972 | 0.06672804 | 4.786972 | 0.09433282 | 4.786972
0.04073888 | 4.819986 |  | 0.04073888 | 4.819986 | 0.0671632 | 4.819986 | 0.09719044 | 4.819986
0.04084412 | 4.853 |  | 0.04084412 | 4.853 | 0.06646719 | 4.853 | 0.09189719 | 4.853
0.04137373 | 4.886013 |  | 0.04137373 | 4.886013 | 0.06819667 | 4.886013 | 0.09556722 | 4.886013
0.04032332 | 4.919027 |  | 0.04032332 | 4.919027 | 0.06572185 | 4.919027 | 0.09308144 | 4.919027
0.04142626 | 4.952041 |  | 0.04142626 | 4.952041 | 0.06809868 | 4.952041 | 0.09232924 | 4.952041
0.04062183 | 4.985054 |  | 0.04062183 | 4.985054 | 0.06684786 | 4.985054 | 0.09310865 | 4.985054
0.04010339 | 5.018068 |  | 0.04010339 | 5.018068 | 0.06397653 | 5.018068 | 0.09319126 | 5.018068
0.04157183 | 5.051081 |  | 0.04157183 | 5.051081 | 0.0659975 | 5.051081 | 0.09198029 | 5.051081
0.04091076 | 5.084095 |  | 0.04091076 | 5.084095 | 0.06492109 | 5.084095 | 0.09108755 | 5.084095
0.04139493 | 5.117109 |  | 0.04139493 | 5.117109 | 0.06374203 | 5.117109 | 0.09041799 | 5.117109
0.04103634 | 5.150122 |  | 0.04103634 | 5.150122 | 0.06656566 | 5.150122 | 0.09327828 | 5.150122
0.04133466 | 5.183136 |  | 0.04133466 | 5.183136 | 0.06635801 | 5.183136 | 0.09375308 | 5.183136
0.03922918 | 5.216149 |  | 0.03922918 | 5.216149 | 0.06616906 | 5.216149 | 0.08936249 | 5.216149
0.04058725 | 5.249163 |  | 0.04058725 | 5.249163 | 0.06564767 | 5.249163 | 0.09325289 | 5.249163
0.04036999 | 5.282177 |  | 0.04036999 | 5.282177 | 0.06333068 | 5.282177 | 0.09240506 | 5.282177
0.03957346 | 5.31519 |  | 0.03957346 | 5.31519 | 0.06323639 | 5.31519 | 0.08779665 | 5.31519
0.0391178 | 5.348204 |  | 0.0391178 | 5.348204 | 0.06293481 | 5.348204 | 0.08975884 | 5.348204
0.03885366 | 5.381217 |  | 0.03885366 | 5.381217 | 0.06458265 | 5.381217 | 0.08981752 | 5.381217
0.03853705 | 5.414231 |  | 0.03853705 | 5.414231 | 0.06234565 | 5.414231 | 0.08796485 | 5.414231
0.03814179 | 5.447245 |  | 0.03814179 | 5.447245 | 0.06236508 | 5.447245 | 0.08928835 | 5.447245
0.03914711 | 5.480258 |  | 0.03914711 | 5.480258 | 0.06338372 | 5.480258 | 0.09114117 | 5.480258
0.03849468 | 5.513272 |  | 0.03849468 | 5.513272 | 0.06274907 | 5.513272 | 0.08685417 | 5.513272
0.03866661 | 5.546285 |  | 0.03866661 | 5.546285 | 0.06487749 | 5.546285 | 0.0906723 | 5.546285
0.03817742 | 5.579299 |  | 0.03817742 | 5.579299 | 0.06380375 | 5.579299 | 0.08769332 | 5.579299
0.03865854 | 5.612313 |  | 0.03865854 | 5.612313 | 0.06218299 | 5.612313 | 0.08559933 | 5.612313
0.03831834 | 5.645326 |  | 0.03831834 | 5.645326 | 0.06448654 | 5.645326 | 0.08509735 | 5.645326
0.036954 | 5.67834 |  | 0.036954 | 5.67834 | 0.06052051 | 5.67834 | 0.08454268 | 5.67834
0.03709793 | 5.711353 |  | 0.03709793 | 5.711353 | 0.06090234 | 5.711353 | 0.08791592 | 5.711353
0.03705909 | 5.744367 |  | 0.03705909 | 5.744367 | 0.0615706 | 5.744367 | 0.08515222 | 5.744367
0.03534211 | 5.777381 |  | 0.03534211 | 5.777381 | 0.06075913 | 5.777381 | 0.08417778 | 5.777381
0.03640838 | 5.810394 |  | 0.03640838 | 5.810394 | 0.0629167 | 5.810394 | 0.08678158 | 5.810394
0.03537591 | 5.843408 |  | 0.03537591 | 5.843408 | 0.06053328 | 5.843408 | 0.08427082 | 5.843408
0.03537903 | 5.876421 |  | 0.03537903 | 5.876421 | 0.06215894 | 5.876421 | 0.08754311 | 5.876421
0.03608725 | 5.909435 |  | 0.03608725 | 5.909435 | 0.06140119 | 5.909435 | 0.08721765 | 5.909435
0.03574159 | 5.942449 |  | 0.03574159 | 5.942449 | 0.05878701 | 5.942449 | 0.08212942 | 5.942449
0.03442672 | 5.975462 |  | 0.03442672 | 5.975462 | 0.06099313 | 5.975462 | 0.08445013 | 5.975462
0.03454508 | 6.008476 |  | 0.03454508 | 6.008476 | 0.06059848 | 6.008476 | 0.08589354 | 6.008476
0.03449887 | 6.041489 |  | 0.03449887 | 6.041489 | 0.05926793 | 6.041489 | 0.08188329 | 6.041489
0.033807 | 6.074503 |  | 0.033807 | 6.074503 | 0.05960889 | 6.074503 | 0.08499359 | 6.074503
0.03418305 | 6.107517 |  | 0.03418305 | 6.107517 | 0.05891043 | 6.107517 | 0.08388021 | 6.107517
0.03390729 | 6.14053 |  | 0.03390729 | 6.14053 | 0.05965533 | 6.14053 | 0.08105814 | 6.14053
0.03267696 | 6.173544 |  | 0.03267696 | 6.173544 | 0.05725718 | 6.173544 | 0.08447142 | 6.173544
0.03147363 | 6.206557 |  | 0.03147363 | 6.206557 | 0.05922494 | 6.206557 | 0.08355534 | 6.206557
0.03275976 | 6.239571 |  | 0.03275976 | 6.239571 | 0.05683457 | 6.239571 | 0.08365839 | 6.239571
0.03154077 | 6.272585 |  | 0.03154077 | 6.272585 | 0.05638417 | 6.272585 | 0.08004769 | 6.272585
0.03160092 | 6.305598 |  | 0.03160092 | 6.305598 | 0.05627245 | 6.305598 | 0.08295976 | 6.305598
0.03033684 | 6.338612 |  | 0.03033684 | 6.338612 | 0.05561229 | 6.338612 | 0.08037653 | 6.338612
0.03042835 | 6.371625 |  | 0.03042835 | 6.371625 | 0.05475043 | 6.371625 | 0.07840227 | 6.371625
0.02982301 | 6.404639 |  | 0.02982301 | 6.404639 | 0.05718977 | 6.404639 | 0.08105271 | 6.404639
0.02921493 | 6.437653 |  | 0.02921493 | 6.437653 | 0.0569516 | 6.437653 | 0.07952604 | 6.437653
0.02981482 | 6.470666 |  | 0.02981482 | 6.470666 | 0.05411298 | 6.470666 | 0.07837047 | 6.470666
0.02946742 | 6.50368 |  | 0.02946742 | 6.50368 | 0.0550867 | 6.50368 | 0.07763592 | 6.50368
0.02982597 | 6.536693 |  | 0.02982597 | 6.536693 | 0.05533314 | 6.536693 | 0.07674678 | 6.536693
0.02914087 | 6.569707 |  | 0.02914087 | 6.569707 | 0.05444464 | 6.569707 | 0.07708799 | 6.569707