## 1
Общество с ограниченной ответственностью "Инженерная геология" (ООО "ИнжГео")
Юр. адрес: 117279, г. Москва, ул. Миклухо-Маклая, 36 а, этаж 5, пом. XXIII к. 76-84
Телефон/факс +7 (495) 132-30-00, Адрес электронной почты inbox@inj-geo.ru
Испытательная лаборатория ООО «ИнжГео»
Адрес места осуществления деятельности лаборатории: г. Москва, просп. Вернадского, д. 51, стр. 1
Телефон +7(910)4557682, E-mail: slg85@mail.ru
Протокол испытаний № 13-63/27 от 25-11-2022
Наименование и адрес заказчика: ООО Регионстрой
Наименование объекта: Переход трубопровода через р. Енисей
Наименование используемого метода/методики: ГОСТ 12248.3-2020
Условия проведения испытания: температура окружающей среды (18 - 25)0С, влажность воздуха (40 - 75)%
Дата получение объекта подлежащего испытаниям: 29.10.2022
Дата испытания: 25.10.2022-19.11.2027
Испытание грунтов методом одноплоскостного среза
[6 empty] | Лабораторный номер: |  | 1062 |  |  |  | We, д.е. = | 0.322602453
[6 empty] | Номер скважины: |  | BH-087 |  |  |  | ρ, г/см3 = | 1.9
[6 empty] | Глубина отбора, м: |  | 2.7 |  |  |  | ρs, г/см3 = | 2.71
[6 empty] | Наименование грунта: |  | Суглинок, после оттаивания текучепластичный, легкий песчанистый |  |  |  | e, д.е. = | 1.1
[6 empty] | Схема проведения опыта: |  | КД |  |  |  | IL, д.е. = | 0.927
Результаты испытаний
[7 empty] | Нормальное напряжение σ, МПа | Касательное напряжение t, МПа | tg ϕ | Угол внутреннего трения ϕ, град. | Удельное сцепление C, МПа
[7 empty] | 0.1 | 0.06663077
[7 empty] | 0.15 | 0.07494615
[7 empty] | 0.2 | 0.1132615
Эффективные значения угла внутреннего трения и удельного сцепления ϕ', С'
[7 empty] | ϕ', град. = | 25
[7 empty] | С', МПа = | 0.015
[7 empty] | Начальник исп. лаборатории: |  |  |  |  | Семиколенова Л.Г.
Лист 1 , всего листов 1
Частичное воспроизведение протокола испытаний без письменного разрешения ООО «ИнжГео» ЗАПРЕЩАЕТСЯ
второй график |  | первый график
dev | eps | sigma | dev1 | eps1 | dev2 | eps2 | dev3 | eps3
0 | 0 |  | 0 | 0 | 0 | 0 | 0 | 0
0.00266442 | 0.02948633 |  | 0.00266442 | 0.02948633 | 0.002996329 | 0.02948633 | 0.004602686 | 0.02948633
0.005317858 | 0.05897267 |  | 0.005317858 | 0.05897267 | 0.006034058 | 0.05897267 | 0.009158606 | 0.05897267
0.007951147 | 0.088459 |  | 0.007951147 | 0.088459 | 0.008937265 | 0.088459 | 0.0133625 | 0.088459
0.01051205 | 0.1179453 |  | 0.01051205 | 0.1179453 | 0.01182739 | 0.1179453 | 0.01776251 | 0.1179453
0.01264378 | 0.1474317 |  | 0.01264378 | 0.1474317 | 0.01425411 | 0.1474317 | 0.02164145 | 0.1474317
0.01508913 | 0.176918 |  | 0.01508913 | 0.176918 | 0.01685852 | 0.176918 | 0.02527804 | 0.176918
0.01651796 | 0.2064043 |  | 0.01651796 | 0.2064043 | 0.01887241 | 0.2064043 | 0.02854047 | 0.2064043
0.0183362 | 0.2358907 |  | 0.0183362 | 0.2358907 | 0.02088686 | 0.2358907 | 0.03159316 | 0.2358907
0.02045045 | 0.265377 |  | 0.02045045 | 0.265377 | 0.02281823 | 0.265377 | 0.03409934 | 0.265377
0.0220441 | 0.2948633 |  | 0.0220441 | 0.2948633 | 0.02412863 | 0.2948633 | 0.03697055 | 0.2948633
0.02377205 | 0.3243497 |  | 0.02377205 | 0.3243497 | 0.02600664 | 0.3243497 | 0.04022727 | 0.3243497
0.02450956 | 0.353836 |  | 0.02450956 | 0.353836 | 0.02738982 | 0.353836 | 0.04155526 | 0.353836
0.02595685 | 0.3833224 |  | 0.02595685 | 0.3833224 | 0.02910611 | 0.3833224 | 0.0440353 | 0.3833224
0.02708518 | 0.4128087 |  | 0.02708518 | 0.4128087 | 0.03136351 | 0.4128087 | 0.0473018 | 0.4128087
0.02838892 | 0.442295 |  | 0.02838892 | 0.442295 | 0.03247336 | 0.442295 | 0.04893091 | 0.442295
0.03076024 | 0.4717814 |  | 0.03076024 | 0.4717814 | 0.03397789 | 0.4717814 | 0.05098565 | 0.4717814
0.03153374 | 0.5012677 |  | 0.03153374 | 0.5012677 | 0.03543628 | 0.5012677 | 0.05343188 | 0.5012677
0.03308037 | 0.530754 |  | 0.03308037 | 0.530754 | 0.03672775 | 0.530754 | 0.05454082 | 0.530754
0.03429355 | 0.5602404 |  | 0.03429355 | 0.5602404 | 0.03803195 | 0.5602404 | 0.05716475 | 0.5602404
0.03556003 | 0.5897267 |  | 0.03556003 | 0.5897267 | 0.04008479 | 0.5897267 | 0.06123641 | 0.5897267
0.03717476 | 0.619213 |  | 0.03717476 | 0.619213 | 0.04201939 | 0.619213 | 0.06202086 | 0.619213
0.03859709 | 0.6486994 |  | 0.03859709 | 0.6486994 | 0.0441073 | 0.6486994 | 0.06686219 | 0.6486994
0.0400399 | 0.6781857 |  | 0.0400399 | 0.6781857 | 0.04500253 | 0.6781857 | 0.06807943 | 0.6781857
0.04049336 | 0.707672 |  | 0.04049336 | 0.707672 | 0.04681116 | 0.707672 | 0.07165982 | 0.707672
0.04194026 | 0.7371584 |  | 0.04194026 | 0.7371584 | 0.04867954 | 0.7371584 | 0.07450443 | 0.7371584
0.04391782 | 0.7666447 |  | 0.04391782 | 0.7666447 | 0.05237803 | 0.7666447 | 0.07784599 | 0.7666447
0.04520319 | 0.796131 |  | 0.04520319 | 0.796131 | 0.05290455 | 0.796131 | 0.08141393 | 0.796131
0.04532629 | 0.8256174 |  | 0.04532629 | 0.8256174 | 0.05571976 | 0.8256174 | 0.08411689 | 0.8256174
0.04681445 | 0.8551037 |  | 0.04681445 | 0.8551037 | 0.05719739 | 0.8551037 | 0.08779629 | 0.8551037
0.04893601 | 0.88459 |  | 0.04893601 | 0.88459 | 0.05772704 | 0.88459 | 0.0887704 | 0.88459
0.04951916 | 0.9140764 |  | 0.04951916 | 0.9140764 | 0.06082153 | 0.9140764 | 0.09214048 | 0.9140764
0.05007024 | 0.9435627 |  | 0.05007024 | 0.9435627 | 0.06327321 | 0.9435627 | 0.09494838 | 0.9435627
0.0521789 | 0.973049 |  | 0.0521789 | 0.973049 | 0.06386592 | 0.973049 | 0.09559876 | 0.973049
0.05184623 | 1.002535 |  | 0.05184623 | 1.002535 | 0.06478074 | 1.002535 | 0.09759354 | 1.002535
0.05440868 | 1.032022 |  | 0.05440868 | 1.032022 | 0.06746714 | 1.032022 | 0.1005656 | 1.032022
0.0540501 | 1.061508 |  | 0.0540501 | 1.061508 | 0.06795759 | 1.061508 | 0.1021814 | 1.061508
0.05572073 | 1.090994 |  | 0.05572073 | 1.090994 | 0.06853408 | 1.090994 | 0.104998 | 1.090994
0.056105 | 1.120481 |  | 0.056105 | 1.120481 | 0.06939296 | 1.120481 | 0.104525 | 1.120481
0.05758359 | 1.149967 |  | 0.05758359 | 1.149967 | 0.06895482 | 1.149967 | 0.1064223 | 1.149967
0.05766955 | 1.179453 |  | 0.05766955 | 1.179453 | 0.06973386 | 1.179453 | 0.1040962 | 1.179453
0.05690256 | 1.20894 |  | 0.05690256 | 1.20894 | 0.06949521 | 1.20894 | 0.1065824 | 1.20894
0.0572918 | 1.238426 |  | 0.0572918 | 1.238426 | 0.07138933 | 1.238426 | 0.1088827 | 1.238426
0.05869675 | 1.267912 |  | 0.05869675 | 1.267912 | 0.07240135 | 1.267912 | 0.1070469 | 1.267912
0.05930577 | 1.297399 |  | 0.05930577 | 1.297399 | 0.07006264 | 1.297399 | 0.1098408 | 1.297399
0.06052445 | 1.326885 |  | 0.06052445 | 1.326885 | 0.0713112 | 1.326885 | 0.1099971 | 1.326885
0.06151796 | 1.356371 |  | 0.06151796 | 1.356371 | 0.073249 | 1.356371 | 0.1110057 | 1.356371
0.06004275 | 1.385858 |  | 0.06004275 | 1.385858 | 0.07286559 | 1.385858 | 0.1088579 | 1.385858
0.06228623 | 1.415344 |  | 0.06228623 | 1.415344 | 0.0728093 | 1.415344 | 0.1105205 | 1.415344
0.06200053 | 1.44483 |  | 0.06200053 | 1.44483 | 0.07321443 | 1.44483 | 0.110972 | 1.44483
0.06134563 | 1.474317 |  | 0.06134563 | 1.474317 | 0.07340421 | 1.474317 | 0.1094739 | 1.474317
0.06317809 | 1.503803 |  | 0.06317809 | 1.503803 | 0.07498546 | 1.503803 | 0.1091081 | 1.503803
0.06432096 | 1.533289 |  | 0.06432096 | 1.533289 | 0.07461833 | 1.533289 | 0.1125371 | 1.533289
0.06498504 | 1.562776 |  | 0.06498504 | 1.562776 | 0.07536921 | 1.562776 | 0.1111355 | 1.562776
0.06333605 | 1.592262 |  | 0.06333605 | 1.592262 | 0.07548383 | 1.592262 | 0.1112791 | 1.592262
0.06401775 | 1.621748 |  | 0.06401775 | 1.621748 | 0.07397582 | 1.621748 | 0.1112662 | 1.621748
0.06487923 | 1.651235 |  | 0.06487923 | 1.651235 | 0.07457264 | 1.651235 | 0.1142116 | 1.651235
0.06456657 | 1.680721 |  | 0.06456657 | 1.680721 | 0.07588241 | 1.680721 | 0.1138665 | 1.680721
0.06689279 | 1.710207 |  | 0.06689279 | 1.710207 | 0.07390727 | 1.710207 | 0.1155146 | 1.710207
0.06662993 | 1.739694 |  | 0.06662993 | 1.739694 | 0.07551592 | 1.739694 | 0.1137828 | 1.739694
0.06607613 | 1.76918 |  | 0.06607613 | 1.76918 | 0.07425221 | 1.76918 | 0.1133709 | 1.76918
0.06793237 | 1.798666 |  | 0.06793237 | 1.798666 | 0.07596066 | 1.798666 | 0.1156617 | 1.798666
0.0661869 | 1.828153 |  | 0.0661869 | 1.828153 | 0.07552703 | 1.828153 | 0.1140593 | 1.828153
0.06779301 | 1.857639 |  | 0.06779301 | 1.857639 | 0.07525475 | 1.857639 | 0.1129133 | 1.857639
0.06737612 | 1.887125 |  | 0.06737612 | 1.887125 | 0.07602776 | 1.887125 | 0.115699 | 1.887125
0.06649455 | 1.916612 |  | 0.06649455 | 1.916612 | 0.07446188 | 1.916612 | 0.1127786 | 1.916612
0.06663077 | 1.946098 |  | 0.06663077 | 1.946098 | 0.07494615 | 1.946098 | 0.1132615 | 1.946098
0.06699057 | 1.975584 |  | 0.06699057 | 1.975584 | 0.07441401 | 1.975584 | 0.1156174 | 1.975584
0.06803855 | 2.005071 |  | 0.06803855 | 2.005071 | 0.07644665 | 2.005071 | 0.1160068 | 2.005071
0.06831812 | 2.034557 |  | 0.06831812 | 2.034557 | 0.07570491 | 2.034557 | 0.1145717 | 2.034557
0.06658459 | 2.064043 |  | 0.06658459 | 2.064043 | 0.07550963 | 2.064043 | 0.1153439 | 2.064043
0.06636852 | 2.09353 |  | 0.06636852 | 2.09353 | 0.07650338 | 2.09353 | 0.1124259 | 2.09353
0.06598511 | 2.123016 |  | 0.06598511 | 2.123016 | 0.07564386 | 2.123016 | 0.1148491 | 2.123016
0.06709032 | 2.152502 |  | 0.06709032 | 2.152502 | 0.07409536 | 2.152502 | 0.114557 | 2.152502
0.06789405 | 2.181989 |  | 0.06789405 | 2.181989 | 0.07563455 | 2.181989 | 0.1142883 | 2.181989
0.06659179 | 2.211475 |  | 0.06659179 | 2.211475 | 0.07570816 | 2.211475 | 0.1126325 | 2.211475
0.06706172 | 2.240961 |  | 0.06706172 | 2.240961 | 0.07523705 | 2.240961 | 0.1147026 | 2.240961
0.06774222 | 2.270448 |  | 0.06774222 | 2.270448 | 0.07361318 | 2.270448 | 0.1147199 | 2.270448
0.0658214 | 2.299934 |  | 0.0658214 | 2.299934 | 0.07544981 | 2.299934 | 0.1115307 | 2.299934
0.06634312 | 2.32942 |  | 0.06634312 | 2.32942 | 0.07291305 | 2.32942 | 0.1119377 | 2.32942
0.06745739 | 2.358907 |  | 0.06745739 | 2.358907 | 0.07389664 | 2.358907 | 0.1144579 | 2.358907
0.06763345 | 2.388393 |  | 0.06763345 | 2.388393 | 0.07327644 | 2.388393 | 0.1110971 | 2.388393
0.06741487 | 2.417879 |  | 0.06741487 | 2.417879 | 0.07198545 | 2.417879 | 0.1113106 | 2.417879
0.06505079 | 2.447366 |  | 0.06505079 | 2.447366 | 0.07394791 | 2.447366 | 0.1127802 | 2.447366
0.06641195 | 2.476852 |  | 0.06641195 | 2.476852 | 0.07137671 | 2.476852 | 0.1120376 | 2.476852
0.06712827 | 2.506338 |  | 0.06712827 | 2.506338 | 0.07312219 | 2.506338 | 0.1119373 | 2.506338
0.06570143 | 2.535825 |  | 0.06570143 | 2.535825 | 0.07351216 | 2.535825 | 0.1135905 | 2.535825
0.06672542 | 2.565311 |  | 0.06672542 | 2.565311 | 0.07226535 | 2.565311 | 0.1109844 | 2.565311
0.06519755 | 2.594797 |  | 0.06519755 | 2.594797 | 0.07063725 | 2.594797 | 0.1123773 | 2.594797
0.06633872 | 2.624284 |  | 0.06633872 | 2.624284 | 0.06987562 | 2.624284 | 0.1107567 | 2.624284
0.06472482 | 2.65377 |  | 0.06472482 | 2.65377 | 0.07021528 | 2.65377 | 0.113783 | 2.65377
0.06450946 | 2.683256 |  | 0.06450946 | 2.683256 | 0.07111744 | 2.683256 | 0.1135027 | 2.683256
0.06610254 | 2.712743 |  | 0.06610254 | 2.712743 | 0.06945273 | 2.712743 | 0.1104299 | 2.712743
0.06408276 | 2.742229 |  | 0.06408276 | 2.742229 | 0.07019947 | 2.742229 | 0.1097738 | 2.742229
0.06510371 | 2.771715 |  | 0.06510371 | 2.771715 | 0.06899947 | 2.771715 | 0.1125757 | 2.771715
0.06519461 | 2.801202 |  | 0.06519461 | 2.801202 | 0.07047918 | 2.801202 | 0.110705 | 2.801202
0.06504557 | 2.830688 |  | 0.06504557 | 2.830688 | 0.06890098 | 2.830688 | 0.1125578 | 2.830688
0.06360141 | 2.860174 |  | 0.06360141 | 2.860174 | 0.06931006 | 2.860174 | 0.1101535 | 2.860174
0.06324164 | 2.889661 |  | 0.06324164 | 2.889661 | 0.06755427 | 2.889661 | 0.1109924 | 2.889661
0.06362873 | 2.919147 |  | 0.06362873 | 2.919147 | 0.0682264 | 2.919147 | 0.1092704 | 2.919147
0.06464329 | 2.948633 |  | 0.06464329 | 2.948633 | 0.06880573 | 2.948633 | 0.1112544 | 2.948633
0.0637785 | 2.97812 |  | 0.0637785 | 2.97812 | 0.06803125 | 2.97812 | 0.1111496 | 2.97812
0.06283461 | 3.007606 |  | 0.06283461 | 3.007606 | 0.06658534 | 3.007606 | 0.1072394 | 3.007606
0.06388736 | 3.037092 |  | 0.06388736 | 3.037092 | 0.0656179 | 3.037092 | 0.1074436 | 3.037092
0.06341376 | 3.066579 |  | 0.06341376 | 3.066579 | 0.06699138 | 3.066579 | 0.1081635 | 3.066579
0.06198754 | 3.096065 |  | 0.06198754 | 3.096065 | 0.06553239 | 3.096065 | 0.1064419 | 3.096065
0.06268186 | 3.125551 |  | 0.06268186 | 3.125551 | 0.06597732 | 3.125551 | 0.1067114 | 3.125551
0.06182145 | 3.155038 |  | 0.06182145 | 3.155038 | 0.0649319 | 3.155038 | 0.1092495 | 3.155038
0.06184927 | 3.184524 |  | 0.06184927 | 3.184524 | 0.06558564 | 3.184524 | 0.1076136 | 3.184524
0.06200766 | 3.21401 |  | 0.06200766 | 3.21401 | 0.06505304 | 3.21401 | 0.1059298 | 3.21401
0.06246686 | 3.243497 |  | 0.06246686 | 3.243497 | 0.06388813 | 3.243497 | 0.1078037 | 3.243497
0.06078463 | 3.272983 |  | 0.06078463 | 3.272983 | 0.06531084 | 3.272983 | 0.1058564 | 3.272983
0.06102451 | 3.302469 |  | 0.06102451 | 3.302469 | 0.06357417 | 3.302469 | 0.1069013 | 3.302469
0.06204664 | 3.331956 |  | 0.06204664 | 3.331956 | 0.06372758 | 3.331956 | 0.1050978 | 3.331956
0.06159187 | 3.361442 |  | 0.06159187 | 3.361442 | 0.06415152 | 3.361442 | 0.1069576 | 3.361442
0.05969406 | 3.390928 |  | 0.05969406 | 3.390928 | 0.0625821 | 3.390928 | 0.1044351 | 3.390928
0.06000241 | 3.420415 |  | 0.06000241 | 3.420415 | 0.06190734 | 3.420415 | 0.1047863 | 3.420415
0.0591393 | 3.449901 |  | 0.0591393 | 3.449901 | 0.06166957 | 3.449901 | 0.1056889 | 3.449901
0.06059064 | 3.479387 |  | 0.06059064 | 3.479387 | 0.06191795 | 3.479387 | 0.1032838 | 3.479387
0.0589737 | 3.508874 |  | 0.0589737 | 3.508874 | 0.06133045 | 3.508874 | 0.1032929 | 3.508874
0.05971799 | 3.53836 |  | 0.05971799 | 3.53836 | 0.06141121 | 3.53836 | 0.1035617 | 3.53836
0.05869015 | 3.567846 |  | 0.05869015 | 3.567846 | 0.06020221 | 3.567846 | 0.1029117 | 3.567846
0.05790217 | 3.597333 |  | 0.05790217 | 3.597333 | 0.06065478 | 3.597333 | 0.1058374 | 3.597333
0.05704741 | 3.626819 |  | 0.05704741 | 3.626819 | 0.06015192 | 3.626819 | 0.1029733 | 3.626819
0.05728631 | 3.656305 |  | 0.05728631 | 3.656305 | 0.0610892 | 3.656305 | 0.1042185 | 3.656305
0.05759864 | 3.685792 |  | 0.05759864 | 3.685792 | 0.06063977 | 3.685792 | 0.1018839 | 3.685792
0.05570874 | 3.715278 |  | 0.05570874 | 3.715278 | 0.05960401 | 3.715278 | 0.1035876 | 3.715278
0.05703098 | 3.744764 |  | 0.05703098 | 3.744764 | 0.05998603 | 3.744764 | 0.1004195 | 3.744764
0.05573122 | 3.774251 |  | 0.05573122 | 3.774251 | 0.05902476 | 3.774251 | 0.1026588 | 3.774251
0.05493422 | 3.803737 |  | 0.05493422 | 3.803737 | 0.05761656 | 3.803737 | 0.09990767 | 3.803737
0.05359012 | 3.833224 |  | 0.05359012 | 3.833224 | 0.05823458 | 3.833224 | 0.1005828 | 3.833224
0.0541348 | 3.86271 |  | 0.0541348 | 3.86271 | 0.05776585 | 3.86271 | 0.1010298 | 3.86271
0.05424981 | 3.892196 |  | 0.05424981 | 3.892196 | 0.05812109 | 3.892196 | 0.09946438 | 3.892196
0.05324441 | 3.921683 |  | 0.05324441 | 3.921683 | 0.05628783 | 3.921683 | 0.1005983 | 3.921683
0.05321614 | 3.951169 |  | 0.05321614 | 3.951169 | 0.05712286 | 3.951169 | 0.09955328 | 3.951169
0.05243865 | 3.980655 |  | 0.05243865 | 3.980655 | 0.05645453 | 3.980655 | 0.1004976 | 3.980655
0.05185894 | 4.010142 |  | 0.05185894 | 4.010142 | 0.0561806 | 4.010142 | 0.0983622 | 4.010142
0.05157586 | 4.039628 |  | 0.05157586 | 4.039628 | 0.05660516 | 4.039628 | 0.09651498 | 4.039628
0.05205026 | 4.069114 |  | 0.05205026 | 4.069114 | 0.05488599 | 4.069114 | 0.09907958 | 4.069114
0.05173647 | 4.098601 |  | 0.05173647 | 4.098601 | 0.05589357 | 4.098601 | 0.09606379 | 4.098601
0.05066419 | 4.128087 |  | 0.05066419 | 4.128087 | 0.05601626 | 4.128087 | 0.09702275 | 4.128087
0.04939203 | 4.157573 |  | 0.04939203 | 4.157573 | 0.05415654 | 4.157573 | 0.09661295 | 4.157573
0.0494902 | 4.18706 |  | 0.0494902 | 4.18706 | 0.05434606 | 4.18706 | 0.09743326 | 4.18706
0.04959233 | 4.216546 |  | 0.04959233 | 4.216546 | 0.05452743 | 4.216546 | 0.09747854 | 4.216546
0.04931673 | 4.246032 |  | 0.04931673 | 4.246032 | 0.05508177 | 4.246032 | 0.0968432 | 4.246032
0.04907761 | 4.275519 |  | 0.04907761 | 4.275519 | 0.05374023 | 4.275519 | 0.09723923 | 4.275519
0.04841087 | 4.305005 |  | 0.04841087 | 4.305005 | 0.05261211 | 4.305005 | 0.0969677 | 4.305005
0.04836468 | 4.334491 |  | 0.04836468 | 4.334491 | 0.05420458 | 4.334491 | 0.09489796 | 4.334491
0.04874081 | 4.363978 |  | 0.04874081 | 4.363978 | 0.05241276 | 4.363978 | 0.09515426 | 4.363978
0.04808111 | 4.393464 |  | 0.04808111 | 4.393464 | 0.05277754 | 4.393464 | 0.0957057 | 4.393464
0.04772676 | 4.42295 |  | 0.04772676 | 4.42295 | 0.05315073 | 4.42295 | 0.093364 | 4.42295
0.04719286 | 4.452437 |  | 0.04719286 | 4.452437 | 0.0538426 | 4.452437 | 0.09271674 | 4.452437
0.04654305 | 4.481923 |  | 0.04654305 | 4.481923 | 0.05295452 | 4.481923 | 0.09412929 | 4.481923
0.04654734 | 4.511409 |  | 0.04654734 | 4.511409 | 0.05281335 | 4.511409 | 0.09164555 | 4.511409
0.0470536 | 4.540896 |  | 0.0470536 | 4.540896 | 0.05187791 | 4.540896 | 0.09368148 | 4.540896
0.04708221 | 4.570382 |  | 0.04708221 | 4.570382 | 0.05178705 | 4.570382 | 0.09403639 | 4.570382
0.04623784 | 4.599868 |  | 0.04623784 | 4.599868 | 0.05310738 | 4.599868 | 0.09114668 | 4.599868
0.04671853 | 4.629355 |  | 0.04671853 | 4.629355 | 0.05298069 | 4.629355 | 0.0930648 | 4.629355
0.04631158 | 4.658841 |  | 0.04631158 | 4.658841 | 0.05168889 | 4.658841 | 0.09210047 | 4.658841
0.04622001 | 4.688327 |  | 0.04622001 | 4.688327 | 0.05295014 | 4.688327 | 0.09054891 | 4.688327
0.04634176 | 4.717814 |  | 0.04634176 | 4.717814 | 0.05161763 | 4.717814 | 0.0903861 | 4.717814
0.04756677 | 4.7473 |  | 0.04756677 | 4.7473 | 0.0525001 | 4.7473 | 0.09077781 | 4.7473
0.0473734 | 4.776786 |  | 0.0473734 | 4.776786 | 0.05197701 | 4.776786 | 0.09067999 | 4.776786
0.04622542 | 4.806273 |  | 0.04622542 | 4.806273 | 0.05327368 | 4.806273 | 0.09200095 | 4.806273
0.04670894 | 4.835759 |  | 0.04670894 | 4.835759 | 0.05161223 | 4.835759 | 0.09231719 | 4.835759
0.04693297 | 4.865245 |  | 0.04693297 | 4.865245 | 0.05272492 | 4.865245 | 0.09226458 | 4.865245
0.04750459 | 4.894732 |  | 0.04750459 | 4.894732 | 0.05231787 | 4.894732 | 0.08976427 | 4.894732
0.04592168 | 4.924218 |  | 0.04592168 | 4.924218 | 0.05356062 | 4.924218 | 0.09126843 | 4.924218
0.04587725 | 4.953704 |  | 0.04587725 | 4.953704 | 0.05265773 | 4.953704 | 0.09149911 | 4.953704
0.0468336 | 4.983191 |  | 0.0468336 | 4.983191 | 0.05241968 | 4.983191 | 0.09175707 | 4.983191
0.04753513 | 5.012677 |  | 0.04753513 | 5.012677 | 0.0521427 | 5.012677 | 0.09119701 | 5.012677
0.04744454 | 5.042163 |  | 0.04744454 | 5.042163 | 0.05169638 | 5.042163 | 0.08890053 | 5.042163
0.04671482 | 5.07165 |  | 0.04671482 | 5.07165 | 0.05242334 | 5.07165 | 0.08866202 | 5.07165
0.04739334 | 5.101136 |  | 0.04739334 | 5.101136 | 0.05365666 | 5.101136 | 0.08959375 | 5.101136
0.0476504 | 5.130622 |  | 0.0476504 | 5.130622 | 0.05338897 | 5.130622 | 0.0907092 | 5.130622
0.04692566 | 5.160109 |  | 0.04692566 | 5.160109 | 0.05283721 | 5.160109 | 0.08800753 | 5.160109
0.04623813 | 5.189595 |  | 0.04623813 | 5.189595 | 0.05283387 | 5.189595 | 0.08785086 | 5.189595
0.04656493 | 5.219081 |  | 0.04656493 | 5.219081 | 0.05334908 | 5.219081 | 0.08997041 | 5.219081
0.04674824 | 5.248568 |  | 0.04674824 | 5.248568 | 0.05351846 | 5.248568 | 0.08773883 | 5.248568
0.0458712 | 5.278054 |  | 0.0458712 | 5.278054 | 0.0527789 | 5.278054 | 0.08709201 | 5.278054
0.0476059 | 5.30754 |  | 0.0476059 | 5.30754 | 0.05336357 | 5.30754 | 0.087131 | 5.30754
0.04607156 | 5.337027 |  | 0.04607156 | 5.337027 | 0.05249585 | 5.337027 | 0.08866285 | 5.337027
0.04622279 | 5.366513 |  | 0.04622279 | 5.366513 | 0.05406365 | 5.366513 | 0.08810409 | 5.366513
0.04594351 | 5.395999 |  | 0.04594351 | 5.395999 | 0.05436863 | 5.395999 | 0.08603865 | 5.395999
0.04721534 | 5.425486 |  | 0.04721534 | 5.425486 | 0.05255838 | 5.425486 | 0.08827569 | 5.425486
0.04614453 | 5.454972 |  | 0.04614453 | 5.454972 | 0.05255622 | 5.454972 | 0.08695866 | 5.454972
0.04722202 | 5.484458 |  | 0.04722202 | 5.484458 | 0.05370791 | 5.484458 | 0.08854509 | 5.484458
0.0461283 | 5.513945 |  | 0.0461283 | 5.513945 | 0.05318875 | 5.513945 | 0.08574482 | 5.513945
0.04728461 | 5.543431 |  | 0.04728461 | 5.543431 | 0.05412524 | 5.543431 | 0.08614548 | 5.543431
0.0469781 | 5.572917 |  | 0.0469781 | 5.572917 | 0.05493935 | 5.572917 | 0.08841628 | 5.572917
0.04589862 | 5.602404 |  | 0.04589862 | 5.602404 | 0.05497142 | 5.602404 | 0.08698827 | 5.602404
0.0465089 | 5.63189 |  | 0.0465089 | 5.63189 | 0.05520464 | 5.63189 | 0.08561076 | 5.63189
0.04676281 | 5.661376 |  | 0.04676281 | 5.661376 | 0.0545577 | 5.661376 | 0.08775564 | 5.661376
0.04760931 | 5.690863 |  | 0.04760931 | 5.690863 | 0.05564412 | 5.690863 | 0.08791256 | 5.690863
0.04700703 | 5.720349 |  | 0.04700703 | 5.720349 | 0.05508638 | 5.720349 | 0.08730347 | 5.720349
0.04636319 | 5.749835 |  | 0.04636319 | 5.749835 | 0.05516398 | 5.749835 | 0.08580298 | 5.749835
0.04702017 | 5.779322 |  | 0.04702017 | 5.779322 | 0.05492837 | 5.779322 | 0.0852743 | 5.779322
0.04729767 | 5.808808 |  | 0.04729767 | 5.808808 | 0.05613926 | 5.808808 | 0.08729134 | 5.808808
0.04621438 | 5.838294 |  | 0.04621438 | 5.838294 | 0.05481218 | 5.838294 | 0.08771628 | 5.838294
0.04605232 | 5.867781 |  | 0.04605232 | 5.867781 | 0.0553093 | 5.867781 | 0.08633277 | 5.867781