## 1
Общество с ограниченной ответственностью "Инженерная геология" (ООО "ИнжГео")
Юр. адрес: 117279, г. Москва, ул. Миклухо-Маклая, 36 а, этаж 5, пом. XXIII к. 76-84
Телефон/факс +7 (495) 132-30-00, Адрес электронной почты inbox@inj-geo.ru
Испытательная лаборатория ООО «ИнжГео»
Адрес места осуществления деятельности лаборатории: г. Москва, просп. Вернадского, д. 51, стр. 1
Телефон +7(910)4557682, E-mail: slg85@mail.ru
Протокол испытаний № 13-63/28 от 26-11-2022
Наименование и адрес заказчика: ООО Регионстрой
Наименование объекта: Переход трубопровода через р. Енисей
Наименование используемого метода/методики: ГОСТ 12248.3-2020
Условия проведения испытания: температура окружающей среды (18 - 25)0С, влажность воздуха (40 - 75)%
Дата получение объекта подлежащего испытаниям: 30-10-2022
Дата испытания: 25.10.2022-19.11.2028
Испытание грунтов методом одноплоскостного среза
[6 empty] | Лабораторный номер: |  | 1063 |  |  |  | We, д.е. = | 0.331811285
[6 empty] | Номер скважины: |  | BH-087 |  |  |  | ρ, г/см3 = | 1.9
[6 empty] | Глубина отбора, м: |  | 3.4 |  |  |  | ρs, г/см3 = | 2.7
[6 empty] | Наименование грунта: |  | Суглинок, после оттаивания текучепластичный, легкий пылеватый |  |  |  | e, д.е. = | 1.1
[6 empty] | Схема проведения опыта: |  | КД |  |  |  | IL, д.е. = | 0.855
Результаты испытаний
[7 empty] | Нормальное напряжение σ, МПа | Касательное напряжение t, МПа | tg ϕ | Угол внутреннего трения ϕ, град. | Удельное сцепление C, МПа
[7 empty] | 0.1 | 0.06027326
[7 empty] | 0.15 | 0.09515989
[7 empty] | 0.2 | 0.1090465
Эффективные значения угла внутреннего трения и удельного сцепления ϕ', С'
[7 empty] | ϕ', град. = | 26
[7 empty] | С', МПа = | 0.015
[7 empty] | Начальник исп. лаборатории: |  |  |  |  | Семиколенова Л.Г.
Лист 1 , всего листов 1
Частичное воспроизведение протокола испытаний без письменного разрешения ООО «ИнжГео» ЗАПРЕЩАЕТСЯ
второй график |  | первый график
dev | eps | sigma | dev1 | eps1 | dev2 | eps2 | dev3 | eps3
0 | 0 |  | 0 | 0 | 0 | 0 | 0 | 0
0.002454231 | 0.02948633 |  | 0.002454231 | 0.02948633 | 0.00390011 | 0.02948633 | 0.004474532 | 0.02948633
0.004823905 | 0.05897267 |  | 0.004823905 | 0.05897267 | 0.0076797 | 0.05897267 | 0.008686589 | 0.05897267
0.00719037 | 0.088459 |  | 0.00719037 | 0.088459 | 0.01139362 | 0.088459 | 0.01314989 | 0.088459
0.009431174 | 0.1179453 |  | 0.009431174 | 0.1179453 | 0.01491197 | 0.1179453 | 0.01667377 | 0.1179453
0.01160964 | 0.1474317 |  | 0.01160964 | 0.1474317 | 0.01774793 | 0.1474317 | 0.02079096 | 0.1474317
0.01355267 | 0.176918 |  | 0.01355267 | 0.176918 | 0.02135313 | 0.176918 | 0.0241599 | 0.176918
0.01502748 | 0.2064043 |  | 0.01502748 | 0.2064043 | 0.02358805 | 0.2064043 | 0.02784497 | 0.2064043
0.01709756 | 0.2358907 |  | 0.01709756 | 0.2358907 | 0.02672778 | 0.2358907 | 0.02989645 | 0.2358907
0.01835478 | 0.265377 |  | 0.01835478 | 0.265377 | 0.02860209 | 0.265377 | 0.03347297 | 0.265377
0.0201437 | 0.2948633 |  | 0.0201437 | 0.2948633 | 0.03114762 | 0.2948633 | 0.03547095 | 0.2948633
0.02089697 | 0.3243497 |  | 0.02089697 | 0.3243497 | 0.03358503 | 0.3243497 | 0.03782162 | 0.3243497
0.02209661 | 0.353836 |  | 0.02209661 | 0.353836 | 0.03556564 | 0.353836 | 0.04105357 | 0.353836
0.02390967 | 0.3833224 |  | 0.02390967 | 0.3833224 | 0.03689026 | 0.3833224 | 0.04275712 | 0.3833224
0.02487654 | 0.4128087 |  | 0.02487654 | 0.4128087 | 0.03969189 | 0.4128087 | 0.04461519 | 0.4128087
0.02588467 | 0.442295 |  | 0.02588467 | 0.442295 | 0.04027013 | 0.442295 | 0.04801431 | 0.442295
0.02758819 | 0.4717814 |  | 0.02758819 | 0.4717814 | 0.04286988 | 0.4717814 | 0.04834252 | 0.4717814
0.02861391 | 0.5012677 |  | 0.02861391 | 0.5012677 | 0.04469821 | 0.5012677 | 0.05129984 | 0.5012677
0.02944436 | 0.530754 |  | 0.02944436 | 0.530754 | 0.046946 | 0.530754 | 0.052876 | 0.530754
0.03093348 | 0.5602404 |  | 0.03093348 | 0.5602404 | 0.04949334 | 0.5602404 | 0.05506557 | 0.5602404
0.03173157 | 0.5897267 |  | 0.03173157 | 0.5897267 | 0.0509045 | 0.5897267 | 0.05784323 | 0.5897267
0.03359448 | 0.619213 |  | 0.03359448 | 0.619213 | 0.05373957 | 0.619213 | 0.05934881 | 0.619213
0.03497098 | 0.6486994 |  | 0.03497098 | 0.6486994 | 0.05545574 | 0.6486994 | 0.06214921 | 0.6486994
0.03587332 | 0.6781857 |  | 0.03587332 | 0.6781857 | 0.05825609 | 0.6781857 | 0.06666612 | 0.6781857
0.03661609 | 0.707672 |  | 0.03661609 | 0.707672 | 0.05990448 | 0.707672 | 0.06893693 | 0.707672
0.03825111 | 0.7371584 |  | 0.03825111 | 0.7371584 | 0.06344088 | 0.7371584 | 0.0700932 | 0.7371584
0.03977171 | 0.7666447 |  | 0.03977171 | 0.7666447 | 0.06626634 | 0.7666447 | 0.07275236 | 0.7666447
0.04115743 | 0.796131 |  | 0.04115743 | 0.796131 | 0.06680664 | 0.796131 | 0.07479391 | 0.796131
0.04256465 | 0.8256174 |  | 0.04256465 | 0.8256174 | 0.06963781 | 0.8256174 | 0.07830069 | 0.8256174
0.04401499 | 0.8551037 |  | 0.04401499 | 0.8551037 | 0.07316676 | 0.8551037 | 0.08026121 | 0.8551037
0.04418917 | 0.88459 |  | 0.04418917 | 0.88459 | 0.07338258 | 0.88459 | 0.08289143 | 0.88459
0.0459394 | 0.9140764 |  | 0.0459394 | 0.9140764 | 0.07564369 | 0.9140764 | 0.08373869 | 0.9140764
0.04772828 | 0.9435627 |  | 0.04772828 | 0.9435627 | 0.07718255 | 0.9435627 | 0.08848653 | 0.9435627
0.04915837 | 0.973049 |  | 0.04915837 | 0.973049 | 0.07917159 | 0.973049 | 0.08774034 | 0.973049
0.04927773 | 1.002535 |  | 0.04927773 | 1.002535 | 0.08112002 | 1.002535 | 0.08977267 | 1.002535
0.04989419 | 1.032022 |  | 0.04989419 | 1.032022 | 0.08431882 | 1.032022 | 0.09218209 | 1.032022
0.05037333 | 1.061508 |  | 0.05037333 | 1.061508 | 0.08401832 | 1.061508 | 0.09348083 | 1.061508
0.05099908 | 1.090994 |  | 0.05099908 | 1.090994 | 0.0871052 | 1.090994 | 0.09685971 | 1.090994
0.05239707 | 1.120481 |  | 0.05239707 | 1.120481 | 0.08748518 | 1.120481 | 0.09646099 | 1.120481
0.05260793 | 1.149967 |  | 0.05260793 | 1.149967 | 0.08719168 | 1.149967 | 0.09772733 | 1.149967
0.05339264 | 1.179453 |  | 0.05339264 | 1.179453 | 0.08889333 | 1.179453 | 0.09757097 | 1.179453
0.05298775 | 1.20894 |  | 0.05298775 | 1.20894 | 0.08856372 | 1.20894 | 0.0999871 | 1.20894
0.05353367 | 1.238426 |  | 0.05353367 | 1.238426 | 0.09129024 | 1.238426 | 0.09856983 | 1.238426
0.05498336 | 1.267912 |  | 0.05498336 | 1.267912 | 0.0909493 | 1.267912 | 0.1013542 | 1.267912
0.05609663 | 1.297399 |  | 0.05609663 | 1.297399 | 0.09201966 | 1.297399 | 0.1008417 | 1.297399
0.05472981 | 1.326885 |  | 0.05472981 | 1.326885 | 0.09032451 | 1.326885 | 0.1009184 | 1.326885
0.05511576 | 1.356371 |  | 0.05511576 | 1.356371 | 0.09169803 | 1.356371 | 0.1015354 | 1.356371
0.05607656 | 1.385858 |  | 0.05607656 | 1.385858 | 0.09074635 | 1.385858 | 0.1017545 | 1.385858
0.05738195 | 1.415344 |  | 0.05738195 | 1.415344 | 0.09159284 | 1.415344 | 0.1028195 | 1.415344
0.05738553 | 1.44483 |  | 0.05738553 | 1.44483 | 0.09416862 | 1.44483 | 0.1052403 | 1.44483
0.05709159 | 1.474317 |  | 0.05709159 | 1.474317 | 0.09369851 | 1.474317 | 0.1040465 | 1.474317
0.05803562 | 1.503803 |  | 0.05803562 | 1.503803 | 0.09338012 | 1.503803 | 0.1046139 | 1.503803
0.05820518 | 1.533289 |  | 0.05820518 | 1.533289 | 0.09442039 | 1.533289 | 0.1051666 | 1.533289
0.05851916 | 1.562776 |  | 0.05851916 | 1.562776 | 0.09468461 | 1.562776 | 0.1059669 | 1.562776
0.05802431 | 1.592262 |  | 0.05802431 | 1.592262 | 0.09297081 | 1.592262 | 0.1047946 | 1.592262
0.05825329 | 1.621748 |  | 0.05825329 | 1.621748 | 0.0940892 | 1.621748 | 0.1064497 | 1.621748
0.05871063 | 1.651235 |  | 0.05871063 | 1.651235 | 0.09656257 | 1.651235 | 0.1094509 | 1.651235
0.05880245 | 1.680721 |  | 0.05880245 | 1.680721 | 0.09479559 | 1.680721 | 0.1089805 | 1.680721
0.06009413 | 1.710207 |  | 0.06009413 | 1.710207 | 0.09356459 | 1.710207 | 0.1087403 | 1.710207
0.06102192 | 1.739694 |  | 0.06102192 | 1.739694 | 0.09424311 | 1.739694 | 0.1101768 | 1.739694
0.05905753 | 1.76918 |  | 0.05905753 | 1.76918 | 0.09380538 | 1.76918 | 0.110893 | 1.76918
0.06133517 | 1.798666 |  | 0.06133517 | 1.798666 | 0.09616806 | 1.798666 | 0.1082498 | 1.798666
0.06163366 | 1.828153 |  | 0.06163366 | 1.828153 | 0.09546979 | 1.828153 | 0.1090094 | 1.828153
0.05989029 | 1.857639 |  | 0.05989029 | 1.857639 | 0.094225 | 1.857639 | 0.1107446 | 1.857639
0.06123817 | 1.887125 |  | 0.06123817 | 1.887125 | 0.09473291 | 1.887125 | 0.1117921 | 1.887125
0.06063653 | 1.916612 |  | 0.06063653 | 1.916612 | 0.09526625 | 1.916612 | 0.1110904 | 1.916612
0.06027326 | 1.946098 |  | 0.06027326 | 1.946098 | 0.09515989 | 1.946098 | 0.1090465 | 1.946098
0.06155708 | 1.975584 |  | 0.06155708 | 1.975584 | 0.09781483 | 1.975584 | 0.1101042 | 1.975584
0.06001187 | 2.005071 |  | 0.06001187 | 2.005071 | 0.09615975 | 2.005071 | 0.1117463 | 2.005071
0.06088548 | 2.034557 |  | 0.06088548 | 2.034557 | 0.09589903 | 2.034557 | 0.1096239 | 2.034557
0.06145358 | 2.064043 |  | 0.06145358 | 2.064043 | 0.09726003 | 2.064043 | 0.1089838 | 2.064043
0.06196931 | 2.09353 |  | 0.06196931 | 2.09353 | 0.09518053 | 2.09353 | 0.1076937 | 2.09353
0.0602587 | 2.123016 |  | 0.0602587 | 2.123016 | 0.09688665 | 2.123016 | 0.1088401 | 2.123016
0.05985191 | 2.152502 |  | 0.05985191 | 2.152502 | 0.09561722 | 2.152502 | 0.1104831 | 2.152502
0.06180681 | 2.181989 |  | 0.06180681 | 2.181989 | 0.09659121 | 2.181989 | 0.1092619 | 2.181989
0.05956413 | 2.211475 |  | 0.05956413 | 2.211475 | 0.09443672 | 2.211475 | 0.1068047 | 2.211475
0.06136616 | 2.240961 |  | 0.06136616 | 2.240961 | 0.0967396 | 2.240961 | 0.1067741 | 2.240961
0.06148661 | 2.270448 |  | 0.06148661 | 2.270448 | 0.09575615 | 2.270448 | 0.1083786 | 2.270448
0.06166371 | 2.299934 |  | 0.06166371 | 2.299934 | 0.09531637 | 2.299934 | 0.1061362 | 2.299934
0.05958738 | 2.32942 |  | 0.05958738 | 2.32942 | 0.09249395 | 2.32942 | 0.1080291 | 2.32942
0.06103053 | 2.358907 |  | 0.06103053 | 2.358907 | 0.09316796 | 2.358907 | 0.1046269 | 2.358907
0.06020395 | 2.388393 |  | 0.06020395 | 2.388393 | 0.09498322 | 2.388393 | 0.10781 | 2.388393
0.0616566 | 2.417879 |  | 0.0616566 | 2.417879 | 0.09195192 | 2.417879 | 0.1040091 | 2.417879
0.06083727 | 2.447366 |  | 0.06083727 | 2.447366 | 0.09272467 | 2.447366 | 0.1069684 | 2.447366
0.05952082 | 2.476852 |  | 0.05952082 | 2.476852 | 0.0940332 | 2.476852 | 0.104643 | 2.476852
0.06024597 | 2.506338 |  | 0.06024597 | 2.506338 | 0.09014204 | 2.506338 | 0.1048035 | 2.506338
0.0599773 | 2.535825 |  | 0.0599773 | 2.535825 | 0.09115226 | 2.535825 | 0.1054546 | 2.535825
0.06117838 | 2.565311 |  | 0.06117838 | 2.565311 | 0.09278218 | 2.565311 | 0.1034001 | 2.565311
0.06084521 | 2.594797 |  | 0.06084521 | 2.594797 | 0.08893144 | 2.594797 | 0.1019095 | 2.594797
0.06060571 | 2.624284 |  | 0.06060571 | 2.624284 | 0.09022497 | 2.624284 | 0.09995822 | 2.624284
0.05945026 | 2.65377 |  | 0.05945026 | 2.65377 | 0.08852977 | 2.65377 | 0.1022408 | 2.65377
0.06053152 | 2.683256 |  | 0.06053152 | 2.683256 | 0.09074596 | 2.683256 | 0.1000475 | 2.683256
0.05948169 | 2.712743 |  | 0.05948169 | 2.712743 | 0.08862164 | 2.712743 | 0.1011735 | 2.712743
0.06062182 | 2.742229 |  | 0.06062182 | 2.742229 | 0.08923926 | 2.742229 | 0.09963464 | 2.742229
0.05895648 | 2.771715 |  | 0.05895648 | 2.771715 | 0.08672677 | 2.771715 | 0.0976011 | 2.771715
0.05853316 | 2.801202 |  | 0.05853316 | 2.801202 | 0.08856835 | 2.801202 | 0.09953853 | 2.801202
0.05933548 | 2.830688 |  | 0.05933548 | 2.830688 | 0.08647162 | 2.830688 | 0.09915473 | 2.830688
0.0592514 | 2.860174 |  | 0.0592514 | 2.860174 | 0.0874144 | 2.860174 | 0.09797063 | 2.860174
0.05949549 | 2.889661 |  | 0.05949549 | 2.889661 | 0.08578497 | 2.889661 | 0.09621259 | 2.889661
0.06003716 | 2.919147 |  | 0.06003716 | 2.919147 | 0.08571745 | 2.919147 | 0.09593847 | 2.919147
0.05990797 | 2.948633 |  | 0.05990797 | 2.948633 | 0.08577602 | 2.948633 | 0.09362198 | 2.948633
0.05854877 | 2.97812 |  | 0.05854877 | 2.97812 | 0.08364719 | 2.97812 | 0.09390569 | 2.97812
0.0593088 | 3.007606 |  | 0.0593088 | 3.007606 | 0.08329511 | 3.007606 | 0.09314553 | 3.007606
0.05809858 | 3.037092 |  | 0.05809858 | 3.037092 | 0.0851428 | 3.037092 | 0.09422136 | 3.037092
0.0597185 | 3.066579 |  | 0.0597185 | 3.066579 | 0.08582139 | 3.066579 | 0.0911765 | 3.066579
0.05898729 | 3.096065 |  | 0.05898729 | 3.096065 | 0.0834435 | 3.096065 | 0.09243166 | 3.096065
0.05936799 | 3.125551 |  | 0.05936799 | 3.125551 | 0.0835669 | 3.125551 | 0.09178038 | 3.125551
0.05845283 | 3.155038 |  | 0.05845283 | 3.155038 | 0.08180912 | 3.155038 | 0.09295527 | 3.155038
0.05949342 | 3.184524 |  | 0.05949342 | 3.184524 | 0.08312675 | 3.184524 | 0.09008744 | 3.184524
0.05813937 | 3.21401 |  | 0.05813937 | 3.21401 | 0.0845193 | 3.21401 | 0.09128822 | 3.21401
0.05876574 | 3.243497 |  | 0.05876574 | 3.243497 | 0.08185118 | 3.243497 | 0.08964018 | 3.243497
0.05736453 | 3.272983 |  | 0.05736453 | 3.272983 | 0.08387813 | 3.272983 | 0.08864889 | 3.272983
0.05757466 | 3.302469 |  | 0.05757466 | 3.302469 | 0.08318838 | 3.302469 | 0.09144623 | 3.302469
0.05751368 | 3.331956 |  | 0.05751368 | 3.331956 | 0.08075495 | 3.331956 | 0.08915603 | 3.331956
0.05790038 | 3.361442 |  | 0.05790038 | 3.361442 | 0.0823853 | 3.361442 | 0.08870344 | 3.361442
0.05827983 | 3.390928 |  | 0.05827983 | 3.390928 | 0.08159183 | 3.390928 | 0.08902076 | 3.390928
0.05774365 | 3.420415 |  | 0.05774365 | 3.420415 | 0.08232033 | 3.420415 | 0.08781712 | 3.420415
0.05840717 | 3.449901 |  | 0.05840717 | 3.449901 | 0.08010828 | 3.449901 | 0.08891586 | 3.449901
0.05680443 | 3.479387 |  | 0.05680443 | 3.479387 | 0.08221556 | 3.479387 | 0.08606679 | 3.479387
0.05623672 | 3.508874 |  | 0.05623672 | 3.508874 | 0.08176681 | 3.508874 | 0.08632622 | 3.508874
0.05607996 | 3.53836 |  | 0.05607996 | 3.53836 | 0.07977854 | 3.53836 | 0.08505133 | 3.53836
0.05609415 | 3.567846 |  | 0.05609415 | 3.567846 | 0.08105645 | 3.567846 | 0.08527169 | 3.567846
0.05640195 | 3.597333 |  | 0.05640195 | 3.597333 | 0.08105493 | 3.597333 | 0.08624444 | 3.597333
0.05650135 | 3.626819 |  | 0.05650135 | 3.626819 | 0.07844781 | 3.626819 | 0.08695211 | 3.626819
0.05618136 | 3.656305 |  | 0.05618136 | 3.656305 | 0.08055745 | 3.656305 | 0.08458332 | 3.656305
0.05662927 | 3.685792 |  | 0.05662927 | 3.685792 | 0.08058154 | 3.685792 | 0.08370356 | 3.685792
0.05697568 | 3.715278 |  | 0.05697568 | 3.715278 | 0.08009936 | 3.715278 | 0.08555459 | 3.715278
0.05613924 | 3.744764 |  | 0.05613924 | 3.744764 | 0.07940355 | 3.744764 | 0.08323967 | 3.744764
0.05561371 | 3.774251 |  | 0.05561371 | 3.774251 | 0.07738735 | 3.774251 | 0.08390178 | 3.774251
0.05575502 | 3.803737 |  | 0.05575502 | 3.803737 | 0.07751903 | 3.803737 | 0.08254035 | 3.803737
0.05458858 | 3.833224 |  | 0.05458858 | 3.833224 | 0.07872405 | 3.833224 | 0.08423732 | 3.833224
0.05567317 | 3.86271 |  | 0.05567317 | 3.86271 | 0.07757992 | 3.86271 | 0.08263813 | 3.86271
0.05622831 | 3.892196 |  | 0.05622831 | 3.892196 | 0.07665995 | 3.892196 | 0.08173958 | 3.892196
0.05501239 | 3.921683 |  | 0.05501239 | 3.921683 | 0.07710958 | 3.921683 | 0.08188973 | 3.921683
0.05412159 | 3.951169 |  | 0.05412159 | 3.951169 | 0.076737 | 3.951169 | 0.08292288 | 3.951169
0.05408288 | 3.980655 |  | 0.05408288 | 3.980655 | 0.07576207 | 3.980655 | 0.08150278 | 3.980655
0.05353504 | 4.010142 |  | 0.05353504 | 4.010142 | 0.07579824 | 4.010142 | 0.08142085 | 4.010142
0.05353074 | 4.039628 |  | 0.05353074 | 4.039628 | 0.0758846 | 4.039628 | 0.08092414 | 4.039628
0.05495811 | 4.069114 |  | 0.05495811 | 4.069114 | 0.07762953 | 4.069114 | 0.07896175 | 4.069114
0.05297096 | 4.098601 |  | 0.05297096 | 4.098601 | 0.0755151 | 4.098601 | 0.08017172 | 4.098601
0.05309979 | 4.128087 |  | 0.05309979 | 4.128087 | 0.07597955 | 4.128087 | 0.07981308 | 4.128087
0.05387679 | 4.157573 |  | 0.05387679 | 4.157573 | 0.07524096 | 4.157573 | 0.0780286 | 4.157573
0.05280009 | 4.18706 |  | 0.05280009 | 4.18706 | 0.07675057 | 4.18706 | 0.0781309 | 4.18706
0.05374759 | 4.216546 |  | 0.05374759 | 4.216546 | 0.07442148 | 4.216546 | 0.07851722 | 4.216546
0.05340893 | 4.246032 |  | 0.05340893 | 4.246032 | 0.07636711 | 4.246032 | 0.0783994 | 4.246032
0.05317044 | 4.275519 |  | 0.05317044 | 4.275519 | 0.07576798 | 4.275519 | 0.07766604 | 4.275519
0.0519553 | 4.305005 |  | 0.0519553 | 4.305005 | 0.07576666 | 4.305005 | 0.07833676 | 4.305005
0.05316637 | 4.334491 |  | 0.05316637 | 4.334491 | 0.0762791 | 4.334491 | 0.07945918 | 4.334491
0.05155583 | 4.363978 |  | 0.05155583 | 4.363978 | 0.07456106 | 4.363978 | 0.07812407 | 4.363978
0.05177607 | 4.393464 |  | 0.05177607 | 4.393464 | 0.07341233 | 4.393464 | 0.07809576 | 4.393464
0.05233726 | 4.42295 |  | 0.05233726 | 4.42295 | 0.07395491 | 4.42295 | 0.0781303 | 4.42295
0.05129699 | 4.452437 |  | 0.05129699 | 4.452437 | 0.07428512 | 4.452437 | 0.07769875 | 4.452437
0.0512148 | 4.481923 |  | 0.0512148 | 4.481923 | 0.07543768 | 4.481923 | 0.07586881 | 4.481923
0.05195879 | 4.511409 |  | 0.05195879 | 4.511409 | 0.07330931 | 4.511409 | 0.07611285 | 4.511409
0.05017447 | 4.540896 |  | 0.05017447 | 4.540896 | 0.07544249 | 4.540896 | 0.07711742 | 4.540896
0.05127444 | 4.570382 |  | 0.05127444 | 4.570382 | 0.07379671 | 4.570382 | 0.0763211 | 4.570382
0.04967685 | 4.599868 |  | 0.04967685 | 4.599868 | 0.07510498 | 4.599868 | 0.07652407 | 4.599868
0.0512857 | 4.629355 |  | 0.0512857 | 4.629355 | 0.07323174 | 4.629355 | 0.07842726 | 4.629355
0.05122972 | 4.658841 |  | 0.05122972 | 4.658841 | 0.07437437 | 4.658841 | 0.07680172 | 4.658841
0.05006679 | 4.688327 |  | 0.05006679 | 4.688327 | 0.07559839 | 4.688327 | 0.07818973 | 4.688327
0.05045555 | 4.717814 |  | 0.05045555 | 4.717814 | 0.07304884 | 4.717814 | 0.07595477 | 4.717814
0.04890599 | 4.7473 |  | 0.04890599 | 4.7473 | 0.0736548 | 4.7473 | 0.07596173 | 4.7473
0.04889477 | 4.776786 |  | 0.04889477 | 4.776786 | 0.07502089 | 4.776786 | 0.07598563 | 4.776786
0.04873006 | 4.806273 |  | 0.04873006 | 4.806273 | 0.07315183 | 4.806273 | 0.07657831 | 4.806273
0.05000403 | 4.835759 |  | 0.05000403 | 4.835759 | 0.07314159 | 4.835759 | 0.07600789 | 4.835759
0.04811668 | 4.865245 |  | 0.04811668 | 4.865245 | 0.07341287 | 4.865245 | 0.07879317 | 4.865245
0.04937389 | 4.894732 |  | 0.04937389 | 4.894732 | 0.07419452 | 4.894732 | 0.07735144 | 4.894732
0.04885467 | 4.924218 |  | 0.04885467 | 4.924218 | 0.07575242 | 4.924218 | 0.07813221 | 4.924218
0.04788226 | 4.953704 |  | 0.04788226 | 4.953704 | 0.07485658 | 4.953704 | 0.07677478 | 4.953704
0.04884219 | 4.983191 |  | 0.04884219 | 4.983191 | 0.07439042 | 4.983191 | 0.07837882 | 4.983191
0.04800587 | 5.012677 |  | 0.04800587 | 5.012677 | 0.07560867 | 5.012677 | 0.07663506 | 5.012677
0.04718336 | 5.042163 |  | 0.04718336 | 5.042163 | 0.07538342 | 5.042163 | 0.07773683 | 5.042163
0.04765636 | 5.07165 |  | 0.04765636 | 5.07165 | 0.07388355 | 5.07165 | 0.07815403 | 5.07165
0.04709067 | 5.101136 |  | 0.04709067 | 5.101136 | 0.07580473 | 5.101136 | 0.07851257 | 5.101136
0.04756014 | 5.130622 |  | 0.04756014 | 5.130622 | 0.07433203 | 5.130622 | 0.07925623 | 5.130622
0.04667823 | 5.160109 |  | 0.04667823 | 5.160109 | 0.07603184 | 5.160109 | 0.0780688 | 5.160109
0.04760422 | 5.189595 |  | 0.04760422 | 5.189595 | 0.07450548 | 5.189595 | 0.07992986 | 5.189595
0.04697388 | 5.219081 |  | 0.04697388 | 5.219081 | 0.07352121 | 5.219081 | 0.0804446 | 5.219081
0.04628668 | 5.248568 |  | 0.04628668 | 5.248568 | 0.07544084 | 5.248568 | 0.07920963 | 5.248568
0.04648147 | 5.278054 |  | 0.04648147 | 5.278054 | 0.07473016 | 5.278054 | 0.08028884 | 5.278054
0.04556956 | 5.30754 |  | 0.04556956 | 5.30754 | 0.07356318 | 5.30754 | 0.07995184 | 5.30754
0.04598767 | 5.337027 |  | 0.04598767 | 5.337027 | 0.07443064665 | 5.337027 | 0.08045553 | 5.337027
0.04639963 | 5.366513 |  | 0.04639963 | 5.366513 | 0.07394565 | 5.366513 | 0.08005638 | 5.366513
0.04587021 | 5.395999 |  | 0.04587021 | 5.395999 | 0.07371689 | 5.395999 | 0.08106161 | 5.395999
0.04553991 | 5.425486 |  | 0.04553991 | 5.425486 | 0.07622066 | 5.425486 | 0.08028789 | 5.425486
0.04509862 | 5.454972 |  | 0.04509862 | 5.454972 | 0.07453722 | 5.454972 | 0.08188227 | 5.454972
0.04457005 | 5.484458 |  | 0.04457005 | 5.484458 | 0.07590196 | 5.484458 | 0.08159254 | 5.484458
0.04420712 | 5.513945 |  | 0.04420712 | 5.513945 | 0.07524659 | 5.513945 | 0.08049146 | 5.513945
0.04371752 | 5.543431 |  | 0.04371752 | 5.543431 | 0.07473693 | 5.543431 | 0.08212357 | 5.543431
0.04499287 | 5.572917 |  | 0.04499287 | 5.572917 | 0.07429132 | 5.572917 | 0.08176866 | 5.572917
0.04343658 | 5.602404 |  | 0.04343658 | 5.602404 | 0.07677661 | 5.602404 | 0.0833548 | 5.602404
0.04447079 | 5.63189 |  | 0.04447079 | 5.63189 | 0.07502489 | 5.63189 | 0.08367838 | 5.63189
0.04360779 | 5.661376 |  | 0.04360779 | 5.661376 | 0.07506799 | 5.661376 | 0.08359983 | 5.661376
0.0435144 | 5.690863 |  | 0.0435144 | 5.690863 | 0.07606452 | 5.690863 | 0.08544838 | 5.690863
0.04365416 | 5.720349 |  | 0.04365416 | 5.720349 | 0.07632502 | 5.720349 | 0.08437574 | 5.720349
0.04208962 | 5.749835 |  | 0.04208962 | 5.749835 | 0.07745274 | 5.749835 | 0.08397218 | 5.749835
0.04288945 | 5.779322 |  | 0.04288945 | 5.779322 | 0.07608222 | 5.779322 | 0.08476949 | 5.779322
0.04321572 | 5.808808 |  | 0.04321572 | 5.808808 | 0.07737832 | 5.808808 | 0.08630255 | 5.808808
0.04205353 | 5.838294 |  | 0.04205353 | 5.838294 | 0.07685803 | 5.838294 | 0.08710129 | 5.838294
0.04212524 | 5.867781 |  | 0.04212524 | 5.867781 | 0.07648698 | 5.867781 | 0.08778766 | 5.867781