## 1
Общество с ограниченной ответственностью "Инженерная геология" (ООО "ИнжГео")
Юр. адрес: 117279, г. Москва, ул. Миклухо-Маклая, 36 а, этаж 5, пом. XXIII к. 76-84
Телефон/факс +7 (495) 132-30-00, Адрес электронной почты inbox@inj-geo.ru
Испытательная лаборатория ООО «ИнжГео»
Адрес места осуществления деятельности лаборатории: г. Москва, просп. Вернадского, д. 51, стр. 1
Телефон +7(910)4557682, E-mail: slg85@mail.ru
Протокол испытаний № 13-63/29 от 27-11-2022
Наименование и адрес заказчика: ООО Регионстрой
Наименование объекта: Переход трубопровода через р. Енисей
Наименование используемого метода/методики: ГОСТ 12248.3-2020
Условия проведения испытания: температура окружающей среды (18 - 25)0С, влажность воздуха (40 - 75)%
Дата получение объекта подлежащего испытаниям: 31-10-2022
Дата испытания: 25.10.2022-19.11.2029
Испытание грунтов методом одноплоскостного среза
[6 empty] | Лабораторный номер: |  | 1064 |  |  |  | We, д.е. = | 0.40550841
[6 empty] | Номер скважины: |  | BH-098 |  |  |  | ρ, г/см3 = | 1.9
[6 empty] | Глубина отбора, м: |  | 2.4 |  |  |  | ρs, г/см3 = | 2.7
[6 empty] | Наименование грунта: |  | Суглинок, после оттаивания текучий, легкий песчанистый |  |  |  | e, д.е. = | 1.1
[6 empty] | Схема проведения опыта: |  | КД |  |  |  | IL, д.е. = | 1.09
Результаты испытаний
[7 empty] | Нормальное напряжение σ, МПа | Касательное напряжение t, МПа | tg ϕ | Угол внутреннего трения ϕ, град. | Удельное сцепление C, МПа
[7 empty] | 0.1 | 0.06395254
[7 empty] | 0.15 | 0.09542882
[7 empty] | 0.2 | 0.1149051
Эффективные значения угла внутреннего трения и удельного сцепления ϕ', С'
[7 empty] | ϕ', град. = | 27
[7 empty] | С', МПа = | 0.015
[7 empty] | Начальник исп. лаборатории: |  |  |  |  | Семиколенова Л.Г.
Лист 1 , всего листов 1
Частичное воспроизведение протокола испытаний без письменного разрешения ООО «ИнжГео» ЗАПРЕЩАЕТСЯ
второй график |  | первый график
dev | eps | sigma | dev1 | eps1 | dev2 | eps2 | dev3 | eps3
0 | 0 |  | 0 | 0 | 0 | 0 | 0 | 0
0.00258417 | 0.02948633 |  | 0.00258417 | 0.02948633 | 0.003899961 | 0.02948633 | 0.004753887 | 0.02948633
0.005094426 | 0.05897267 |  | 0.005094426 | 0.05897267 | 0.007730293 | 0.05897267 | 0.009378473 | 0.05897267
0.007728562 | 0.088459 |  | 0.007728562 | 0.088459 | 0.01121148 | 0.088459 | 0.01353344 | 0.088459
0.009759984 | 0.1179453 |  | 0.009759984 | 0.1179453 | 0.01466935 | 0.1179453 | 0.01797961 | 0.1179453
0.0123051 | 0.1474317 |  | 0.0123051 | 0.1474317 | 0.01836504 | 0.1474317 | 0.02192093 | 0.1474317
0.01410579 | 0.176918 |  | 0.01410579 | 0.176918 | 0.02121625 | 0.176918 | 0.02527095 | 0.176918
0.0159241 | 0.2064043 |  | 0.0159241 | 0.2064043 | 0.02381394 | 0.2064043 | 0.02878293 | 0.2064043
0.01789927 | 0.2358907 |  | 0.01789927 | 0.2358907 | 0.02605799 | 0.2358907 | 0.03249809 | 0.2358907
0.0193289 | 0.265377 |  | 0.0193289 | 0.265377 | 0.028668 | 0.265377 | 0.0342308 | 0.265377
0.02070524 | 0.2948633 |  | 0.02070524 | 0.2948633 | 0.03086965 | 0.2948633 | 0.03837069 | 0.2948633
0.0226123 | 0.3243497 |  | 0.0226123 | 0.3243497 | 0.03316659 | 0.3243497 | 0.0407206 | 0.3243497
0.02340005 | 0.353836 |  | 0.02340005 | 0.353836 | 0.03527064 | 0.353836 | 0.0421615 | 0.353836
0.02524945 | 0.3833224 |  | 0.02524945 | 0.3833224 | 0.03808219 | 0.3833224 | 0.04547859 | 0.3833224
0.02629416 | 0.4128087 |  | 0.02629416 | 0.4128087 | 0.03890942 | 0.4128087 | 0.04709786 | 0.4128087
0.02725641 | 0.442295 |  | 0.02725641 | 0.442295 | 0.0404748 | 0.442295 | 0.04979801 | 0.442295
0.02923419 | 0.4717814 |  | 0.02923419 | 0.4717814 | 0.04363796 | 0.4717814 | 0.05246514 | 0.4717814
0.02977915 | 0.5012677 |  | 0.02977915 | 0.5012677 | 0.04540903 | 0.5012677 | 0.05483718 | 0.5012677
0.03146509 | 0.530754 |  | 0.03146509 | 0.530754 | 0.04655038 | 0.530754 | 0.05669529 | 0.530754
0.03239335 | 0.5602404 |  | 0.03239335 | 0.5602404 | 0.04897934 | 0.5602404 | 0.05870988 | 0.5602404
0.03427549 | 0.5897267 |  | 0.03427549 | 0.5897267 | 0.05050187 | 0.5897267 | 0.06139812 | 0.5897267
0.03534073 | 0.619213 |  | 0.03534073 | 0.619213 | 0.0526593 | 0.619213 | 0.06248232 | 0.619213
0.03747889 | 0.6486994 |  | 0.03747889 | 0.6486994 | 0.05455947 | 0.6486994 | 0.06685408 | 0.6486994
0.03942717 | 0.6781857 |  | 0.03942717 | 0.6781857 | 0.05721864 | 0.6781857 | 0.06820668 | 0.6781857
0.04115125 | 0.707672 |  | 0.04115125 | 0.707672 | 0.06100507 | 0.707672 | 0.07145309 | 0.707672
0.04136407 | 0.7371584 |  | 0.04136407 | 0.7371584 | 0.06176274 | 0.7371584 | 0.07465878 | 0.7371584
0.04425988 | 0.7666447 |  | 0.04425988 | 0.7666447 | 0.06504711 | 0.7666447 | 0.07719808 | 0.7666447
0.04615002 | 0.796131 |  | 0.04615002 | 0.796131 | 0.06778511 | 0.796131 | 0.0801601 | 0.796131
0.04713708 | 0.8256174 |  | 0.04713708 | 0.8256174 | 0.06932823 | 0.8256174 | 0.08137156 | 0.8256174
0.04928578 | 0.8551037 |  | 0.04928578 | 0.8551037 | 0.07171616 | 0.8551037 | 0.08473412 | 0.8551037
0.04904737 | 0.88459 |  | 0.04904737 | 0.88459 | 0.07488829 | 0.88459 | 0.08617916 | 0.88459
0.05144498 | 0.9140764 |  | 0.05144498 | 0.9140764 | 0.07454468 | 0.9140764 | 0.0890121 | 0.9140764
0.05191979 | 0.9435627 |  | 0.05191979 | 0.9435627 | 0.07807216 | 0.9435627 | 0.09032237 | 0.9435627
0.05440098 | 0.973049 |  | 0.05440098 | 0.973049 | 0.07848599 | 0.973049 | 0.09315574 | 0.973049
0.05583006 | 1.002535 |  | 0.05583006 | 1.002535 | 0.08032963 | 1.002535 | 0.09519572 | 1.002535
0.05595081 | 1.032022 |  | 0.05595081 | 1.032022 | 0.0822459 | 1.032022 | 0.09714121 | 1.032022
0.05617147 | 1.061508 |  | 0.05617147 | 1.061508 | 0.08494356 | 1.061508 | 0.09724384 | 1.061508
0.05823481 | 1.090994 |  | 0.05823481 | 1.090994 | 0.08392692 | 1.090994 | 0.1016508 | 1.090994
0.05866228 | 1.120481 |  | 0.05866228 | 1.120481 | 0.08696035 | 1.120481 | 0.1027175 | 1.120481
0.0599539 | 1.149967 |  | 0.0599539 | 1.149967 | 0.0864329 | 1.149967 | 0.1028996 | 1.149967
0.05972085 | 1.179453 |  | 0.05972085 | 1.179453 | 0.08695738 | 1.179453 | 0.101054 | 1.179453
0.05893237 | 1.20894 |  | 0.05893237 | 1.20894 | 0.08771927 | 1.20894 | 0.1048362 | 1.20894
0.06028666 | 1.238426 |  | 0.06028666 | 1.238426 | 0.08990978 | 1.238426 | 0.1032609 | 1.238426
0.0610567 | 1.267912 |  | 0.0610567 | 1.267912 | 0.08976523 | 1.267912 | 0.1032485 | 1.267912
0.06158112 | 1.297399 |  | 0.06158112 | 1.297399 | 0.08797995 | 1.297399 | 0.104761 | 1.297399
0.06172285 | 1.326885 |  | 0.06172285 | 1.326885 | 0.09052251 | 1.326885 | 0.1067522 | 1.326885
0.06052294 | 1.356371 |  | 0.06052294 | 1.356371 | 0.08899188 | 1.356371 | 0.1096243 | 1.356371
0.06260988 | 1.385858 |  | 0.06260988 | 1.385858 | 0.0904763 | 1.385858 | 0.109696 | 1.385858
0.06214139 | 1.415344 |  | 0.06214139 | 1.415344 | 0.09173596 | 1.415344 | 0.1099737 | 1.415344
0.06117521 | 1.44483 |  | 0.06117521 | 1.44483 | 0.09043977 | 1.44483 | 0.1089961 | 1.44483
0.06255933 | 1.474317 |  | 0.06255933 | 1.474317 | 0.09388448 | 1.474317 | 0.1120773 | 1.474317
0.06289255 | 1.503803 |  | 0.06289255 | 1.503803 | 0.09197838 | 1.503803 | 0.1116809 | 1.503803
0.06234918 | 1.533289 |  | 0.06234918 | 1.533289 | 0.09179853 | 1.533289 | 0.1115435 | 1.533289
0.06286825 | 1.562776 |  | 0.06286825 | 1.562776 | 0.09432274 | 1.562776 | 0.1121016 | 1.562776
0.06311346 | 1.592262 |  | 0.06311346 | 1.592262 | 0.09262183 | 1.592262 | 0.1146792 | 1.592262
0.06283693 | 1.621748 |  | 0.06283693 | 1.621748 | 0.09262359 | 1.621748 | 0.1133724 | 1.621748
0.06237432 | 1.651235 |  | 0.06237432 | 1.651235 | 0.0955741 | 1.651235 | 0.1118938 | 1.651235
0.06294973 | 1.680721 |  | 0.06294973 | 1.680721 | 0.09404979 | 1.680721 | 0.1127009 | 1.680721
0.06508343 | 1.710207 |  | 0.06508343 | 1.710207 | 0.09681132 | 1.710207 | 0.1129329 | 1.710207
0.06529532 | 1.739694 |  | 0.06529532 | 1.739694 | 0.09524985 | 1.739694 | 0.1145014 | 1.739694
0.06404341 | 1.76918 |  | 0.06404341 | 1.76918 | 0.09752084 | 1.76918 | 0.1128182 | 1.76918
0.06400055 | 1.798666 |  | 0.06400055 | 1.798666 | 0.09539812 | 1.798666 | 0.1159245 | 1.798666
0.06325995 | 1.828153 |  | 0.06325995 | 1.828153 | 0.09695873 | 1.828153 | 0.1143035 | 1.828153
0.06546339 | 1.857639 |  | 0.06546339 | 1.857639 | 0.09703977 | 1.857639 | 0.1156241 | 1.857639
0.06402668 | 1.887125 |  | 0.06402668 | 1.887125 | 0.09540615 | 1.887125 | 0.1164238 | 1.887125
0.06493034 | 1.916612 |  | 0.06493034 | 1.916612 | 0.09668859 | 1.916612 | 0.1137135 | 1.916612
0.06395254 | 1.946098 |  | 0.06395254 | 1.946098 | 0.09542882 | 1.946098 | 0.1149051 | 1.946098
0.06375428 | 1.975584 |  | 0.06375428 | 1.975584 | 0.09678389 | 1.975584 | 0.1178696 | 1.975584
0.0643776 | 2.005071 |  | 0.0643776 | 2.005071 | 0.09684865 | 2.005071 | 0.1163194 | 2.005071
0.06449704 | 2.034557 |  | 0.06449704 | 2.034557 | 0.09798919 | 2.034557 | 0.117312 | 2.034557
0.0639478 | 2.064043 |  | 0.0639478 | 2.064043 | 0.09560929 | 2.064043 | 0.113922 | 2.064043
0.06566768 | 2.09353 |  | 0.06566768 | 2.09353 | 0.09570874 | 2.09353 | 0.1158764 | 2.09353
0.06516272 | 2.123016 |  | 0.06516272 | 2.123016 | 0.09579855 | 2.123016 | 0.1141987 | 2.123016
0.0647967 | 2.152502 |  | 0.0647967 | 2.152502 | 0.09444381 | 2.152502 | 0.1139618 | 2.152502
0.06407431 | 2.181989 |  | 0.06407431 | 2.181989 | 0.09461278 | 2.181989 | 0.1178752 | 2.181989
0.06386729 | 2.211475 |  | 0.06386729 | 2.211475 | 0.09551306 | 2.211475 | 0.1159561 | 2.211475
0.06302793 | 2.240961 |  | 0.06302793 | 2.240961 | 0.09676288 | 2.240961 | 0.1171544 | 2.240961
0.06455463 | 2.270448 |  | 0.06455463 | 2.270448 | 0.09533765 | 2.270448 | 0.1141385 | 2.270448
0.06349843 | 2.299934 |  | 0.06349843 | 2.299934 | 0.0960894 | 2.299934 | 0.1151695 | 2.299934
0.06254342 | 2.32942 |  | 0.06254342 | 2.32942 | 0.09551535 | 2.32942 | 0.1139328 | 2.32942
0.06255472 | 2.358907 |  | 0.06255472 | 2.358907 | 0.0929397 | 2.358907 | 0.1154094 | 2.358907
0.06384375 | 2.388393 |  | 0.06384375 | 2.388393 | 0.09455685 | 2.388393 | 0.1131193 | 2.388393
0.06342164 | 2.417879 |  | 0.06342164 | 2.417879 | 0.09480788 | 2.417879 | 0.115809 | 2.417879
0.06186972 | 2.447366 |  | 0.06186972 | 2.447366 | 0.09255825 | 2.447366 | 0.1142237 | 2.447366
0.06231352 | 2.476852 |  | 0.06231352 | 2.476852 | 0.09321563 | 2.476852 | 0.1135223 | 2.476852
0.06201954 | 2.506338 |  | 0.06201954 | 2.506338 | 0.09393168 | 2.506338 | 0.1121952 | 2.506338
0.06133401 | 2.535825 |  | 0.06133401 | 2.535825 | 0.09457689 | 2.535825 | 0.1147161 | 2.535825
0.06231443 | 2.565311 |  | 0.06231443 | 2.565311 | 0.09164643 | 2.565311 | 0.11298 | 2.565311
0.06123782 | 2.594797 |  | 0.06123782 | 2.594797 | 0.09126538 | 2.594797 | 0.1135269 | 2.594797
0.06153975 | 2.624284 |  | 0.06153975 | 2.624284 | 0.09304394 | 2.624284 | 0.1106049 | 2.624284
0.06035724 | 2.65377 |  | 0.06035724 | 2.65377 | 0.09287034 | 2.65377 | 0.1115468 | 2.65377
0.06079926 | 2.683256 |  | 0.06079926 | 2.683256 | 0.09089228 | 2.683256 | 0.1117453 | 2.683256
0.06021339 | 2.712743 |  | 0.06021339 | 2.712743 | 0.09039494 | 2.712743 | 0.110105 | 2.712743
0.06080567 | 2.742229 |  | 0.06080567 | 2.742229 | 0.09109277 | 2.742229 | 0.1116316 | 2.742229
0.05919554 | 2.771715 |  | 0.05919554 | 2.771715 | 0.08926501 | 2.771715 | 0.1128242 | 2.771715
0.05965054 | 2.801202 |  | 0.05965054 | 2.801202 | 0.08939507 | 2.801202 | 0.1088358 | 2.801202
0.06044736 | 2.830688 |  | 0.06044736 | 2.830688 | 0.0913368 | 2.830688 | 0.1117374 | 2.830688
0.05871814 | 2.860174 |  | 0.05871814 | 2.860174 | 0.08824371 | 2.860174 | 0.1097732 | 2.860174
0.05915261 | 2.889661 |  | 0.05915261 | 2.889661 | 0.08998961 | 2.889661 | 0.109775 | 2.889661
0.06001599 | 2.919147 |  | 0.06001599 | 2.919147 | 0.08794001 | 2.919147 | 0.1081431 | 2.919147
0.05894884 | 2.948633 |  | 0.05894884 | 2.948633 | 0.08769356 | 2.948633 | 0.1090337 | 2.948633
0.05943255 | 2.97812 |  | 0.05943255 | 2.97812 | 0.08825111 | 2.97812 | 0.1061633 | 2.97812
0.05755526 | 3.007606 |  | 0.05755526 | 3.007606 | 0.08662669 | 3.007606 | 0.1098579 | 3.007606
0.05946675 | 3.037092 |  | 0.05946675 | 3.037092 | 0.08635839 | 3.037092 | 0.1076687 | 3.037092
0.05868984 | 3.066579 |  | 0.05868984 | 3.066579 | 0.08594545 | 3.066579 | 0.1069352 | 3.066579
0.05821415 | 3.096065 |  | 0.05821415 | 3.096065 | 0.08529558 | 3.096065 | 0.1061945 | 3.096065
0.05870431 | 3.125551 |  | 0.05870431 | 3.125551 | 0.08792652 | 3.125551 | 0.1073665 | 3.125551
0.05818268 | 3.155038 |  | 0.05818268 | 3.155038 | 0.08771337 | 3.155038 | 0.1041472 | 3.155038
0.05718312 | 3.184524 |  | 0.05718312 | 3.184524 | 0.08705402 | 3.184524 | 0.1060096 | 3.184524
0.0573627 | 3.21401 |  | 0.0573627 | 3.21401 | 0.08474503 | 3.21401 | 0.1050858 | 3.21401
0.05724392 | 3.243497 |  | 0.05724392 | 3.243497 | 0.08515545 | 3.243497 | 0.1058887 | 3.243497
0.0573223 | 3.272983 |  | 0.0573223 | 3.272983 | 0.08502269 | 3.272983 | 0.1065928 | 3.272983
0.05823243 | 3.302469 |  | 0.05823243 | 3.302469 | 0.08417054 | 3.302469 | 0.1042074 | 3.302469
0.05793544 | 3.331956 |  | 0.05793544 | 3.331956 | 0.08519951 | 3.331956 | 0.1052151 | 3.331956
0.05723502 | 3.361442 |  | 0.05723502 | 3.361442 | 0.08387457 | 3.361442 | 0.103724 | 3.361442
0.05609337 | 3.390928 |  | 0.05609337 | 3.390928 | 0.08427835 | 3.390928 | 0.1007091 | 3.390928
0.05710674 | 3.420415 |  | 0.05710674 | 3.420415 | 0.0821322 | 3.420415 | 0.1002306 | 3.420415
0.05764077 | 3.449901 |  | 0.05764077 | 3.449901 | 0.08380042 | 3.449901 | 0.1023877 | 3.449901
0.05585301 | 3.479387 |  | 0.05585301 | 3.479387 | 0.08171305 | 3.479387 | 0.1024509 | 3.479387
0.05653768 | 3.508874 |  | 0.05653768 | 3.508874 | 0.08017088 | 3.508874 | 0.1011543 | 3.508874
0.05571386 | 3.53836 |  | 0.05571386 | 3.53836 | 0.07927742 | 3.53836 | 0.1000433 | 3.53836
0.05713974 | 3.567846 |  | 0.05713974 | 3.567846 | 0.08029163 | 3.567846 | 0.0982845 | 3.567846
0.05721555 | 3.597333 |  | 0.05721555 | 3.597333 | 0.07867428 | 3.597333 | 0.09879818 | 3.597333
0.05575653 | 3.626819 |  | 0.05575653 | 3.626819 | 0.07827761 | 3.626819 | 0.09854767 | 3.626819
0.05552977 | 3.656305 |  | 0.05552977 | 3.656305 | 0.07758493 | 3.656305 | 0.09698633 | 3.656305
0.05712103 | 3.685792 |  | 0.05712103 | 3.685792 | 0.07698195 | 3.685792 | 0.09638702 | 3.685792
0.05555956 | 3.715278 |  | 0.05555956 | 3.715278 | 0.07692777 | 3.715278 | 0.09444912 | 3.715278
0.05679836 | 3.744764 |  | 0.05679836 | 3.744764 | 0.07702369 | 3.744764 | 0.09582441 | 3.744764
0.05636929 | 3.774251 |  | 0.05636929 | 3.774251 | 0.07612753 | 3.774251 | 0.09343397 | 3.774251
0.05628542 | 3.803737 |  | 0.05628542 | 3.803737 | 0.07607597 | 3.803737 | 0.09340458 | 3.803737
0.05631271 | 3.833224 |  | 0.05631271 | 3.833224 | 0.07569878 | 3.833224 | 0.09259727 | 3.833224
0.05586424 | 3.86271 |  | 0.05586424 | 3.86271 | 0.0734989 | 3.86271 | 0.09049904 | 3.86271
0.05640014 | 3.892196 |  | 0.05640014 | 3.892196 | 0.07462469 | 3.892196 | 0.0914157 | 3.892196
0.05548306 | 3.921683 |  | 0.05548306 | 3.921683 | 0.07458256 | 3.921683 | 0.08956986 | 3.921683
0.05545507 | 3.951169 |  | 0.05545507 | 3.951169 | 0.07396291 | 3.951169 | 0.08772384 | 3.951169
0.0562192 | 3.980655 |  | 0.0562192 | 3.980655 | 0.07260815 | 3.980655 | 0.08843673 | 3.980655
0.0554905 | 4.010142 |  | 0.0554905 | 4.010142 | 0.07281863 | 4.010142 | 0.08928634 | 4.010142
0.05446049 | 4.039628 |  | 0.05446049 | 4.039628 | 0.07138507 | 4.039628 | 0.08582584 | 4.039628
0.05528017 | 4.069114 |  | 0.05528017 | 4.069114 | 0.07116221 | 4.069114 | 0.08687033 | 4.069114
0.05503366 | 4.098601 |  | 0.05503366 | 4.098601 | 0.07124219 | 4.098601 | 0.08490351 | 4.098601
0.05431026 | 4.128087 |  | 0.05431026 | 4.128087 | 0.07095683 | 4.128087 | 0.08666412 | 4.128087
0.0547561 | 4.157573 |  | 0.0547561 | 4.157573 | 0.06920914 | 4.157573 | 0.08407426 | 4.157573
0.05502415 | 4.18706 |  | 0.05502415 | 4.18706 | 0.06890952 | 4.18706 | 0.08510504 | 4.18706
0.05491883 | 4.216546 |  | 0.05491883 | 4.216546 | 0.06836336 | 4.216546 | 0.0835932 | 4.216546
0.05409881 | 4.246032 |  | 0.05409881 | 4.246032 | 0.06836606 | 4.246032 | 0.08152453 | 4.246032
0.05549479 | 4.275519 |  | 0.05549479 | 4.275519 | 0.0671524 | 4.275519 | 0.08106745 | 4.275519
0.05575568 | 4.305005 |  | 0.05575568 | 4.305005 | 0.06829416 | 4.305005 | 0.08165277 | 4.305005
0.05517889 | 4.334491 |  | 0.05517889 | 4.334491 | 0.06807169 | 4.334491 | 0.08190632 | 4.334491
0.05462783 | 4.363978 |  | 0.05462783 | 4.363978 | 0.065574 | 4.363978 | 0.08019596 | 4.363978
0.0541616 | 4.393464 |  | 0.0541616 | 4.393464 | 0.06625098 | 4.393464 | 0.08183468 | 4.393464
0.05436139 | 4.42295 |  | 0.05436139 | 4.42295 | 0.06555225 | 4.42295 | 0.07874389 | 4.42295
0.054304 | 4.452437 |  | 0.054304 | 4.452437 | 0.0671113 | 4.452437 | 0.07849099 | 4.452437
0.05431797 | 4.481923 |  | 0.05431797 | 4.481923 | 0.06687898 | 4.481923 | 0.07961339 | 4.481923
0.05366895 | 4.511409 |  | 0.05366895 | 4.511409 | 0.06671354 | 4.511409 | 0.0785888 | 4.511409
0.05403902 | 4.540896 |  | 0.05403902 | 4.540896 | 0.06569974 | 4.540896 | 0.07938119 | 4.540896
0.05464824 | 4.570382 |  | 0.05464824 | 4.570382 | 0.06661395 | 4.570382 | 0.07967233 | 4.570382
0.05453155 | 4.599868 |  | 0.05453155 | 4.599868 | 0.06591027 | 4.599868 | 0.07889528 | 4.599868
0.05465405 | 4.629355 |  | 0.05465405 | 4.629355 | 0.06493523 | 4.629355 | 0.07931614 | 4.629355
0.05377832 | 4.658841 |  | 0.05377832 | 4.658841 | 0.06675993 | 4.658841 | 0.07784887 | 4.658841
0.05366024 | 4.688327 |  | 0.05366024 | 4.688327 | 0.06652224 | 4.688327 | 0.07884557 | 4.688327
0.05249773 | 4.717814 |  | 0.05249773 | 4.717814 | 0.06507146 | 4.717814 | 0.0778015 | 4.717814
0.05321503 | 4.7473 |  | 0.05321503 | 4.7473 | 0.06551108 | 4.7473 | 0.08054211 | 4.7473
0.05370101 | 4.776786 |  | 0.05370101 | 4.776786 | 0.06467231 | 4.776786 | 0.08052059 | 4.776786
0.05326317 | 4.806273 |  | 0.05326317 | 4.806273 | 0.06488784 | 4.806273 | 0.0790979 | 4.806273
0.05212361 | 4.835759 |  | 0.05212361 | 4.835759 | 0.06570458 | 4.835759 | 0.07936141 | 4.835759
0.05172624 | 4.865245 |  | 0.05172624 | 4.865245 | 0.06483085 | 4.865245 | 0.08086031 | 4.865245
0.05148492 | 4.894732 |  | 0.05148492 | 4.894732 | 0.06501448 | 4.894732 | 0.08104414 | 4.894732
0.05174831 | 4.924218 |  | 0.05174831 | 4.924218 | 0.06492026 | 4.924218 | 0.08087931 | 4.924218
0.05215686 | 4.953704 |  | 0.05215686 | 4.953704 | 0.06543688 | 4.953704 | 0.07873308 | 4.953704
0.05178873 | 4.983191 |  | 0.05178873 | 4.983191 | 0.06728796 | 4.983191 | 0.0804723 | 4.983191
0.05074966 | 5.012677 |  | 0.05074966 | 5.012677 | 0.06620859 | 5.012677 | 0.08126349 | 5.012677
0.05037646 | 5.042163 |  | 0.05037646 | 5.042163 | 0.06756146 | 5.042163 | 0.08027986 | 5.042163
0.05129234 | 5.07165 |  | 0.05129234 | 5.07165 | 0.06562944 | 5.07165 | 0.07943395 | 5.07165
0.05147478 | 5.101136 |  | 0.05147478 | 5.101136 | 0.06793828 | 5.101136 | 0.08177961 | 5.101136
0.05145867 | 5.130622 |  | 0.05145867 | 5.130622 | 0.06777345 | 5.130622 | 0.08129268 | 5.130622
0.05001077 | 5.160109 |  | 0.05001077 | 5.160109 | 0.06612595 | 5.160109 | 0.08022929 | 5.160109
0.05005754 | 5.189595 |  | 0.05005754 | 5.189595 | 0.06691536 | 5.189595 | 0.08212692 | 5.189595
0.0493272 | 5.219081 |  | 0.0493272 | 5.219081 | 0.0662191 | 5.219081 | 0.0828271 | 5.219081
0.04867106 | 5.248568 |  | 0.04867106 | 5.248568 | 0.06689476 | 5.248568 | 0.08224387 | 5.248568
0.04844025 | 5.278054 |  | 0.04844025 | 5.278054 | 0.06814297 | 5.278054 | 0.08300519 | 5.278054
0.0493095 | 5.30754 |  | 0.0493095 | 5.30754 | 0.06875076 | 5.30754 | 0.08341017 | 5.30754
0.0489344 | 5.337027 |  | 0.0489344 | 5.337027 | 0.06895528 | 5.337027 | 0.08349565 | 5.337027
0.04827763 | 5.366513 |  | 0.04827763 | 5.366513 | 0.06848089 | 5.366513 | 0.08350602 | 5.366513
0.0481577 | 5.395999 |  | 0.0481577 | 5.395999 | 0.06813708 | 5.395999 | 0.08435641 | 5.395999
0.04742808 | 5.425486 |  | 0.04742808 | 5.425486 | 0.06830819 | 5.425486 | 0.08332149 | 5.425486
0.04701278 | 5.454972 |  | 0.04701278 | 5.454972 | 0.07045692 | 5.454972 | 0.0852869 | 5.454972
0.04745756 | 5.484458 |  | 0.04745756 | 5.484458 | 0.07011111 | 5.484458 | 0.08461446 | 5.484458
0.04733404 | 5.513945 |  | 0.04733404 | 5.513945 | 0.07116043 | 5.513945 | 0.08744648 | 5.513945
0.04648912 | 5.543431 |  | 0.04648912 | 5.543431 | 0.06990507 | 5.543431 | 0.08681697 | 5.543431
0.04628645 | 5.572917 |  | 0.04628645 | 5.572917 | 0.06999315 | 5.572917 | 0.08719338 | 5.572917
0.04676524 | 5.602404 |  | 0.04676524 | 5.602404 | 0.07101575 | 5.602404 | 0.08875841 | 5.602404
0.0453677 | 5.63189 |  | 0.0453677 | 5.63189 | 0.07191239 | 5.63189 | 0.08709668 | 5.63189
0.04597052 | 5.661376 |  | 0.04597052 | 5.661376 | 0.07258874 | 5.661376 | 0.08851651 | 5.661376
0.04474579 | 5.690863 |  | 0.04474579 | 5.690863 | 0.07350644 | 5.690863 | 0.0891297 | 5.690863
0.04534214 | 5.720349 |  | 0.04534214 | 5.720349 | 0.07237995 | 5.720349 | 0.09142009 | 5.720349
0.04531468 | 5.749835 |  | 0.04531468 | 5.749835 | 0.07209146 | 5.749835 | 0.08992032 | 5.749835
0.04519762 | 5.779322 |  | 0.04519762 | 5.779322 | 0.07480763 | 5.779322 | 0.08983802 | 5.779322
0.04452242 | 5.808808 |  | 0.04452242 | 5.808808 | 0.0735478 | 5.808808 | 0.0908041 | 5.808808
0.04470184 | 5.838294 |  | 0.04470184 | 5.838294 | 0.07516427 | 5.838294 | 0.09297093 | 5.838294
0.04408827 | 5.867781 |  | 0.04408827 | 5.867781 | 0.07566039 | 5.867781 | 0.09449084 | 5.867781