## 1
Общество с ограниченной ответственностью "Инженерная геология" (ООО "ИнжГео")
Юр. адрес: 117279, г. Москва, ул. Миклухо-Маклая, 36 а, этаж 5, пом. XXIII к. 76-84
Телефон/факс +7 (495) 132-30-00, Адрес электронной почты inbox@inj-geo.ru
Испытательная лаборатория ООО «ИнжГео»
Адрес места осуществления деятельности лаборатории: г. Москва, просп. Вернадского, д. 51, стр. 1
Телефон +7(910)4557682, E-mail: slg85@mail.ru
Протокол испытаний № 13-63/30 от 28-11-2022
Наименование и адрес заказчика: ООО Регионстрой
Наименование объекта: Переход трубопровода через р. Енисей
Наименование используемого метода/методики: ГОСТ 12248.3-2020
Условия проведения испытания: температура окружающей среды (18 - 25)0С, влажность воздуха (40 - 75)%
Дата получение объекта подлежащего испытаниям: 01-11-2022
Дата испытания: 25.10.2022-19.11.2030
Испытание грунтов методом одноплоскостного среза
[6 empty] | Лабораторный номер: |  | 1065 |  |  |  | We, д.е. = | 0.332730511
[6 empty] | Номер скважины: |  | BH-102 |  |  |  | ρ, г/см3 = | 1.9
[6 empty] | Глубина отбора, м: |  | 0.7 |  |  |  | ρs, г/см3 = | 2.72
[6 empty] | Наименование грунта: |  | Суглинок, после оттаивания текучий, легкий пылеватый |  |  |  | e, д.е. = | 1.1
[6 empty] | Схема проведения опыта: |  | КД |  |  |  | IL, д.е. = | 1.031
Результаты испытаний
[7 empty] | Нормальное напряжение σ, МПа | Касательное напряжение t, МПа | tg ϕ | Угол внутреннего трения ϕ, град. | Удельное сцепление C, МПа
[7 empty] | 0.1 | 0.07117094
[7 empty] | 0.15 | 0.08875641
[7 empty] | 0.2 | 0.1243419
Эффективные значения угла внутреннего трения и удельного сцепления ϕ', С'
[7 empty] | ϕ', град. = | 28
[7 empty] | С', МПа = | 0.015
[7 empty] | Начальник исп. лаборатории: |  |  |  |  | Семиколенова Л.Г.
Лист 1 , всего листов 1
Частичное воспроизведение протокола испытаний без письменного разрешения ООО «ИнжГео» ЗАПРЕЩАЕТСЯ
второй график |  | первый график
dev | eps | sigma | dev1 | eps1 | dev2 | eps2 | dev3 | eps3
0 | 0 |  | 0 | 0 | 0 | 0 | 0 | 0
0.002892797 | 0.02948633 |  | 0.002892797 | 0.02948633 | 0.003687103 | 0.02948633 | 0.005103154 | 0.02948633
0.005694955 | 0.05897267 |  | 0.005694955 | 0.05897267 | 0.007158677 | 0.05897267 | 0.009896095 | 0.05897267
0.008410916 | 0.088459 |  | 0.008410916 | 0.088459 | 0.01054969 | 0.088459 | 0.01488615 | 0.088459
0.01104004 | 0.1179453 |  | 0.01104004 | 0.1179453 | 0.01353309 | 0.1179453 | 0.01903547 | 0.1179453
0.01328454 | 0.1474317 |  | 0.01328454 | 0.1474317 | 0.01655197 | 0.1474317 | 0.02367447 | 0.1474317
0.01566194 | 0.176918 |  | 0.01566194 | 0.176918 | 0.01971524 | 0.176918 | 0.02760609 | 0.176918
0.01773211 | 0.2064043 |  | 0.01773211 | 0.2064043 | 0.02212234 | 0.2064043 | 0.03127374 | 0.2064043
0.01987411 | 0.2358907 |  | 0.01987411 | 0.2358907 | 0.02441745 | 0.2358907 | 0.03494529 | 0.2358907
0.02199772 | 0.265377 |  | 0.02199772 | 0.265377 | 0.02748764 | 0.265377 | 0.03739804 | 0.265377
0.02371409 | 0.2948633 |  | 0.02371409 | 0.2948633 | 0.02960784 | 0.2948633 | 0.04020913 | 0.2948633
0.02473036 | 0.3243497 |  | 0.02473036 | 0.3243497 | 0.03056877 | 0.3243497 | 0.043557 | 0.3243497
0.02601687 | 0.353836 |  | 0.02601687 | 0.353836 | 0.03257177 | 0.353836 | 0.04630111 | 0.353836
0.02790364 | 0.3833224 |  | 0.02790364 | 0.3833224 | 0.0344308 | 0.3833224 | 0.04907453 | 0.3833224
0.02948206 | 0.4128087 |  | 0.02948206 | 0.4128087 | 0.0362842 | 0.4128087 | 0.05181397 | 0.4128087
0.03116214 | 0.442295 |  | 0.03116214 | 0.442295 | 0.0381866 | 0.442295 | 0.05328804 | 0.442295
0.03270794 | 0.4717814 |  | 0.03270794 | 0.4717814 | 0.04069872 | 0.4717814 | 0.05517068 | 0.4717814
0.03307262 | 0.5012677 |  | 0.03307262 | 0.5012677 | 0.04181236 | 0.5012677 | 0.05802212 | 0.5012677
0.03563006 | 0.530754 |  | 0.03563006 | 0.530754 | 0.04412219 | 0.530754 | 0.06095989 | 0.530754
0.03601304 | 0.5602404 |  | 0.03601304 | 0.5602404 | 0.0447234 | 0.5602404 | 0.06409132 | 0.5602404
0.03798037 | 0.5897267 |  | 0.03798037 | 0.5897267 | 0.04700631 | 0.5897267 | 0.06744831 | 0.5897267
0.03863547 | 0.619213 |  | 0.03863547 | 0.619213 | 0.04966115 | 0.619213 | 0.07073388 | 0.619213
0.04097332 | 0.6486994 |  | 0.04097332 | 0.6486994 | 0.05015737 | 0.6486994 | 0.07191554 | 0.6486994
0.04186371 | 0.6781857 |  | 0.04186371 | 0.6781857 | 0.05399913 | 0.6781857 | 0.07616783 | 0.6781857
0.04298834 | 0.707672 |  | 0.04298834 | 0.707672 | 0.054423 | 0.707672 | 0.0795974 | 0.707672
0.04610259 | 0.7371584 |  | 0.04610259 | 0.7371584 | 0.05653355 | 0.7371584 | 0.08019417 | 0.7371584
0.04587415 | 0.7666447 |  | 0.04587415 | 0.7666447 | 0.06021482 | 0.7666447 | 0.08378583 | 0.7666447
0.04878887 | 0.796131 |  | 0.04878887 | 0.796131 | 0.06205253 | 0.796131 | 0.08847173 | 0.796131
0.04937129 | 0.8256174 |  | 0.04937129 | 0.8256174 | 0.06221519 | 0.8256174 | 0.09095738 | 0.8256174
0.05087151 | 0.8551037 |  | 0.05087151 | 0.8551037 | 0.06525295 | 0.8551037 | 0.09374821 | 0.8551037
0.05304246 | 0.88459 |  | 0.05304246 | 0.88459 | 0.06588465 | 0.88459 | 0.09677366 | 0.88459
0.05345429 | 0.9140764 |  | 0.05345429 | 0.9140764 | 0.06987885 | 0.9140764 | 0.1003163 | 0.9140764
0.05594512 | 0.9435627 |  | 0.05594512 | 0.9435627 | 0.07081243 | 0.9435627 | 0.1033764 | 0.9435627
0.05521989 | 0.973049 |  | 0.05521989 | 0.973049 | 0.07105121 | 0.973049 | 0.1063759 | 0.973049
0.05746703 | 1.002535 |  | 0.05746703 | 1.002535 | 0.07414678 | 1.002535 | 0.108731 | 1.002535
0.05880508 | 1.032022 |  | 0.05880508 | 1.032022 | 0.07495729 | 1.032022 | 0.1077797 | 1.032022
0.05887276 | 1.061508 |  | 0.05887276 | 1.061508 | 0.07640487 | 1.061508 | 0.1092595 | 1.061508
0.05948701 | 1.090994 |  | 0.05948701 | 1.090994 | 0.07786582 | 1.090994 | 0.1115214 | 1.090994
0.06177518 | 1.120481 |  | 0.06177518 | 1.120481 | 0.0785521 | 1.120481 | 0.1137443 | 1.120481
0.06118077 | 1.149967 |  | 0.06118077 | 1.149967 | 0.07833693 | 1.149967 | 0.1149486 | 1.149967
0.06260793 | 1.179453 |  | 0.06260793 | 1.179453 | 0.07918562 | 1.179453 | 0.1158376 | 1.179453
0.06163794 | 1.20894 |  | 0.06163794 | 1.20894 | 0.08069139 | 1.20894 | 0.1148585 | 1.20894
0.0644659 | 1.238426 |  | 0.0644659 | 1.238426 | 0.0802589 | 1.238426 | 0.1166747 | 1.238426
0.06325643 | 1.267912 |  | 0.06325643 | 1.267912 | 0.08251717 | 1.267912 | 0.1174161 | 1.267912
0.0649367 | 1.297399 |  | 0.0649367 | 1.297399 | 0.08120394 | 1.297399 | 0.1194948 | 1.297399
0.06618142 | 1.326885 |  | 0.06618142 | 1.326885 | 0.08291785 | 1.326885 | 0.1182573 | 1.326885
0.06473288 | 1.356371 |  | 0.06473288 | 1.356371 | 0.08368691 | 1.356371 | 0.1212528 | 1.356371
0.06562056 | 1.385858 |  | 0.06562056 | 1.385858 | 0.08334995 | 1.385858 | 0.1203854 | 1.385858
0.06750836 | 1.415344 |  | 0.06750836 | 1.415344 | 0.08389162 | 1.415344 | 0.1202336 | 1.415344
0.06587692 | 1.44483 |  | 0.06587692 | 1.44483 | 0.08431453 | 1.44483 | 0.1211778 | 1.44483
0.06733399 | 1.474317 |  | 0.06733399 | 1.474317 | 0.08515524 | 1.474317 | 0.1225112 | 1.474317
0.06822878 | 1.503803 |  | 0.06822878 | 1.503803 | 0.0844457 | 1.503803 | 0.1227067 | 1.503803
0.06709954 | 1.533289 |  | 0.06709954 | 1.533289 | 0.08514195 | 1.533289 | 0.1222955 | 1.533289
0.06924929 | 1.562776 |  | 0.06924929 | 1.562776 | 0.0875311 | 1.562776 | 0.1245244 | 1.562776
0.07055574 | 1.592262 |  | 0.07055574 | 1.592262 | 0.08595851 | 1.592262 | 0.1222826 | 1.592262
0.06955605 | 1.621748 |  | 0.06955605 | 1.621748 | 0.08843948 | 1.621748 | 0.1245429 | 1.621748
0.06925277 | 1.651235 |  | 0.06925277 | 1.651235 | 0.08848334 | 1.651235 | 0.1257464 | 1.651235
0.07049783 | 1.680721 |  | 0.07049783 | 1.680721 | 0.08669526 | 1.680721 | 0.1224697 | 1.680721
0.0717744 | 1.710207 |  | 0.0717744 | 1.710207 | 0.0899952 | 1.710207 | 0.1250319 | 1.710207
0.07206429 | 1.739694 |  | 0.07206429 | 1.739694 | 0.08982306 | 1.739694 | 0.1255038 | 1.739694
0.07177731 | 1.76918 |  | 0.07177731 | 1.76918 | 0.08888881 | 1.76918 | 0.1229572 | 1.76918
0.07258666 | 1.798666 |  | 0.07258666 | 1.798666 | 0.09012154 | 1.798666 | 0.1271179 | 1.798666
0.07231464 | 1.828153 |  | 0.07231464 | 1.828153 | 0.09068256 | 1.828153 | 0.1262033 | 1.828153
0.07176783 | 1.857639 |  | 0.07176783 | 1.857639 | 0.08963739 | 1.857639 | 0.124672 | 1.857639
0.07074561 | 1.887125 |  | 0.07074561 | 1.887125 | 0.08819196 | 1.887125 | 0.125131 | 1.887125
0.07086732 | 1.916612 |  | 0.07086732 | 1.916612 | 0.08803063 | 1.916612 | 0.1254472 | 1.916612
0.07117094 | 1.946098 |  | 0.07117094 | 1.946098 | 0.08875641 | 1.946098 | 0.1243419 | 1.946098
0.07063003 | 1.975584 |  | 0.07063003 | 1.975584 | 0.08928894 | 1.975584 | 0.1268038 | 1.975584
0.07241593 | 2.005071 |  | 0.07241593 | 2.005071 | 0.0908927 | 2.005071 | 0.1280153 | 2.005071
0.07069413 | 2.034557 |  | 0.07069413 | 2.034557 | 0.09114387 | 2.034557 | 0.1252887 | 2.034557
0.07141376 | 2.064043 |  | 0.07141376 | 2.064043 | 0.08919327 | 2.064043 | 0.12432 | 2.064043
0.07172176 | 2.09353 |  | 0.07172176 | 2.09353 | 0.08952052 | 2.09353 | 0.1275765 | 2.09353
0.07244281 | 2.123016 |  | 0.07244281 | 2.123016 | 0.08909387 | 2.123016 | 0.1270646 | 2.123016
0.07066773 | 2.152502 |  | 0.07066773 | 2.152502 | 0.088659 | 2.152502 | 0.1240861 | 2.152502
0.07058529 | 2.181989 |  | 0.07058529 | 2.181989 | 0.08740472 | 2.181989 | 0.1255481 | 2.181989
0.07152489 | 2.211475 |  | 0.07152489 | 2.211475 | 0.08841148 | 2.211475 | 0.12424 | 2.211475
0.07065643 | 2.240961 |  | 0.07065643 | 2.240961 | 0.08970675 | 2.240961 | 0.1249534 | 2.240961
0.07227008 | 2.270448 |  | 0.07227008 | 2.270448 | 0.08729385 | 2.270448 | 0.1255893 | 2.270448
0.07187535 | 2.299934 |  | 0.07187535 | 2.299934 | 0.08899411 | 2.299934 | 0.1240915 | 2.299934
0.07052341 | 2.32942 |  | 0.07052341 | 2.32942 | 0.08932634 | 2.32942 | 0.1217111 | 2.32942
0.07205698 | 2.358907 |  | 0.07205698 | 2.358907 | 0.08982637 | 2.358907 | 0.1209665 | 2.358907
0.06983778 | 2.388393 |  | 0.06983778 | 2.388393 | 0.08758793 | 2.388393 | 0.122853 | 2.388393
0.07058042 | 2.417879 |  | 0.07058042 | 2.417879 | 0.08677159 | 2.417879 | 0.1228078 | 2.417879
0.07081672 | 2.447366 |  | 0.07081672 | 2.447366 | 0.08696023 | 2.447366 | 0.1209707 | 2.447366
0.06921638 | 2.476852 |  | 0.06921638 | 2.476852 | 0.08700728 | 2.476852 | 0.1222791 | 2.476852
0.0693286 | 2.506338 |  | 0.0693286 | 2.506338 | 0.08753369 | 2.506338 | 0.1201471 | 2.506338
0.06919119 | 2.535825 |  | 0.06919119 | 2.535825 | 0.08565515 | 2.535825 | 0.1220865 | 2.535825
0.07010242 | 2.565311 |  | 0.07010242 | 2.565311 | 0.08691526 | 2.565311 | 0.1202747 | 2.565311
0.07063779 | 2.594797 |  | 0.07063779 | 2.594797 | 0.087162 | 2.594797 | 0.1180608 | 2.594797
0.06875158 | 2.624284 |  | 0.06875158 | 2.624284 | 0.08402115 | 2.624284 | 0.1200307 | 2.624284
0.06789583 | 2.65377 |  | 0.06789583 | 2.65377 | 0.0862567 | 2.65377 | 0.1206345 | 2.65377
0.06980563 | 2.683256 |  | 0.06980563 | 2.683256 | 0.085023 | 2.683256 | 0.1161078 | 2.683256
0.06895537 | 2.712743 |  | 0.06895537 | 2.712743 | 0.08600888 | 2.712743 | 0.1192006 | 2.712743
0.06733435 | 2.742229 |  | 0.06733435 | 2.742229 | 0.08309193 | 2.742229 | 0.1165019 | 2.742229
0.06727822 | 2.771715 |  | 0.06727822 | 2.771715 | 0.08371759 | 2.771715 | 0.1158553 | 2.771715
0.0677837 | 2.801202 |  | 0.0677837 | 2.801202 | 0.08376998 | 2.801202 | 0.1159815 | 2.801202
0.06802122 | 2.830688 |  | 0.06802122 | 2.830688 | 0.08462944 | 2.830688 | 0.1152324 | 2.830688
0.06828771 | 2.860174 |  | 0.06828771 | 2.860174 | 0.08313106 | 2.860174 | 0.1133805 | 2.860174
0.06826371 | 2.889661 |  | 0.06826371 | 2.889661 | 0.08243856 | 2.889661 | 0.1140911 | 2.889661
0.06720284 | 2.919147 |  | 0.06720284 | 2.919147 | 0.08131673 | 2.919147 | 0.1123171 | 2.919147
0.06596248 | 2.948633 |  | 0.06596248 | 2.948633 | 0.08382086 | 2.948633 | 0.1136843 | 2.948633
0.0662187 | 2.97812 |  | 0.0662187 | 2.97812 | 0.08244262 | 2.97812 | 0.1134384 | 2.97812
0.06542179 | 3.007606 |  | 0.06542179 | 3.007606 | 0.08088987 | 3.007606 | 0.1146879 | 3.007606
0.06701894 | 3.037092 |  | 0.06701894 | 3.037092 | 0.08146973 | 3.037092 | 0.1120455 | 3.037092
0.06585297 | 3.066579 |  | 0.06585297 | 3.066579 | 0.08046658 | 3.066579 | 0.1099093 | 3.066579
0.06462406 | 3.096065 |  | 0.06462406 | 3.096065 | 0.07981021 | 3.096065 | 0.1112499 | 3.096065
0.06475865 | 3.125551 |  | 0.06475865 | 3.125551 | 0.07908313 | 3.125551 | 0.1124821 | 3.125551
0.06400284 | 3.155038 |  | 0.06400284 | 3.155038 | 0.07868399 | 3.155038 | 0.1106875 | 3.155038
0.06597682 | 3.184524 |  | 0.06597682 | 3.184524 | 0.07913273 | 3.184524 | 0.1087665 | 3.184524
0.06530049 | 3.21401 |  | 0.06530049 | 3.21401 | 0.08075798 | 3.21401 | 0.1102858 | 3.21401
0.0638538 | 3.243497 |  | 0.0638538 | 3.243497 | 0.08074296 | 3.243497 | 0.110804 | 3.243497
0.06498249 | 3.272983 |  | 0.06498249 | 3.272983 | 0.07981621 | 3.272983 | 0.1103399 | 3.272983
0.06401308 | 3.302469 |  | 0.06401308 | 3.302469 | 0.07950278 | 3.302469 | 0.1074979 | 3.302469
0.06433295 | 3.331956 |  | 0.06433295 | 3.331956 | 0.07986645 | 3.331956 | 0.1086785 | 3.331956
0.06324597 | 3.361442 |  | 0.06324597 | 3.361442 | 0.07711055 | 3.361442 | 0.1089359 | 3.361442
0.06395353 | 3.390928 |  | 0.06395353 | 3.390928 | 0.07657478 | 3.390928 | 0.1082255 | 3.390928
0.06225403 | 3.420415 |  | 0.06225403 | 3.420415 | 0.07793366 | 3.420415 | 0.1077623 | 3.420415
0.06229636 | 3.449901 |  | 0.06229636 | 3.449901 | 0.07824746 | 3.449901 | 0.1065128 | 3.449901
0.06146262 | 3.479387 |  | 0.06146262 | 3.479387 | 0.07692706 | 3.479387 | 0.1067631 | 3.479387
0.06160344 | 3.508874 |  | 0.06160344 | 3.508874 | 0.0762102 | 3.508874 | 0.1067663 | 3.508874
0.06096273 | 3.53836 |  | 0.06096273 | 3.53836 | 0.07532639 | 3.53836 | 0.105283 | 3.53836
0.06170514 | 3.567846 |  | 0.06170514 | 3.567846 | 0.07723538 | 3.567846 | 0.1060313 | 3.567846
0.06029664 | 3.597333 |  | 0.06029664 | 3.597333 | 0.07434235 | 3.597333 | 0.1046815 | 3.597333
0.06047627 | 3.626819 |  | 0.06047627 | 3.626819 | 0.07440021 | 3.626819 | 0.1047037 | 3.626819
0.05964797 | 3.656305 |  | 0.05964797 | 3.656305 | 0.07489032 | 3.656305 | 0.1061984 | 3.656305
0.06094934 | 3.685792 |  | 0.06094934 | 3.685792 | 0.07379019 | 3.685792 | 0.1030965 | 3.685792
0.05928113 | 3.715278 |  | 0.05928113 | 3.715278 | 0.07528444 | 3.715278 | 0.1030359 | 3.715278
0.05993451 | 3.744764 |  | 0.05993451 | 3.744764 | 0.07310141 | 3.744764 | 0.1027274 | 3.744764
0.05787211 | 3.774251 |  | 0.05787211 | 3.774251 | 0.07382021 | 3.774251 | 0.105462 | 3.774251
0.0591894 | 3.803737 |  | 0.0591894 | 3.803737 | 0.07350713 | 3.803737 | 0.1024493 | 3.803737
0.05933925 | 3.833224 |  | 0.05933925 | 3.833224 | 0.071968 | 3.833224 | 0.1039428 | 3.833224
0.05871595 | 3.86271 |  | 0.05871595 | 3.86271 | 0.07197123 | 3.86271 | 0.1035288 | 3.86271
0.05715192 | 3.892196 |  | 0.05715192 | 3.892196 | 0.07147995 | 3.892196 | 0.1023992 | 3.892196
0.05613178 | 3.921683 |  | 0.05613178 | 3.921683 | 0.07200262 | 3.921683 | 0.1007123 | 3.921683
0.05744212 | 3.951169 |  | 0.05744212 | 3.951169 | 0.07192537 | 3.951169 | 0.1003911 | 3.951169
0.05554183 | 3.980655 |  | 0.05554183 | 3.980655 | 0.07003809 | 3.980655 | 0.09962137 | 3.980655
0.05617876 | 4.010142 |  | 0.05617876 | 4.010142 | 0.07049083 | 4.010142 | 0.1013088 | 4.010142
0.05674329 | 4.039628 |  | 0.05674329 | 4.039628 | 0.07140853 | 4.039628 | 0.09996397 | 4.039628
0.05545669 | 4.069114 |  | 0.05545669 | 4.069114 | 0.07043641 | 4.069114 | 0.09987567 | 4.069114
0.05530299 | 4.098601 |  | 0.05530299 | 4.098601 | 0.06914353 | 4.098601 | 0.1009228 | 4.098601
0.05391601 | 4.128087 |  | 0.05391601 | 4.128087 | 0.06899487 | 4.128087 | 0.09826458 | 4.128087
0.0551759 | 4.157573 |  | 0.0551759 | 4.157573 | 0.06913922 | 4.157573 | 0.09751628 | 4.157573
0.05438529 | 4.18706 |  | 0.05438529 | 4.18706 | 0.06826238 | 4.18706 | 0.09998794 | 4.18706
0.0532996 | 4.216546 |  | 0.0532996 | 4.216546 | 0.06851298 | 4.216546 | 0.09706787 | 4.216546
0.05448319 | 4.246032 |  | 0.05448319 | 4.246032 | 0.06962028 | 4.246032 | 0.09754557 | 4.246032
0.05369944 | 4.275519 |  | 0.05369944 | 4.275519 | 0.06702207 | 4.275519 | 0.09913356 | 4.275519
0.05350713 | 4.305005 |  | 0.05350713 | 4.305005 | 0.06824021 | 4.305005 | 0.09769355 | 4.305005
0.0521256 | 4.334491 |  | 0.0521256 | 4.334491 | 0.06680599 | 4.334491 | 0.09803264 | 4.334491
0.05231892 | 4.363978 |  | 0.05231892 | 4.363978 | 0.06629062 | 4.363978 | 0.09840906 | 4.363978
0.05322024 | 4.393464 |  | 0.05322024 | 4.393464 | 0.06657832 | 4.393464 | 0.09648245 | 4.393464
0.05316382 | 4.42295 |  | 0.05316382 | 4.42295 | 0.06648917 | 4.42295 | 0.09624528 | 4.42295
0.05117946 | 4.452437 |  | 0.05117946 | 4.452437 | 0.06743395 | 4.452437 | 0.09633394 | 4.452437
0.05170053 | 4.481923 |  | 0.05170053 | 4.481923 | 0.06534235 | 4.481923 | 0.09575198 | 4.481923
0.05165927 | 4.511409 |  | 0.05165927 | 4.511409 | 0.06689751 | 4.511409 | 0.09556229 | 4.511409
0.05257291 | 4.540896 |  | 0.05257291 | 4.540896 | 0.06689803 | 4.540896 | 0.09574263 | 4.540896
0.05163939 | 4.570382 |  | 0.05163939 | 4.570382 | 0.06687859 | 4.570382 | 0.09338304 | 4.570382
0.05254549 | 4.599868 |  | 0.05254549 | 4.599868 | 0.06708766 | 4.599868 | 0.09615371 | 4.599868
0.05189011 | 4.629355 |  | 0.05189011 | 4.629355 | 0.06581147 | 4.629355 | 0.09442651 | 4.629355
0.05184449 | 4.658841 |  | 0.05184449 | 4.658841 | 0.06530714 | 4.658841 | 0.09309063 | 4.658841
0.05150995 | 4.688327 |  | 0.05150995 | 4.688327 | 0.06569201 | 4.688327 | 0.09182741 | 4.688327
0.05043589 | 4.717814 |  | 0.05043589 | 4.717814 | 0.06415568 | 4.717814 | 0.09358384 | 4.717814
0.05127175 | 4.7473 |  | 0.05127175 | 4.7473 | 0.06478657 | 4.7473 | 0.09148819 | 4.7473
0.05182778 | 4.776786 |  | 0.05182778 | 4.776786 | 0.06561474 | 4.776786 | 0.09280382 | 4.776786
0.0518422 | 4.806273 |  | 0.0518422 | 4.806273 | 0.06570122 | 4.806273 | 0.0931685 | 4.806273
0.05170602 | 4.835759 |  | 0.05170602 | 4.835759 | 0.06444153 | 4.835759 | 0.09257219 | 4.835759
0.0517225 | 4.865245 |  | 0.0517225 | 4.865245 | 0.06352031 | 4.865245 | 0.09369176 | 4.865245
0.0515838 | 4.894732 |  | 0.0515838 | 4.894732 | 0.06479403 | 4.894732 | 0.09098174 | 4.894732
0.0501986 | 4.924218 |  | 0.0501986 | 4.924218 | 0.06321474 | 4.924218 | 0.09248033 | 4.924218
0.05115991 | 4.953704 |  | 0.05115991 | 4.953704 | 0.0642382 | 4.953704 | 0.09061144 | 4.953704
0.05162315 | 4.983191 |  | 0.05162315 | 4.983191 | 0.06356378 | 4.983191 | 0.08999612 | 4.983191
0.05157507 | 5.012677 |  | 0.05157507 | 5.012677 | 0.06327362 | 5.012677 | 0.08914219 | 5.012677
0.04984032 | 5.042163 |  | 0.04984032 | 5.042163 | 0.0644917 | 5.042163 | 0.0890725 | 5.042163
0.05011208 | 5.07165 |  | 0.05011208 | 5.07165 | 0.06475997 | 5.07165 | 0.0918612 | 5.07165
0.05132431 | 5.101136 |  | 0.05132431 | 5.101136 | 0.06266559 | 5.101136 | 0.09066329 | 5.101136
0.05047818 | 5.130622 |  | 0.05047818 | 5.130622 | 0.0642175 | 5.130622 | 0.09040498 | 5.130622
0.0507027 | 5.160109 |  | 0.0507027 | 5.160109 | 0.06327262 | 5.160109 | 0.09085718 | 5.160109
0.05036012 | 5.189595 |  | 0.05036012 | 5.189595 | 0.0628162 | 5.189595 | 0.09003571 | 5.189595
0.05076658 | 5.219081 |  | 0.05076658 | 5.219081 | 0.0637725 | 5.219081 | 0.08912245 | 5.219081
0.05076098 | 5.248568 |  | 0.05076098 | 5.248568 | 0.06192808 | 5.248568 | 0.08892637 | 5.248568
0.05114967 | 5.278054 |  | 0.05114967 | 5.278054 | 0.06330653 | 5.278054 | 0.08749677 | 5.278054
0.0493642 | 5.30754 |  | 0.0493642 | 5.30754 | 0.06332529 | 5.30754 | 0.089326 | 5.30754
0.04971707 | 5.337027 |  | 0.04971707 | 5.337027 | 0.06204655 | 5.337027 | 0.08951673 | 5.337027
0.05075044 | 5.366513 |  | 0.05075044 | 5.366513 | 0.06198037 | 5.366513 | 0.08679558 | 5.366513
0.04971293 | 5.395999 |  | 0.04971293 | 5.395999 | 0.06274334 | 5.395999 | 0.08652556 | 5.395999
0.05066922 | 5.425486 |  | 0.05066922 | 5.425486 | 0.06151819 | 5.425486 | 0.08769319 | 5.425486
0.04928558 | 5.454972 |  | 0.04928558 | 5.454972 | 0.06347609 | 5.454972 | 0.08620812 | 5.454972
0.0491419 | 5.484458 |  | 0.0491419 | 5.484458 | 0.06224844 | 5.484458 | 0.08807792 | 5.484458
0.05077965 | 5.513945 |  | 0.05077965 | 5.513945 | 0.06128709 | 5.513945 | 0.08679029 | 5.513945
0.0497402 | 5.543431 |  | 0.0497402 | 5.543431 | 0.06273905 | 5.543431 | 0.08586972 | 5.543431
0.04906923 | 5.572917 |  | 0.04906923 | 5.572917 | 0.06296565 | 5.572917 | 0.08558666 | 5.572917
0.05059718 | 5.602404 |  | 0.05059718 | 5.602404 | 0.06142209 | 5.602404 | 0.08699237 | 5.602404
0.04899826 | 5.63189 |  | 0.04899826 | 5.63189 | 0.06105547 | 5.63189 | 0.08527465 | 5.63189
0.04924711 | 5.661376 |  | 0.04924711 | 5.661376 | 0.0612172 | 5.661376 | 0.0840581 | 5.661376
0.04959661 | 5.690863 |  | 0.04959661 | 5.690863 | 0.06288406 | 5.690863 | 0.08658538 | 5.690863
0.04948979 | 5.720349 |  | 0.04948979 | 5.720349 | 0.06224362 | 5.720349 | 0.08617537 | 5.720349
0.0507355 | 5.749835 |  | 0.0507355 | 5.749835 | 0.0623218 | 5.749835 | 0.0865596 | 5.749835
0.04968229 | 5.779322 |  | 0.04968229 | 5.779322 | 0.06235637 | 5.779322 | 0.08606211 | 5.779322
0.05067124 | 5.808808 |  | 0.05067124 | 5.808808 | 0.06223702 | 5.808808 | 0.08543444 | 5.808808
0.04960346 | 5.838294 |  | 0.04960346 | 5.838294 | 0.06130715 | 5.838294 | 0.08408433 | 5.838294
0.05012434 | 5.867781 |  | 0.05012434 | 5.867781 | 0.06189342 | 5.867781 | 0.08495929 | 5.867781