## 1
Общество с ограниченной ответственностью "Инженерная геология" (ООО "ИнжГео")
Юр. адрес: 117279, г. Москва, ул. Миклухо-Маклая, 36 а, этаж 5, пом. XXIII к. 76-84
Телефон/факс +7 (495) 132-30-00, Адрес электронной почты inbox@inj-geo.ru
Испытательная лаборатория ООО «ИнжГео»
Адрес места осуществления деятельности лаборатории: г. Москва, просп. Вернадского, д. 51, стр. 1
Телефон +7(910)4557682, E-mail: slg85@mail.ru
Протокол испытаний № 13-63/31 от 29-11-2022
Наименование и адрес заказчика: ООО Регионстрой
Наименование объекта: Переход трубопровода через р. Енисей
Наименование используемого метода/методики: ГОСТ 12248.3-2020
Условия проведения испытания: температура окружающей среды (18 - 25)0С, влажность воздуха (40 - 75)%
Дата получение объекта подлежащего испытаниям: 02-11-2022
Дата испытания: 25.10.2022-19.11.2031
Испытание грунтов методом одноплоскостного среза
[6 empty] | Лабораторный номер: |  | 1066 |  |  |  | We, д.е. = | 0.386134585
[6 empty] | Номер скважины: |  | BH-102 |  |  |  | ρ, г/см3 = | 1.9
[6 empty] | Глубина отбора, м: |  | 1.4 |  |  |  | ρs, г/см3 = | 2.71
[6 empty] | Наименование грунта: |  | Суглинок, после оттаивания текучепластичный, легкий пылеватый |  |  |  | e, д.е. = | 1.1
[6 empty] | Схема проведения опыта: |  | КД |  |  |  | IL, д.е. = | 0.977
Результаты испытаний
[7 empty] | Нормальное напряжение σ, МПа | Касательное напряжение t, МПа | tg ϕ | Угол внутреннего трения ϕ, град. | Удельное сцепление C, МПа
[7 empty] | 0.1 | 0.06543091
[7 empty] | 0.15 | 0.1081464
[7 empty] | 0.2 | 0.1208618
Эффективные значения угла внутреннего трения и удельного сцепления ϕ', С'
[7 empty] | ϕ', град. = | 29
[7 empty] | С', МПа = | 0.015
[7 empty] | Начальник исп. лаборатории: |  |  |  |  | Семиколенова Л.Г.
Лист 1 , всего листов 1
Частичное воспроизведение протокола испытаний без письменного разрешения ООО «ИнжГео» ЗАПРЕЩАЕТСЯ
второй график |  | первый график
dev | eps | sigma | dev1 | eps1 | dev2 | eps2 | dev3 | eps3
0 | 0 |  | 0 | 0 | 0 | 0 | 0 | 0
0.001823321 | 0.03620606 |  | 0.001823321 | 0.03620606 | 0.002878224 | 0.03620606 | 0.003243226 | 0.03620606
0.003669391 | 0.07241211 |  | 0.003669391 | 0.07241211 | 0.006019065 | 0.07241211 | 0.00648514 | 0.07241211
0.005239627 | 0.1086182 |  | 0.005239627 | 0.1086182 | 0.008617927 | 0.1086182 | 0.00984885 | 0.1086182
0.006843275 | 0.1448242 |  | 0.006843275 | 0.1448242 | 0.0117996 | 0.1448242 | 0.01378839 | 0.1448242
0.009009968 | 0.1810303 |  | 0.009009968 | 0.1810303 | 0.01513285 | 0.1810303 | 0.01667246 | 0.1810303
0.01104976 | 0.2172363 |  | 0.01104976 | 0.2172363 | 0.01833568 | 0.2172363 | 0.01985134 | 0.2172363
0.01194836 | 0.2534424 |  | 0.01194836 | 0.2534424 | 0.0206822 | 0.2534424 | 0.02282668 | 0.2534424
0.01387423 | 0.2896485 |  | 0.01387423 | 0.2896485 | 0.02330074 | 0.2896485 | 0.0267521 | 0.2896485
0.0163619 | 0.3258545 |  | 0.0163619 | 0.3258545 | 0.02655174 | 0.3258545 | 0.02911221717 | 0.3258545
0.01768936 | 0.3620606 |  | 0.01768936 | 0.3620606 | 0.02915824 | 0.3620606 | 0.03181179 | 0.3620606
0.0195365 | 0.3982666 |  | 0.0195365 | 0.3982666 | 0.03208053 | 0.3982666 | 0.03537576 | 0.3982666
0.02059092 | 0.4344727 |  | 0.02059092 | 0.4344727 | 0.03426646 | 0.4344727 | 0.04070711 | 0.4344727
0.02309768 | 0.4706787 |  | 0.02309768 | 0.4706787 | 0.03725391 | 0.4706787 | 0.04277269 | 0.4706787
0.02503236 | 0.5068848 |  | 0.02503236 | 0.5068848 | 0.04326518 | 0.5068848 | 0.04544766 | 0.5068848
0.02826705 | 0.5430909 |  | 0.02826705 | 0.5430909 | 0.04414881 | 0.5430909 | 0.04892833 | 0.5430909
0.02922892 | 0.5792969 |  | 0.02922892 | 0.5792969 | 0.04991254 | 0.5792969 | 0.05162504 | 0.5792969
0.03141983 | 0.615503 |  | 0.03141983 | 0.615503 | 0.05040372 | 0.615503 | 0.05825543 | 0.615503
0.03319657 | 0.651709 |  | 0.03319657 | 0.651709 | 0.05246651 | 0.651709 | 0.06031149 | 0.651709
0.03508801 | 0.6879151 |  | 0.03508801 | 0.6879151 | 0.05660889 | 0.6879151 | 0.06183768 | 0.6879151
0.03489187 | 0.7241211 |  | 0.03489187 | 0.7241211 | 0.06142594 | 0.7241211 | 0.06532941 | 0.7241211
0.0384192 | 0.7603272 |  | 0.0384192 | 0.7603272 | 0.06060732 | 0.7603272 | 0.07197929 | 0.7603272
0.04088641 | 0.7965333 |  | 0.04088641 | 0.7965333 | 0.06783723 | 0.7965333 | 0.07378128 | 0.7965333
0.04047434 | 0.8327393 |  | 0.04047434 | 0.8327393 | 0.06981316 | 0.8327393 | 0.07628407 | 0.8327393
0.04235834 | 0.8689454 |  | 0.04235834 | 0.8689454 | 0.06880903 | 0.8689454 | 0.0767074 | 0.8689454
0.04217776 | 0.9051514 |  | 0.04217776 | 0.9051514 | 0.07085702 | 0.9051514 | 0.07620436 | 0.9051514
0.04435765 | 0.9413575 |  | 0.04435765 | 0.9413575 | 0.07405546 | 0.9413575 | 0.07958569 | 0.9413575
0.04427346 | 0.9775635 |  | 0.04427346 | 0.9775635 | 0.07776458 | 0.9775635 | 0.08046746 | 0.9775635
0.0459447 | 1.01377 |  | 0.0459447 | 1.01377 | 0.07980745 | 1.01377 | 0.08525051 | 1.01377
0.04838729 | 1.049976 |  | 0.04838729 | 1.049976 | 0.07836365 | 1.049976 | 0.08829121 | 1.049976
0.04763357 | 1.086182 |  | 0.04763357 | 1.086182 | 0.07943072 | 1.086182 | 0.08947259 | 1.086182
0.05060165 | 1.122388 |  | 0.05060165 | 1.122388 | 0.08227138 | 1.122388 | 0.09124552 | 1.122388
0.05056387 | 1.158594 |  | 0.05056387 | 1.158594 | 0.08227336 | 1.158594 | 0.09588972 | 1.158594
0.05134196 | 1.1948 |  | 0.05134196 | 1.1948 | 0.08852907 | 1.1948 | 0.09260294 | 1.1948
0.05232946 | 1.231006 |  | 0.05232946 | 1.231006 | 0.08838014 | 1.231006 | 0.0948675 | 1.231006
0.05378103 | 1.267212 |  | 0.05378103 | 1.267212 | 0.08602923 | 1.267212 | 0.1005517 | 1.267212
0.05263614 | 1.303418 |  | 0.05263614 | 1.303418 | 0.08905454 | 1.303418 | 0.09688114 | 1.303418
0.0571185 | 1.339624 |  | 0.0571185 | 1.339624 | 0.08633326 | 1.339624 | 0.1000009 | 1.339624
0.05489965 | 1.37583 |  | 0.05489965 | 1.37583 | 0.08780492 | 1.37583 | 0.100655 | 1.37583
0.05648438 | 1.412036 |  | 0.05648438 | 1.412036 | 0.08923231 | 1.412036 | 0.1002708 | 1.412036
0.05705062 | 1.448242 |  | 0.05705062 | 1.448242 | 0.09104359 | 1.448242 | 0.1073556 | 1.448242
0.05879141 | 1.484448 |  | 0.05879141 | 1.484448 | 0.09864626 | 1.484448 | 0.1090093 | 1.484448
0.05947418 | 1.520654 |  | 0.05947418 | 1.520654 | 0.0952272 | 1.520654 | 0.1087386 | 1.520654
0.06044777 | 1.55686 |  | 0.06044777 | 1.55686 | 0.09357896 | 1.55686 | 0.1062724 | 1.55686
0.05737968 | 1.593067 |  | 0.05737968 | 1.593067 | 0.1004864 | 1.593067 | 0.1109868 | 1.593067
0.05708201 | 1.629273 |  | 0.05708201 | 1.629273 | 0.09544847 | 1.629273 | 0.1054181 | 1.629273
0.05799769 | 1.665479 |  | 0.05799769 | 1.665479 | 0.09802561 | 1.665479 | 0.1138326 | 1.665479
0.06057586 | 1.701685 |  | 0.06057586 | 1.701685 | 0.1030132 | 1.701685 | 0.1127061 | 1.701685
0.06189586 | 1.737891 |  | 0.06189586 | 1.737891 | 0.1038656 | 1.737891 | 0.1083989 | 1.737891
0.06385187 | 1.774097 |  | 0.06385187 | 1.774097 | 0.101559 | 1.774097 | 0.1102938 | 1.774097
0.0632433 | 1.810303 |  | 0.0632433 | 1.810303 | 0.1046778 | 1.810303 | 0.1101259 | 1.810303
0.0626245 | 1.846509 |  | 0.0626245 | 1.846509 | 0.09907647 | 1.846509 | 0.1117214 | 1.846509
0.06354408 | 1.882715 |  | 0.06354408 | 1.882715 | 0.1047386 | 1.882715 | 0.115298 | 1.882715
0.06550245 | 1.918921 |  | 0.06550245 | 1.918921 | 0.1012981 | 1.918921 | 0.1130556 | 1.918921
0.0647171 | 1.955127 |  | 0.0647171 | 1.955127 | 0.1026582 | 1.955127 | 0.1226424 | 1.955127
0.06524316 | 1.991333 |  | 0.06524316 | 1.991333 | 0.107632 | 1.991333 | 0.1149045 | 1.991333
0.06364394 | 2.027539 |  | 0.06364394 | 2.027539 | 0.1102079 | 2.027539 | 0.1228821 | 2.027539
0.06733472 | 2.063745 |  | 0.06733472 | 2.063745 | 0.1048455 | 2.063745 | 0.114576 | 2.063745
0.06640365 | 2.099951 |  | 0.06640365 | 2.099951 | 0.1041752 | 2.099951 | 0.1239116 | 2.099951
0.06678853 | 2.136157 |  | 0.06678853 | 2.136157 | 0.1091864 | 2.136157 | 0.1179796 | 2.136157
0.06312853 | 2.172363 |  | 0.06312853 | 2.172363 | 0.1047511 | 2.172363 | 0.1164407 | 2.172363
0.06465027 | 2.208569 |  | 0.06465027 | 2.208569 | 0.10369 | 2.208569 | 0.1179864 | 2.208569
0.0642077 | 2.244776 |  | 0.0642077 | 2.244776 | 0.1115815 | 2.244776 | 0.1226692 | 2.244776
0.06543091 | 2.280982 |  | 0.06543091 | 2.280982 | 0.1070423 | 2.280982 | 0.1208618 | 2.280982
0.06537856 | 2.317188 |  | 0.06537856 | 2.317188 | 0.1081464 | 2.317188 | 0.125237 | 2.317188
0.06304602 | 2.353394 |  | 0.06304602 | 2.353394 | 0.1082321 | 2.353394 | 0.1169317 | 2.353394
0.06387414 | 2.3896 |  | 0.06387414 | 2.3896 | 0.1065338 | 2.3896 | 0.1186905 | 2.3896
0.06362465 | 2.425806 |  | 0.06362465 | 2.425806 | 0.1118465 | 2.425806 | 0.1171288 | 2.425806
0.06808463 | 2.462012 |  | 0.06808463 | 2.462012 | 0.1092141 | 2.462012 | 0.1207294 | 2.462012
0.06259446 | 2.498218 |  | 0.06259446 | 2.498218 | 0.1094031 | 2.498218 | 0.1233726 | 2.498218
0.06389412 | 2.534424 |  | 0.06389412 | 2.534424 | 0.1128741 | 2.534424 | 0.1156451 | 2.534424
0.06303711 | 2.57063 |  | 0.06303711 | 2.57063 | 0.1076464 | 2.57063 | 0.1198962 | 2.57063
0.06402487 | 2.606836 |  | 0.06402487 | 2.606836 | 0.1104684 | 2.606836 | 0.1231223 | 2.606836
0.06533897 | 2.643042 |  | 0.06533897 | 2.643042 | 0.1068347 | 2.643042 | 0.1214168 | 2.643042
0.06235385 | 2.679248 |  | 0.06235385 | 2.679248 | 0.1125066 | 2.679248 | 0.1139861 | 2.679248
0.06292159 | 2.715454 |  | 0.06292159 | 2.715454 | 0.1140651 | 2.715454 | 0.1220016 | 2.715454
0.06239719 | 2.75166 |  | 0.06239719 | 2.75166 | 0.1074223 | 2.75166 | 0.1231744 | 2.75166
0.06633878 | 2.787866 |  | 0.06633878 | 2.787866 | 0.1094733 | 2.787866 | 0.1148492 | 2.787866
0.0659884 | 2.824072 |  | 0.0659884 | 2.824072 | 0.1082468 | 2.824072 | 0.1195948 | 2.824072
0.0655815 | 2.860279 |  | 0.0655815 | 2.860279 | 0.1065588 | 2.860279 | 0.1188859 | 2.860279
0.06605311 | 2.896485 |  | 0.06605311 | 2.896485 | 0.1151505 | 2.896485 | 0.1133494 | 2.896485
0.06528806 | 2.932691 |  | 0.06528806 | 2.932691 | 0.1161298 | 2.932691 | 0.1136957 | 2.932691
0.06397428 | 2.968897 |  | 0.06397428 | 2.968897 | 0.1101397 | 2.968897 | 0.1170378 | 2.968897
0.06338234 | 3.005103 |  | 0.06338234 | 3.005103 | 0.1119223 | 3.005103 | 0.1169491 | 3.005103
0.06527403 | 3.041309 |  | 0.06527403 | 3.041309 | 0.1081341 | 3.041309 | 0.1167893 | 3.041309
0.0601291 | 3.077515 |  | 0.0601291 | 3.077515 | 0.1087164 | 3.077515 | 0.1187486 | 3.077515
0.06237188 | 3.113721 |  | 0.06237188 | 3.113721 | 0.1136998 | 3.113721 | 0.1128102 | 3.113721
0.06494178 | 3.149927 |  | 0.06494178 | 3.149927 | 0.1083615 | 3.149927 | 0.1126222 | 3.149927
0.06326485 | 3.186133 |  | 0.06326485 | 3.186133 | 0.113646 | 3.186133 | 0.108397 | 3.186133
0.06081811 | 3.222339 |  | 0.06081811 | 3.222339 | 0.1136793 | 3.222339 | 0.1082161 | 3.222339
0.06423065 | 3.258545 |  | 0.06423065 | 3.258545 | 0.1090334 | 3.258545 | 0.1091159 | 3.258545
0.06254005 | 3.294751 |  | 0.06254005 | 3.294751 | 0.1073248 | 3.294751 | 0.1133743 | 3.294751
0.0613971 | 3.330957 |  | 0.0613971 | 3.330957 | 0.1101022 | 3.330957 | 0.1101598 | 3.330957
0.06365577 | 3.367163 |  | 0.06365577 | 3.367163 | 0.1093336 | 3.367163 | 0.1139813 | 3.367163
0.05910273 | 3.403369 |  | 0.05910273 | 3.403369 | 0.1157113 | 3.403369 | 0.112249 | 3.403369
0.05964204 | 3.439575 |  | 0.05964204 | 3.439575 | 0.1115341 | 3.439575 | 0.1058218 | 3.439575
0.05849569 | 3.475782 |  | 0.05849569 | 3.475782 | 0.1128148 | 3.475782 | 0.1122216 | 3.475782
0.06131264 | 3.511988 |  | 0.06131264 | 3.511988 | 0.1121987 | 3.511988 | 0.1063158 | 3.511988
0.05818943 | 3.548194 |  | 0.05818943 | 3.548194 | 0.1073509 | 3.548194 | 0.1062128 | 3.548194
0.05813914 | 3.5844 |  | 0.05813914 | 3.5844 | 0.1136864 | 3.5844 | 0.1038642 | 3.5844
0.05735023 | 3.620606 |  | 0.05735023 | 3.620606 | 0.1120206 | 3.620606 | 0.1099248 | 3.620606
0.05930377 | 3.656812 |  | 0.05930377 | 3.656812 | 0.1086836 | 3.656812 | 0.1076947 | 3.656812
0.05942144 | 3.693018 |  | 0.05942144 | 3.693018 | 0.1141198 | 3.693018 | 0.1099975 | 3.693018
0.05787641 | 3.729224 |  | 0.05787641 | 3.729224 | 0.1104966 | 3.729224 | 0.1055962 | 3.729224
0.05997779 | 3.76543 |  | 0.05997779 | 3.76543 | 0.107915 | 3.76543 | 0.1084913 | 3.76543
0.05765961 | 3.801636 |  | 0.05765961 | 3.801636 | 0.1164131 | 3.801636 | 0.1094964 | 3.801636
0.05950784 | 3.837842 |  | 0.05950784 | 3.837842 | 0.1070689 | 3.837842 | 0.101759 | 3.837842
0.06021505 | 3.874048 |  | 0.06021505 | 3.874048 | 0.1097088 | 3.874048 | 0.1056039 | 3.874048
0.0577909 | 3.910254 |  | 0.0577909 | 3.910254 | 0.1155186 | 3.910254 | 0.1007932 | 3.910254
0.05685042 | 3.94646 |  | 0.05685042 | 3.94646 | 0.1104158 | 3.94646 | 0.1084046 | 3.94646
0.05924908 | 3.982666 |  | 0.05924908 | 3.982666 | 0.11404 | 3.982666 | 0.103985 | 3.982666
0.05803867 | 4.018872 |  | 0.05803867 | 4.018872 | 0.106925 | 4.018872 | 0.1068392 | 4.018872
0.05810391 | 4.055078 |  | 0.05810391 | 4.055078 | 0.1073351 | 4.055078 | 0.1006979 | 4.055078
0.05869145 | 4.091284 |  | 0.05869145 | 4.091284 | 0.1108839 | 4.091284 | 0.1008691 | 4.091284
0.05657605 | 4.127491 |  | 0.05657605 | 4.127491 | 0.1096055 | 4.127491 | 0.1042374 | 4.127491
0.05913523 | 4.163697 |  | 0.05913523 | 4.163697 | 0.1070807 | 4.163697 | 0.09933302 | 4.163697
0.0547459 | 4.199903 |  | 0.0547459 | 4.199903 | 0.1116183 | 4.199903 | 0.106685 | 4.199903
0.05736096 | 4.236109 |  | 0.05736096 | 4.236109 | 0.1116038 | 4.236109 | 0.1061844 | 4.236109
0.05436405 | 4.272315 |  | 0.05436405 | 4.272315 | 0.1130886 | 4.272315 | 0.1047236 | 4.272315
0.05536617 | 4.308521 |  | 0.05536617 | 4.308521 | 0.1124933 | 4.308521 | 0.09941829 | 4.308521
0.05794866 | 4.344727 |  | 0.05794866 | 4.344727 | 0.1093645 | 4.344727 | 0.1033063 | 4.344727
0.05550126 | 4.380933 |  | 0.05550126 | 4.380933 | 0.1111991 | 4.380933 | 0.102176 | 4.380933
0.05792138 | 4.417139 |  | 0.05792138 | 4.417139 | 0.1101585 | 4.417139 | 0.104016 | 4.417139
0.05824416 | 4.453345 |  | 0.05824416 | 4.453345 | 0.1047373 | 4.453345 | 0.1063345 | 4.453345
0.05727252 | 4.489551 |  | 0.05727252 | 4.489551 | 0.1054362 | 4.489551 | 0.09912227 | 4.489551
0.05573889 | 4.525757 |  | 0.05573889 | 4.525757 | 0.1043655 | 4.525757 | 0.1013974 | 4.525757
0.05473815 | 4.561963 |  | 0.05473815 | 4.561963 | 0.1019397 | 4.561963 | 0.1009891 | 4.561963
0.05740422 | 4.598169 |  | 0.05740422 | 4.598169 | 0.1087869 | 4.598169 | 0.09921971 | 4.598169
0.05672293 | 4.634375 |  | 0.05672293 | 4.634375 | 0.0997284 | 4.634375 | 0.1029737 | 4.634375
0.05617887 | 4.670581 |  | 0.05617887 | 4.670581 | 0.1008227 | 4.670581 | 0.1029355 | 4.670581
0.0545728 | 4.706787 |  | 0.0545728 | 4.706787 | 0.1033864 | 4.706787 | 0.1034395 | 4.706787
0.05379786 | 4.742994 |  | 0.05379786 | 4.742994 | 0.103523 | 4.742994 | 0.1020022 | 4.742994
0.05794845 | 4.7792 |  | 0.05794845 | 4.7792 | 0.0975788 | 4.7792 | 0.1006335 | 4.7792
0.05833704 | 4.815406 |  | 0.05833704 | 4.815406 | 0.09499501 | 4.815406 | 0.107501 | 4.815406
0.05452089 | 4.851612 |  | 0.05452089 | 4.851612 | 0.09461864 | 4.851612 | 0.105813 | 4.851612
0.05733516 | 4.887818 |  | 0.05733516 | 4.887818 | 0.09582545 | 4.887818 | 0.1084337 | 4.887818
0.05528072 | 4.924024 |  | 0.05528072 | 4.924024 | 0.08850449 | 4.924024 | 0.1052914 | 4.924024
0.05705661 | 4.96023 |  | 0.05705661 | 4.96023 | 0.09028163 | 4.96023 | 0.1079928 | 4.96023
0.05551984 | 4.996436 |  | 0.05551984 | 4.996436 | 0.08669367 | 4.996436 | 0.1033383 | 4.996436
0.05770763 | 5.032642 |  | 0.05770763 | 5.032642 | 0.08686861 | 5.032642 | 0.1093581 | 5.032642
0.05646793 | 5.068848 |  | 0.05646793 | 5.068848 | 0.08253355 | 5.068848 | 0.1046513 | 5.068848
0.05791101 | 5.105054 |  | 0.05791101 | 5.105054 | 0.08752391 | 5.105054 | 0.1036564 | 5.105054
0.05533561 | 5.14126 |  | 0.05533561 | 5.14126 | 0.08444348 | 5.14126 | 0.1077735 | 5.14126
0.05726985 | 5.177466 |  | 0.05726985 | 5.177466 | 0.07867925 | 5.177466 | 0.1035721 | 5.177466
0.05632926 | 5.213672 |  | 0.05632926 | 5.213672 | 0.08301137 | 5.213672 | 0.1122926 | 5.213672
0.05556848 | 5.249878 |  | 0.05556848 | 5.249878 | 0.0807554 | 5.249878 | 0.1121901 | 5.249878
0.05636068 | 5.286084 |  | 0.05636068 | 5.286084 | 0.07970054 | 5.286084 | 0.1092373 | 5.286084
0.0562343 | 5.32229 |  | 0.0562343 | 5.32229 | 0.07906766 | 5.32229 | 0.1053156 | 5.32229
0.05713907 | 5.358496 |  | 0.05713907 | 5.358496 | 0.07837734 | 5.358496 | 0.1028176 | 5.358496
0.05590132 | 5.394703 |  | 0.05590132 | 5.394703 | 0.07806738 | 5.394703 | 0.1044019 | 5.394703
0.05733729 | 5.430909 |  | 0.05733729 | 5.430909 | 0.0803557 | 5.430909 | 0.1095148 | 5.430909
0.05413845 | 5.467115 |  | 0.05413845 | 5.467115 | 0.07866575 | 5.467115 | 0.1042753 | 5.467115
0.05650995 | 5.503321 |  | 0.05650995 | 5.503321 | 0.07413871 | 5.503321 | 0.1047469 | 5.503321
0.05603601 | 5.539527 |  | 0.05603601 | 5.539527 | 0.07273988 | 5.539527 | 0.1026764 | 5.539527
0.0551781 | 5.575733 |  | 0.0551781 | 5.575733 | 0.072813 | 5.575733 | 0.1028628 | 5.575733
0.05466423 | 5.611939 |  | 0.05466423 | 5.611939 | 0.0710115 | 5.611939 | 0.1071745 | 5.611939
0.05232817 | 5.648145 |  | 0.05232817 | 5.648145 | 0.07004361 | 5.648145 | 0.101188 | 5.648145
0.05602477 | 5.684351 |  | 0.05602477 | 5.684351 | 0.0727741 | 5.684351 | 0.1025071 | 5.684351
0.05292318 | 5.720557 |  | 0.05292318 | 5.720557 | 0.07199497 | 5.720557 | 0.1045246 | 5.720557
0.05637834 | 5.756763 |  | 0.05637834 | 5.756763 | 0.06975397 | 5.756763 | 0.09816197 | 5.756763
0.05411951 | 5.792969 |  | 0.05411951 | 5.792969 | 0.07059953 | 5.792969 | 0.1025447 | 5.792969
0.05358981 | 5.829175 |  | 0.05358981 | 5.829175 | 0.06958029 | 5.829175 | 0.09861382 | 5.829175
0.05128393 | 5.865381 |  | 0.05128393 | 5.865381 | 0.06797017 | 5.865381 | 0.102322 | 5.865381
0.0526727 | 5.901587 |  | 0.0526727 | 5.901587 | 0.07281547 | 5.901587 | 0.0977884 | 5.901587
0.05180285 | 5.937793 |  | 0.05180285 | 5.937793 | 0.0694574 | 5.937793 | 0.09999624 | 5.937793
0.05296445 | 5.973999 |  | 0.05296445 | 5.973999 | 0.06839283 | 5.973999 | 0.09586795 | 5.973999
0.05463097 | 6.010206 |  | 0.05463097 | 6.010206 | 0.06682092 | 6.010206 | 0.0970176 | 6.010206
0.05203096 | 6.046412 |  | 0.05203096 | 6.046412 | 0.07164303 | 6.046412 | 0.09239074 | 6.046412
0.05073902 | 6.082618 |  | 0.05073902 | 6.082618 | 0.06790565 | 6.082618 | 0.0929645 | 6.082618
0.05213455 | 6.118824 |  | 0.05213455 | 6.118824 | 0.06562499 | 6.118824 | 0.09460137 | 6.118824
0.05137957 | 6.15503 |  | 0.05137957 | 6.15503 | 0.06641117 | 6.15503 | 0.09505709 | 6.15503
0.05113994 | 6.191236 |  | 0.05113994 | 6.191236 | 0.06952326 | 6.191236 | 0.09524164 | 6.191236
0.05168233 | 6.227442 |  | 0.05168233 | 6.227442 | 0.06806112 | 6.227442 | 0.08668566 | 6.227442
0.04918283 | 6.263648 |  | 0.04918283 | 6.263648 | 0.07071839 | 6.263648 | 0.09397124 | 6.263648
0.05196573 | 6.299854 |  | 0.05196573 | 6.299854 | 0.0693458 | 6.299854 | 0.08548984 | 6.299854
0.04971768 | 6.33606 |  | 0.04971768 | 6.33606 | 0.06899236 | 6.33606 | 0.0889202 | 6.33606
0.04761491 | 6.372266 |  | 0.04761491 | 6.372266 | 0.06618339 | 6.372266 | 0.08867574 | 6.372266
0.04832803 | 6.408472 |  | 0.04832803 | 6.408472 | 0.07134215 | 6.408472 | 0.08916616 | 6.408472
0.04697361 | 6.444678 |  | 0.04697361 | 6.444678 | 0.07029543 | 6.444678 | 0.08720479 | 6.444678
0.0486553 | 6.480884 |  | 0.0486553 | 6.480884 | 0.06750965 | 6.480884 | 0.08753927 | 6.480884
0.04745097 | 6.51709 |  | 0.04745097 | 6.51709 | 0.06661733 | 6.51709 | 0.08820735 | 6.51709
0.04746352 | 6.553296 |  | 0.04746352 | 6.553296 | 0.07033686 | 6.553296 | 0.08160347 | 6.553296
0.04428271 | 6.589502 |  | 0.04428271 | 6.589502 | 0.06789885 | 6.589502 | 0.0821529 | 6.589502
0.04428745 | 6.625708 |  | 0.04428745 | 6.625708 | 0.06947418 | 6.625708 | 0.07974007 | 6.625708
0.0444932 | 6.661915 |  | 0.0444932 | 6.661915 | 0.07098881 | 6.661915 | 0.08427701 | 6.661915
0.04367141 | 6.698121 |  | 0.04367141 | 6.698121 | 0.07106802 | 6.698121 | 0.07828994 | 6.698121
0.04382502 | 6.734327 |  | 0.04382502 | 6.734327 | 0.07134452 | 6.734327 | 0.08208202 | 6.734327
0.04211378 | 6.770533 |  | 0.04211378 | 6.770533 | 0.07243049 | 6.770533 | 0.07850283 | 6.770533
0.04217021 | 6.806739 |  | 0.04217021 | 6.806739 | 0.07281094 | 6.806739 | 0.07989531 | 6.806739
0.04047283 | 6.842945 |  | 0.04047283 | 6.842945 | 0.07357268 | 6.842945 | 0.0798934 | 6.842945
0.03911257 | 6.879151 |  | 0.03911257 | 6.879151 | 0.07377063 | 6.879151 | 0.07806499 | 6.879151
0.03841898 | 6.915357 |  | 0.03841898 | 6.915357 | 0.07453896 | 6.915357 | 0.076085 | 6.915357
0.03631901 | 6.951563 |  | 0.03631901 | 6.951563 | 0.07525603 | 6.951563 | 0.07780501 | 6.951563
0.03590616 | 6.987769 |  | 0.03590616 | 6.987769 | 0.07444799 | 6.987769 | 0.07320517 | 6.987769
0.03492148 | 7.023975 |  | 0.03492148 | 7.023975 | 0.07079845 | 7.023975 | 0.07697208 | 7.023975
0.03412967 | 7.060181 |  | 0.03412967 | 7.060181 | 0.07554561 | 7.060181 | 0.07468086 | 7.060181
0.03128739 | 7.096387 |  | 0.03128739 | 7.096387 | 0.0752615 | 7.096387 | 0.0760112 | 7.096387
0.03137803 | 7.132593 |  | 0.03137803 | 7.132593 | 0.07649411 | 7.132593 | 0.06924771 | 7.132593
0.03005202 | 7.168799 |  | 0.03005202 | 7.168799 | 0.07506795 | 7.168799 | 0.07335747 | 7.168799
0.0288532 | 7.205005 |  | 0.0288532 | 7.205005 | 0.07905652 | 7.205005 | 0.06791512 | 7.205005