## 1
Общество с ограниченной ответственностью "Инженерная геология" (ООО "ИнжГео")
Юр. адрес: 117279, г. Москва, ул. Миклухо-Маклая, 36 а, этаж 5, пом. XXIII к. 76-84
Телефон/факс +7 (495) 132-30-00, Адрес электронной почты inbox@inj-geo.ru
Испытательная лаборатория ООО «ИнжГео»
Адрес места осуществления деятельности лаборатории: г. Москва, просп. Вернадского, д. 51, стр. 1
Телефон +7(910)4557682, E-mail: slg85@mail.ru
Протокол испытаний № 13-63/32 от 30-11-2022
Наименование и адрес заказчика: ООО Регионстрой
Наименование объекта: Переход трубопровода через р. Енисей
Наименование используемого метода/методики: ГОСТ 12248.3-2020
Условия проведения испытания: температура окружающей среды (18 - 25)0С, влажность воздуха (40 - 75)%
Дата получение объекта подлежащего испытаниям: 03-11-2022
Дата испытания: 25.10.2022-19.11.2032
Испытание грунтов методом одноплоскостного среза
[6 empty] | Лабораторный номер: |  | 1067 |  |  |  | We, д.е. = | 0.337453659
[6 empty] | Номер скважины: |  | BH-144 |  |  |  | ρ, г/см3 = | 1.9
[6 empty] | Глубина отбора, м: |  | 2.1 |  |  |  | ρs, г/см3 = | 2.7
[6 empty] | Наименование грунта: |  | Суглинок, после оттаивания текучепластичный, легкий пылеватый |  |  |  | e, д.е. = | 1.1
[6 empty] | Схема проведения опыта: |  | КД |  |  |  | IL, д.е. = | 0.867
Результаты испытаний
[7 empty] | Нормальное напряжение σ, МПа | Касательное напряжение t, МПа | tg ϕ | Угол внутреннего трения ϕ, град. | Удельное сцепление C, МПа
[7 empty] | 0.1 | 0.06973503
[7 empty] | 0.15 | 0.1076025
[7 empty] | 0.2 | 0.1274701
Эффективные значения угла внутреннего трения и удельного сцепления ϕ', С'
[7 empty] | ϕ', град. = | 30
[7 empty] | С', МПа = | 0.015
[7 empty] | Начальник исп. лаборатории: |  |  |  |  | Семиколенова Л.Г.
Лист 1 , всего листов 1
Частичное воспроизведение протокола испытаний без письменного разрешения ООО «ИнжГео» ЗАПРЕЩАЕТСЯ
второй график |  | первый график
dev | eps | sigma | dev1 | eps1 | dev2 | eps2 | dev3 | eps3
0 | 0 |  | 0 | 0 | 0 | 0 | 0 | 0
0.001909734 | 0.03620606 |  | 0.001909734 | 0.03620606 | 0.002894732 | 0.03620606 | 0.003474567 | 0.03620606
0.003858867 | 0.07241211 |  | 0.003858867 | 0.07241211 | 0.005996982 | 0.07241211 | 0.007133337 | 0.07241211
0.005582591 | 0.1086182 |  | 0.005582591 | 0.1086182 | 0.009189254 | 0.1086182 | 0.0100643 | 0.1086182
0.007426785 | 0.1448242 |  | 0.007426785 | 0.1448242 | 0.01190511 | 0.1448242 | 0.0135174 | 0.1448242
0.009730513 | 0.1810303 |  | 0.009730513 | 0.1810303 | 0.01437867 | 0.1810303 | 0.0175148 | 0.1810303
0.01108449 | 0.2172363 |  | 0.01108449 | 0.2172363 | 0.01738768 | 0.2172363 | 0.0208204 | 0.2172363
0.01284439 | 0.2534424 |  | 0.01284439 | 0.2534424 | 0.02011581 | 0.2534424 | 0.02381542 | 0.2534424
0.01530212 | 0.2896485 |  | 0.01530212 | 0.2896485 | 0.02406977 | 0.2896485 | 0.02696832 | 0.2896485
0.01687563 | 0.3258545 |  | 0.01687563 | 0.3258545 | 0.02585267 | 0.3258545 | 0.03010876 | 0.3258545
0.01985313 | 0.3620606 |  | 0.01985313 | 0.3620606 | 0.02998783 | 0.3620606 | 0.03463488 | 0.3620606
0.02101124 | 0.3982666 |  | 0.02101124 | 0.3982666 | 0.03140802 | 0.3982666 | 0.03857064 | 0.3982666
0.02233258 | 0.4344727 |  | 0.02233258 | 0.4344727 | 0.03413281 | 0.4344727 | 0.04245823 | 0.4344727
0.02393533 | 0.4706787 |  | 0.02393533 | 0.4706787 | 0.03863875 | 0.4706787 | 0.04476694 | 0.4706787
0.02745248 | 0.5068848 |  | 0.02745248 | 0.5068848 | 0.04042863 | 0.5068848 | 0.04808965 | 0.5068848
0.02884722 | 0.5430909 |  | 0.02884722 | 0.5430909 | 0.04665101 | 0.5430909 | 0.05363509 | 0.5430909
0.0300845 | 0.5792969 |  | 0.0300845 | 0.5792969 | 0.04980515 | 0.5792969 | 0.05808813 | 0.5792969
0.03240218 | 0.615503 |  | 0.03240218 | 0.615503 | 0.04951254 | 0.615503 | 0.06012307 | 0.615503
0.03621425 | 0.651709 |  | 0.03621425 | 0.651709 | 0.05526293 | 0.651709 | 0.06393574 | 0.651709
0.03594874 | 0.6879151 |  | 0.03594874 | 0.6879151 | 0.0550708 | 0.6879151 | 0.06484751 | 0.6879151
0.03880023 | 0.7241211 |  | 0.03880023 | 0.7241211 | 0.05900401 | 0.7241211 | 0.07213288 | 0.7241211
0.03924204 | 0.7603272 |  | 0.03924204 | 0.7603272 | 0.06400812 | 0.7603272 | 0.0711789 | 0.7603272
0.04066784 | 0.7965333 |  | 0.04066784 | 0.7965333 | 0.06300238 | 0.7965333 | 0.07423842 | 0.7965333
0.04231071 | 0.8327393 |  | 0.04231071 | 0.8327393 | 0.06909696 | 0.8327393 | 0.07579127 | 0.8327393
0.04299181 | 0.8689454 |  | 0.04299181 | 0.8689454 | 0.06687038 | 0.8689454 | 0.08207558 | 0.8689454
0.0441689 | 0.9051514 |  | 0.0441689 | 0.9051514 | 0.072103 | 0.9051514 | 0.08078717 | 0.9051514
0.04604105 | 0.9413575 |  | 0.04604105 | 0.9413575 | 0.07306977 | 0.9413575 | 0.08361231 | 0.9413575
0.04767489 | 0.9775635 |  | 0.04767489 | 0.9775635 | 0.07399242 | 0.9775635 | 0.08626943 | 0.9775635
0.05099501 | 1.01377 |  | 0.05099501 | 1.01377 | 0.07930005 | 1.01377 | 0.08852938 | 1.01377
0.04849121 | 1.049976 |  | 0.04849121 | 1.049976 | 0.07730306 | 1.049976 | 0.09469784 | 1.049976
0.04988937 | 1.086182 |  | 0.04988937 | 1.086182 | 0.08131989 | 1.086182 | 0.09032133 | 1.086182
0.05446979 | 1.122388 |  | 0.05446979 | 1.122388 | 0.07931983 | 1.122388 | 0.09831215 | 1.122388
0.05193544 | 1.158594 |  | 0.05193544 | 1.158594 | 0.0845048 | 1.158594 | 0.1001369 | 1.158594
0.05312014 | 1.1948 |  | 0.05312014 | 1.1948 | 0.08500369 | 1.1948 | 0.1010665 | 1.1948
0.05515189 | 1.231006 |  | 0.05515189 | 1.231006 | 0.08899467 | 1.231006 | 0.0998825 | 1.231006
0.05794331 | 1.267212 |  | 0.05794331 | 1.267212 | 0.0846417 | 1.267212 | 0.1040337 | 1.267212
0.05998403 | 1.303418 |  | 0.05998403 | 1.303418 | 0.09062572 | 1.303418 | 0.1004862 | 1.303418
0.05972208 | 1.339624 |  | 0.05972208 | 1.339624 | 0.09187504 | 1.339624 | 0.1101846 | 1.339624
0.06030367 | 1.37583 |  | 0.06030367 | 1.37583 | 0.08736339 | 1.37583 | 0.1077378 | 1.37583
0.05785438 | 1.412036 |  | 0.05785438 | 1.412036 | 0.09258664 | 1.412036 | 0.1093878 | 1.412036
0.05980334 | 1.448242 |  | 0.05980334 | 1.448242 | 0.09048351 | 1.448242 | 0.1101858 | 1.448242
0.05899124 | 1.484448 |  | 0.05899124 | 1.484448 | 0.09756739 | 1.484448 | 0.1164284 | 1.484448
0.05934864 | 1.520654 |  | 0.05934864 | 1.520654 | 0.09318124 | 1.520654 | 0.1096772 | 1.520654
0.06393321 | 1.55686 |  | 0.06393321 | 1.55686 | 0.09770101 | 1.55686 | 0.1172623 | 1.55686
0.06114792 | 1.593067 |  | 0.06114792 | 1.593067 | 0.1009482 | 1.593067 | 0.1199881 | 1.593067
0.06495592 | 1.629273 |  | 0.06495592 | 1.629273 | 0.1023396 | 1.629273 | 0.1129899 | 1.629273
0.06361168 | 1.665479 |  | 0.06361168 | 1.665479 | 0.09513749 | 1.665479 | 0.1148262 | 1.665479
0.06533512 | 1.701685 |  | 0.06533512 | 1.701685 | 0.09804521 | 1.701685 | 0.1154419 | 1.701685
0.06333195 | 1.737891 |  | 0.06333195 | 1.737891 | 0.1006997 | 1.737891 | 0.1200657 | 1.737891
0.06390249 | 1.774097 |  | 0.06390249 | 1.774097 | 0.1020069 | 1.774097 | 0.1246161 | 1.774097
0.06568474 | 1.810303 |  | 0.06568474 | 1.810303 | 0.1006911 | 1.810303 | 0.1153957 | 1.810303
0.06571959 | 1.846509 |  | 0.06571959 | 1.846509 | 0.09972226 | 1.846509 | 0.1166317 | 1.846509
0.06555911 | 1.882715 |  | 0.06555911 | 1.882715 | 0.09988638 | 1.882715 | 0.1189505 | 1.882715
0.06677909 | 1.918921 |  | 0.06677909 | 1.918921 | 0.1047203 | 1.918921 | 0.1206706 | 1.918921
0.06599879 | 1.955127 |  | 0.06599879 | 1.955127 | 0.1038398 | 1.955127 | 0.1193316 | 1.955127
0.06794708 | 1.991333 |  | 0.06794708 | 1.991333 | 0.1094598 | 1.991333 | 0.1208001 | 1.991333
0.06919738 | 2.027539 |  | 0.06919738 | 2.027539 | 0.1077415 | 2.027539 | 0.1207341 | 2.027539
0.06614673 | 2.063745 |  | 0.06614673 | 2.063745 | 0.1089657 | 2.063745 | 0.1235148 | 2.063745
0.06613636 | 2.099951 |  | 0.06613636 | 2.099951 | 0.1038238 | 2.099951 | 0.1230102 | 2.099951
0.0700325 | 2.136157 |  | 0.0700325 | 2.136157 | 0.1091288 | 2.136157 | 0.1247013 | 2.136157
0.06800163 | 2.172363 |  | 0.06800163 | 2.172363 | 0.1042428 | 2.172363 | 0.1242788 | 2.172363
0.07108532 | 2.208569 |  | 0.07108532 | 2.208569 | 0.1098603 | 2.208569 | 0.1286227 | 2.208569
0.06757722 | 2.244776 |  | 0.06757722 | 2.244776 | 0.1103291 | 2.244776 | 0.1290188 | 2.244776
0.07246585 | 2.280982 |  | 0.07246585 | 2.280982 | 0.110428 | 2.280982 | 0.1225196 | 2.280982
0.06973503 | 2.317188 |  | 0.06973503 | 2.317188 | 0.1076025 | 2.317188 | 0.1274701 | 2.317188
0.07146134 | 2.353394 |  | 0.07146134 | 2.353394 | 0.1126185 | 2.353394 | 0.1258142 | 2.353394
0.06809269 | 2.3896 |  | 0.06809269 | 2.3896 | 0.1050493 | 2.3896 | 0.130143 | 2.3896
0.06962028 | 2.425806 |  | 0.06962028 | 2.425806 | 0.1130724 | 2.425806 | 0.1341835 | 2.425806
0.07063033 | 2.462012 |  | 0.07063033 | 2.462012 | 0.1127142 | 2.462012 | 0.1324122 | 2.462012
0.06921592 | 2.498218 |  | 0.06921592 | 2.498218 | 0.111212 | 2.498218 | 0.1343898 | 2.498218
0.06872843 | 2.534424 |  | 0.06872843 | 2.534424 | 0.1112096 | 2.534424 | 0.1269665 | 2.534424
0.07286461 | 2.57063 |  | 0.07286461 | 2.57063 | 0.1096916 | 2.57063 | 0.1297161 | 2.57063
0.07090757 | 2.606836 |  | 0.07090757 | 2.606836 | 0.1142367 | 2.606836 | 0.1278462 | 2.606836
0.068103 | 2.643042 |  | 0.068103 | 2.643042 | 0.1140811 | 2.643042 | 0.125864 | 2.643042
0.07117542 | 2.679248 |  | 0.07117542 | 2.679248 | 0.1076041 | 2.679248 | 0.1241821 | 2.679248
0.07143737 | 2.715454 |  | 0.07143737 | 2.715454 | 0.1110661 | 2.715454 | 0.1332564 | 2.715454
0.07011139 | 2.75166 |  | 0.07011139 | 2.75166 | 0.1053913 | 2.75166 | 0.1272651 | 2.75166
0.0699523 | 2.787866 |  | 0.0699523 | 2.787866 | 0.1097229 | 2.787866 | 0.126184 | 2.787866
0.07041513 | 2.824072 |  | 0.07041513 | 2.824072 | 0.1090737 | 2.824072 | 0.1345809 | 2.824072
0.07343078 | 2.860279 |  | 0.07343078 | 2.860279 | 0.1101607 | 2.860279 | 0.1290892 | 2.860279
0.07234746 | 2.896485 |  | 0.07234746 | 2.896485 | 0.1149417 | 2.896485 | 0.1323313 | 2.896485
0.06902497 | 2.932691 |  | 0.06902497 | 2.932691 | 0.1122458 | 2.932691 | 0.1352604 | 2.932691
0.07018684 | 2.968897 |  | 0.07018684 | 2.968897 | 0.1129794 | 2.968897 | 0.1261319 | 2.968897
0.071545 | 3.005103 |  | 0.071545 | 3.005103 | 0.1102543 | 3.005103 | 0.1307753 | 3.005103
0.0724558 | 3.041309 |  | 0.0724558 | 3.041309 | 0.1150247 | 3.041309 | 0.1286753 | 3.041309
0.06996548 | 3.077515 |  | 0.06996548 | 3.077515 | 0.1128129 | 3.077515 | 0.1347421 | 3.077515
0.07098215 | 3.113721 |  | 0.07098215 | 3.113721 | 0.1060418 | 3.113721 | 0.1272327 | 3.113721
0.07106153 | 3.149927 |  | 0.07106153 | 3.149927 | 0.1088801 | 3.149927 | 0.1330959 | 3.149927
0.06941214 | 3.186133 |  | 0.06941214 | 3.186133 | 0.1095198 | 3.186133 | 0.1320991 | 3.186133
0.06945787 | 3.222339 |  | 0.06945787 | 3.222339 | 0.1091604 | 3.222339 | 0.1317977 | 3.222339
0.06993183 | 3.258545 |  | 0.06993183 | 3.258545 | 0.112468 | 3.258545 | 0.1280263 | 3.258545
0.07222151 | 3.294751 |  | 0.07222151 | 3.294751 | 0.1151188 | 3.294751 | 0.1272674 | 3.294751
0.07069445 | 3.330957 |  | 0.07069445 | 3.330957 | 0.1125972 | 3.330957 | 0.1278557 | 3.330957
0.07148092 | 3.367163 |  | 0.07148092 | 3.367163 | 0.1089747 | 3.367163 | 0.1292056 | 3.367163
0.06996294 | 3.403369 |  | 0.06996294 | 3.403369 | 0.1090533 | 3.403369 | 0.1330055 | 3.403369
0.07020032 | 3.439575 |  | 0.07020032 | 3.439575 | 0.1143779 | 3.439575 | 0.1303375 | 3.439575
0.07025175 | 3.475782 |  | 0.07025175 | 3.475782 | 0.1075192 | 3.475782 | 0.1265835 | 3.475782
0.07340782 | 3.511988 |  | 0.07340782 | 3.511988 | 0.1124946 | 3.511988 | 0.1291289 | 3.511988
0.07178838 | 3.548194 |  | 0.07178838 | 3.548194 | 0.1104546 | 3.548194 | 0.1337696 | 3.548194
0.06877225 | 3.5844 |  | 0.06877225 | 3.5844 | 0.1113302 | 3.5844 | 0.12912 | 3.5844
0.0689594 | 3.620606 |  | 0.0689594 | 3.620606 | 0.1127484 | 3.620606 | 0.1311649 | 3.620606
0.07094101 | 3.656812 |  | 0.07094101 | 3.656812 | 0.111822 | 3.656812 | 0.1246 | 3.656812
0.07028123 | 3.693018 |  | 0.07028123 | 3.693018 | 0.1121884 | 3.693018 | 0.1319552 | 3.693018
0.07219038 | 3.729224 |  | 0.07219038 | 3.729224 | 0.1087508 | 3.729224 | 0.1253109 | 3.729224
0.07375014 | 3.76543 |  | 0.07375014 | 3.76543 | 0.1108418 | 3.76543 | 0.1231185 | 3.76543
0.07151458 | 3.801636 |  | 0.07151458 | 3.801636 | 0.1109891 | 3.801636 | 0.1268772 | 3.801636
0.07261067 | 3.837842 |  | 0.07261067 | 3.837842 | 0.1067268 | 3.837842 | 0.12139 | 3.837842
0.0701248 | 3.874048 |  | 0.0701248 | 3.874048 | 0.1131935 | 3.874048 | 0.1295372 | 3.874048
0.0715307 | 3.910254 |  | 0.0715307 | 3.910254 | 0.1121569 | 3.910254 | 0.1221776 | 3.910254
0.07165914 | 3.94646 |  | 0.07165914 | 3.94646 | 0.1133057 | 3.94646 | 0.1266198 | 3.94646
0.070416 | 3.982666 |  | 0.070416 | 3.982666 | 0.108354 | 3.982666 | 0.1199104 | 3.982666
0.07339592 | 4.018872 |  | 0.07339592 | 4.018872 | 0.1068158 | 4.018872 | 0.1227688 | 4.018872
0.06977313 | 4.055078 |  | 0.06977313 | 4.055078 | 0.1093568 | 4.055078 | 0.1210174 | 4.055078
0.06915795 | 4.091284 |  | 0.06915795 | 4.091284 | 0.1117883 | 4.091284 | 0.1172276 | 4.091284
0.07282738 | 4.127491 |  | 0.07282738 | 4.127491 | 0.1058914 | 4.127491 | 0.1137421 | 4.127491
0.0693973 | 4.163697 |  | 0.0693973 | 4.163697 | 0.107778 | 4.163697 | 0.1146746 | 4.163697
0.07219201 | 4.199903 |  | 0.07219201 | 4.199903 | 0.1065386 | 4.199903 | 0.1167363 | 4.199903
0.06854038 | 4.236109 |  | 0.06854038 | 4.236109 | 0.1092772 | 4.236109 | 0.115981 | 4.236109
0.07019534 | 4.272315 |  | 0.07019534 | 4.272315 | 0.111787 | 4.272315 | 0.118152 | 4.272315
0.07217231 | 4.308521 |  | 0.07217231 | 4.308521 | 0.1095385 | 4.308521 | 0.1096167 | 4.308521
0.06911545 | 4.344727 |  | 0.06911545 | 4.344727 | 0.1067631 | 4.344727 | 0.1143542 | 4.344727
0.07394538 | 4.380933 |  | 0.07394538 | 4.380933 | 0.1103293 | 4.380933 | 0.1147054 | 4.380933
0.07292802 | 4.417139 |  | 0.07292802 | 4.417139 | 0.1044282 | 4.417139 | 0.1125952 | 4.417139
0.06839361 | 4.453345 |  | 0.06839361 | 4.453345 | 0.1103232 | 4.453345 | 0.1111252 | 4.453345
0.07198671 | 4.489551 |  | 0.07198671 | 4.489551 | 0.1033413 | 4.489551 | 0.1083455 | 4.489551
0.06971031 | 4.525757 |  | 0.06971031 | 4.525757 | 0.1061685 | 4.525757 | 0.1104305 | 4.525757
0.0717182 | 4.561963 |  | 0.0717182 | 4.561963 | 0.1071597 | 4.561963 | 0.1028751 | 4.561963
0.06950095 | 4.598169 |  | 0.06950095 | 4.598169 | 0.1103146 | 4.598169 | 0.1108707 | 4.598169
0.06660172 | 4.634375 |  | 0.06660172 | 4.634375 | 0.1089506 | 4.634375 | 0.1021155 | 4.634375
0.07034326 | 4.670581 |  | 0.07034326 | 4.670581 | 0.1082215 | 4.670581 | 0.1030976 | 4.670581
0.06465425 | 4.706787 |  | 0.06465425 | 4.706787 | 0.10129 | 4.706787 | 0.1033139 | 4.706787
0.06513333 | 4.742994 |  | 0.06513333 | 4.742994 | 0.1018913 | 4.742994 | 0.1039542 | 4.742994
0.06420643 | 4.7792 |  | 0.06420643 | 4.7792 | 0.1045333 | 4.7792 | 0.1061628 | 4.7792
0.06535927 | 4.815406 |  | 0.06535927 | 4.815406 | 0.1049402 | 4.815406 | 0.1038581 | 4.815406
0.0626467 | 4.851612 |  | 0.0626467 | 4.851612 | 0.1038463 | 4.851612 | 0.09860504 | 4.851612
0.06202752 | 4.887818 |  | 0.06202752 | 4.887818 | 0.1014879 | 4.887818 | 0.1016213 | 4.887818
0.06163973 | 4.924024 |  | 0.06163973 | 4.924024 | 0.1013619 | 4.924024 | 0.09673224 | 4.924024
0.06348299 | 4.96023 |  | 0.06348299 | 4.96023 | 0.09518834 | 4.96023 | 0.09528556 | 4.96023
0.06034305 | 4.996436 |  | 0.06034305 | 4.996436 | 0.09640849 | 4.996436 | 0.09747572 | 4.996436
0.0634868 | 5.032642 |  | 0.0634868 | 5.032642 | 0.09805671 | 5.032642 | 0.0928525 | 5.032642
0.06183046 | 5.068848 |  | 0.06183046 | 5.068848 | 0.09711837 | 5.068848 | 0.09672471 | 5.068848
0.05911175 | 5.105054 |  | 0.05911175 | 5.105054 | 0.09698513 | 5.105054 | 0.09115083 | 5.105054
0.05789239 | 5.14126 |  | 0.05789239 | 5.14126 | 0.09552467 | 5.14126 | 0.09415964 | 5.14126
0.05995543 | 5.177466 |  | 0.05995543 | 5.177466 | 0.09593986 | 5.177466 | 0.09255764 | 5.177466
0.05719736 | 5.213672 |  | 0.05719736 | 5.213672 | 0.09647885 | 5.213672 | 0.08922411 | 5.213672
0.06082169 | 5.249878 |  | 0.06082169 | 5.249878 | 0.08994593 | 5.249878 | 0.08995241 | 5.249878
0.06046457 | 5.286084 |  | 0.06046457 | 5.286084 | 0.08973758 | 5.286084 | 0.09345193 | 5.286084
0.05706804 | 5.32229 |  | 0.05706804 | 5.32229 | 0.09001128 | 5.32229 | 0.08710384 | 5.32229
0.05903848 | 5.358496 |  | 0.05903848 | 5.358496 | 0.09123009 | 5.358496 | 0.08601619 | 5.358496
0.05586173 | 5.394703 |  | 0.05586173 | 5.394703 | 0.09140891 | 5.394703 | 0.08831956 | 5.394703
0.05488993 | 5.430909 |  | 0.05488993 | 5.430909 | 0.08978923 | 5.430909 | 0.09217689 | 5.430909
0.05615087 | 5.467115 |  | 0.05615087 | 5.467115 | 0.08577415 | 5.467115 | 0.09153651 | 5.467115
0.05602432 | 5.503321 |  | 0.05602432 | 5.503321 | 0.08689691 | 5.503321 | 0.08684378 | 5.503321
0.05618475 | 5.539527 |  | 0.05618475 | 5.539527 | 0.08470259 | 5.539527 | 0.08609553 | 5.539527
0.05771834 | 5.575733 |  | 0.05771834 | 5.575733 | 0.08826799 | 5.575733 | 0.08584131 | 5.575733
0.05819031 | 5.611939 |  | 0.05819031 | 5.611939 | 0.08372766 | 5.611939 | 0.08919621 | 5.611939
0.05625137 | 5.648145 |  | 0.05625137 | 5.648145 | 0.08148005 | 5.648145 | 0.08961013 | 5.648145
0.05421032 | 5.684351 |  | 0.05421032 | 5.684351 | 0.08161131 | 5.684351 | 0.08822688 | 5.684351
0.05793121 | 5.720557 |  | 0.05793121 | 5.720557 | 0.07998023 | 5.720557 | 0.08682564 | 5.720557
0.05826511 | 5.756763 |  | 0.05826511 | 5.756763 | 0.07784332 | 5.756763 | 0.08240719 | 5.756763
0.05618609 | 5.792969 |  | 0.05618609 | 5.792969 | 0.08291042 | 5.792969 | 0.08844848 | 5.792969
0.05792187 | 5.829175 |  | 0.05792187 | 5.829175 | 0.08085128 | 5.829175 | 0.08589154 | 5.829175
0.05529505 | 5.865381 |  | 0.05529505 | 5.865381 | 0.08057374 | 5.865381 | 0.08116823 | 5.865381
0.05711409 | 5.901587 |  | 0.05711409 | 5.901587 | 0.07871111 | 5.901587 | 0.08557171 | 5.901587
0.05370908 | 5.937793 |  | 0.05370908 | 5.937793 | 0.07783548 | 5.937793 | 0.08238803 | 5.937793
0.0550486 | 5.973999 |  | 0.0550486 | 5.973999 | 0.07698439 | 5.973999 | 0.08505916 | 5.973999
0.05460004 | 6.010206 |  | 0.05460004 | 6.010206 | 0.07319717 | 6.010206 | 0.08288837 | 6.010206
0.05686977 | 6.046412 |  | 0.05686977 | 6.046412 | 0.0727092 | 6.046412 | 0.08224122 | 6.046412
0.05338127 | 6.082618 |  | 0.05338127 | 6.082618 | 0.07003667 | 6.082618 | 0.08064491 | 6.082618
0.05527639 | 6.118824 |  | 0.05527639 | 6.118824 | 0.06831136 | 6.118824 | 0.08447524 | 6.118824
0.0556754 | 6.15503 |  | 0.0556754 | 6.15503 | 0.07256833 | 6.15503 | 0.08285429 | 6.15503
0.05529364 | 6.191236 |  | 0.05529364 | 6.191236 | 0.06775098 | 6.191236 | 0.07764307 | 6.191236
0.05366971 | 6.227442 |  | 0.05366971 | 6.227442 | 0.06813716 | 6.227442 | 0.08086671 | 6.227442
0.05066304 | 6.263648 |  | 0.05066304 | 6.263648 | 0.06649952 | 6.263648 | 0.07991333 | 6.263648
0.05429247 | 6.299854 |  | 0.05429247 | 6.299854 | 0.06561774 | 6.299854 | 0.07871523 | 6.299854
0.05094742 | 6.33606 |  | 0.05094742 | 6.33606 | 0.06637275 | 6.33606 | 0.07810218 | 6.33606
0.05079293 | 6.372266 |  | 0.05079293 | 6.372266 | 0.06590826 | 6.372266 | 0.0743902 | 6.372266
0.05020499 | 6.408472 |  | 0.05020499 | 6.408472 | 0.06579589 | 6.408472 | 0.07292422 | 6.408472
0.04805609 | 6.444678 |  | 0.04805609 | 6.444678 | 0.06362581 | 6.444678 | 0.0734251 | 6.444678
0.04924859 | 6.480884 |  | 0.04924859 | 6.480884 | 0.05982538 | 6.480884 | 0.07724797 | 6.480884
0.04614751 | 6.51709 |  | 0.04614751 | 6.51709 | 0.06065196 | 6.51709 | 0.07268766 | 6.51709
0.04766609 | 6.553296 |  | 0.04766609 | 6.553296 | 0.0605658 | 6.553296 | 0.07089619 | 6.553296
0.04761388 | 6.589502 |  | 0.04761388 | 6.589502 | 0.06071161 | 6.589502 | 0.06957221 | 6.589502
0.04526195 | 6.625708 |  | 0.04526195 | 6.625708 | 0.05966568 | 6.625708 | 0.0717835 | 6.625708
0.04446496 | 6.661915 |  | 0.04446496 | 6.661915 | 0.05909271 | 6.661915 | 0.06684717 | 6.661915
0.04315356 | 6.698121 |  | 0.04315356 | 6.698121 | 0.05634718 | 6.698121 | 0.06957446 | 6.698121
0.04221026 | 6.734327 |  | 0.04221026 | 6.734327 | 0.05288288 | 6.734327 | 0.06641287 | 6.734327
0.04058027 | 6.770533 |  | 0.04058027 | 6.770533 | 0.05303309 | 6.770533 | 0.06420241 | 6.770533
0.04068406 | 6.806739 |  | 0.04068406 | 6.806739 | 0.05446392 | 6.806739 | 0.06550583 | 6.806739
0.03724193 | 6.842945 |  | 0.03724193 | 6.842945 | 0.05002884 | 6.842945 | 0.05919467 | 6.842945
0.03604831 | 6.879151 |  | 0.03604831 | 6.879151 | 0.04889605 | 6.879151 | 0.06104477 | 6.879151
0.03687796 | 6.915357 |  | 0.03687796 | 6.915357 | 0.04724321 | 6.915357 | 0.05832056 | 6.915357
0.0348922 | 6.951563 |  | 0.0348922 | 6.951563 | 0.04811723 | 6.951563 | 0.05653102 | 6.951563
0.03389497 | 6.987769 |  | 0.03389497 | 6.987769 | 0.0453978 | 6.987769 | 0.05407885 | 6.987769
0.03245262 | 7.023975 |  | 0.03245262 | 7.023975 | 0.04593571 | 7.023975 | 0.05641286 | 7.023975
0.02907216 | 7.060181 |  | 0.02907216 | 7.060181 | 0.0448863 | 7.060181 | 0.05221651 | 7.060181
0.02775654 | 7.096387 |  | 0.02775654 | 7.096387 | 0.04232715 | 7.096387 | 0.05148888 | 7.096387
0.02692047 | 7.132593 |  | 0.02692047 | 7.132593 | 0.0424582 | 7.132593 | 0.05126434 | 7.132593
0.02497665 | 7.168799 |  | 0.02497665 | 7.168799 | 0.04071311 | 7.168799 | 0.04766627 | 7.168799
0.02521624 | 7.205005 |  | 0.02521624 | 7.205005 | 0.03974648 | 7.205005 | 0.0482471 | 7.205005