## 1
Общество с ограниченной ответственностью "Инженерная геология" (ООО "ИнжГео")
Юр. адрес: 117279, г. Москва, ул. Миклухо-Маклая, 36 а, этаж 5, пом. XXIII к. 76-84
Телефон/факс +7 (495) 132-30-00, Адрес электронной почты inbox@inj-geo.ru
Испытательная лаборатория ООО «ИнжГео»
Адрес места осуществления деятельности лаборатории: г. Москва, просп. Вернадского, д. 51, стр. 1
Телефон +7(910)4557682, E-mail: slg85@mail.ru
Протокол испытаний № 13-63/33 от 01-12-2022
Наименование и адрес заказчика: ООО Регионстрой
Наименование объекта: Переход трубопровода через р. Енисей
Наименование используемого метода/методики: ГОСТ 12248.3-2020
Условия проведения испытания: температура окружающей среды (18 - 25)0С, влажность воздуха (40 - 75)%
Дата получение объекта подлежащего испытаниям: 04-11-2022
Дата испытания: 25.10.2022-19.11.2033
Испытание грунтов методом одноплоскостного среза
[6 empty] | Лабораторный номер: |  | 1068 |  |  |  | We, д.е. = | 0.59878421
[6 empty] | Номер скважины: |  | BH-002 |  |  |  | ρ, г/см3 = | 1.9
[6 empty] | Глубина отбора, м: |  | 1.3 |  |  |  | ρs, г/см3 = | 2.74
[6 empty] | Наименование грунта: |  | Суглинок, после оттаивания текучий, легкий пылеватый |  |  |  | e, д.е. = | 1.1
[6 empty] | Схема проведения опыта: |  | КД |  |  |  | IL, д.е. = | 3.69
Результаты испытаний
[7 empty] | Нормальное напряжение σ, МПа | Касательное напряжение t, МПа | tg ϕ | Угол внутреннего трения ϕ, град. | Удельное сцепление C, МПа
[7 empty] | 0.1 | 0.07758606
[7 empty] | 0.15 | 0.1001291
[7 empty] | 0.2 | 0.1376721
Эффективные значения угла внутреннего трения и удельного сцепления ϕ', С'
[7 empty] | ϕ', град. = | 31
[7 empty] | С', МПа = | 0.015
[7 empty] | Начальник исп. лаборатории: |  |  |  |  | Семиколенова Л.Г.
Лист 1 , всего листов 1
Частичное воспроизведение протокола испытаний без письменного разрешения ООО «ИнжГео» ЗАПРЕЩАЕТСЯ
второй график |  | первый график
dev | eps | sigma | dev1 | eps1 | dev2 | eps2 | dev3 | eps3
0 | 0 |  | 0 | 0 | 0 | 0 | 0 | 0
0.002208616 | 0.03620606 |  | 0.002208616 | 0.03620606 | 0.002733662 | 0.03620606 | 0.003708528 | 0.03620606
0.004217023 | 0.07241211 |  | 0.004217023 | 0.07241211 | 0.00569089 | 0.07241211 | 0.007851593 | 0.07241211
0.006146612 | 0.1086182 |  | 0.006146612 | 0.1086182 | 0.008269523 | 0.1086182 | 0.01169774 | 0.1086182
0.008692842 | 0.1448242 |  | 0.008692842 | 0.1448242 | 0.01086828 | 0.1448242 | 0.01557454 | 0.1448242
0.01028439 | 0.1810303 |  | 0.01028439 | 0.1810303 | 0.01316787 | 0.1810303 | 0.01932234 | 0.1810303
0.01299501 | 0.2172363 |  | 0.01299501 | 0.2172363 | 0.01687684 | 0.2172363 | 0.02184281 | 0.2172363
0.0152169 | 0.2534424 |  | 0.0152169 | 0.2534424 | 0.01941169 | 0.2534424 | 0.02595969 | 0.2534424
0.01707209 | 0.2896485 |  | 0.01707209 | 0.2896485 | 0.02216085 | 0.2896485 | 0.03000927 | 0.2896485
0.01847587 | 0.3258545 |  | 0.01847587 | 0.3258545 | 0.02489914 | 0.3258545 | 0.03481386 | 0.3258545
0.02090809 | 0.3620606 |  | 0.02090809 | 0.3620606 | 0.02660227 | 0.3620606 | 0.03775092 | 0.3620606
0.02314263 | 0.3982666 |  | 0.02314263 | 0.3982666 | 0.02937918 | 0.3982666 | 0.04142729 | 0.3982666
0.02590602 | 0.4344727 |  | 0.02590602 | 0.4344727 | 0.033613 | 0.4344727 | 0.04520443 | 0.4344727
0.02745751 | 0.4706787 |  | 0.02745751 | 0.4706787 | 0.03500829 | 0.4706787 | 0.05018029 | 0.4706787
0.03129914 | 0.5068848 |  | 0.03129914 | 0.5068848 | 0.03854617 | 0.5068848 | 0.05531589 | 0.5068848
0.03305133 | 0.5430909 |  | 0.03305133 | 0.5430909 | 0.04276261 | 0.5430909 | 0.05586505 | 0.5430909
0.0359013 | 0.5792969 |  | 0.0359013 | 0.5792969 | 0.04493399 | 0.5792969 | 0.06312917 | 0.5792969
0.03557928 | 0.615503 |  | 0.03557928 | 0.615503 | 0.04658166 | 0.615503 | 0.06312039 | 0.615503
0.03949608 | 0.651709 |  | 0.03949608 | 0.651709 | 0.05250641 | 0.651709 | 0.06649328 | 0.651709
0.04258406 | 0.6879151 |  | 0.04258406 | 0.6879151 | 0.05152689 | 0.6879151 | 0.07577442 | 0.6879151
0.04497616 | 0.7241211 |  | 0.04497616 | 0.7241211 | 0.05494482 | 0.7241211 | 0.07794422 | 0.7241211
0.04390662 | 0.7603272 |  | 0.04390662 | 0.7603272 | 0.05761853 | 0.7603272 | 0.08219751 | 0.7603272
0.04816626 | 0.7965333 |  | 0.04816626 | 0.7965333 | 0.06092709 | 0.7965333 | 0.08448811 | 0.7965333
0.0461312 | 0.8327393 |  | 0.0461312 | 0.8327393 | 0.06418051 | 0.8327393 | 0.08543322 | 0.8327393
0.05019772 | 0.8689454 |  | 0.05019772 | 0.8689454 | 0.06197153 | 0.8689454 | 0.08528623 | 0.8689454
0.04906053 | 0.9051514 |  | 0.04906053 | 0.9051514 | 0.06355728 | 0.9051514 | 0.08921311 | 0.9051514
0.05091757 | 0.9413575 |  | 0.05091757 | 0.9413575 | 0.06812905 | 0.9413575 | 0.09596324 | 0.9413575
0.05512282 | 0.9775635 |  | 0.05512282 | 0.9775635 | 0.0707535 | 0.9775635 | 0.09111042 | 0.9775635
0.05311407 | 1.01377 |  | 0.05311407 | 1.01377 | 0.06936451 | 1.01377 | 0.09693326 | 1.01377
0.05453732 | 1.049976 |  | 0.05453732 | 1.049976 | 0.07112627 | 1.049976 | 0.09766589 | 1.049976
0.05876076 | 1.086182 |  | 0.05876076 | 1.086182 | 0.07247375 | 1.086182 | 0.1063346 | 1.086182
0.05627223 | 1.122388 |  | 0.05627223 | 1.122388 | 0.07308872 | 1.122388 | 0.1047122 | 1.122388
0.06156735 | 1.158594 |  | 0.06156735 | 1.158594 | 0.07654989 | 1.158594 | 0.1057264 | 1.158594
0.0605046 | 1.1948 |  | 0.0605046 | 1.1948 | 0.07875618 | 1.1948 | 0.1107124 | 1.1948
0.06354091 | 1.231006 |  | 0.06354091 | 1.231006 | 0.077529 | 1.231006 | 0.1105317 | 1.231006
0.06440419 | 1.267212 |  | 0.06440419 | 1.267212 | 0.07981315 | 1.267212 | 0.1074507 | 1.267212
0.06126376 | 1.303418 |  | 0.06126376 | 1.303418 | 0.08337149 | 1.303418 | 0.1151728 | 1.303418
0.06746499 | 1.339624 |  | 0.06746499 | 1.339624 | 0.0816313 | 1.339624 | 0.1182935 | 1.339624
0.06831573 | 1.37583 |  | 0.06831573 | 1.37583 | 0.0874732 | 1.37583 | 0.1129143 | 1.37583
0.06496397 | 1.412036 |  | 0.06496397 | 1.412036 | 0.08809653 | 1.412036 | 0.1173787 | 1.412036
0.06660326 | 1.448242 |  | 0.06660326 | 1.448242 | 0.08540152 | 1.448242 | 0.1239169 | 1.448242
0.06878454 | 1.484448 |  | 0.06878454 | 1.484448 | 0.08677579 | 1.484448 | 0.1208275 | 1.484448
0.06590707 | 1.520654 |  | 0.06590707 | 1.520654 | 0.0915703 | 1.520654 | 0.1265726 | 1.520654
0.06843486 | 1.55686 |  | 0.06843486 | 1.55686 | 0.09338666 | 1.55686 | 0.1260586 | 1.55686
0.06948962 | 1.593067 |  | 0.06948962 | 1.593067 | 0.0894822 | 1.593067 | 0.1219938 | 1.593067
0.06961948 | 1.629273 |  | 0.06961948 | 1.629273 | 0.09178028 | 1.629273 | 0.1245223 | 1.629273
0.0703311 | 1.665479 |  | 0.0703311 | 1.665479 | 0.0916259 | 1.665479 | 0.1235762 | 1.665479
0.07145763 | 1.701685 |  | 0.07145763 | 1.701685 | 0.08904859 | 1.701685 | 0.1240542 | 1.701685
0.0737903 | 1.737891 |  | 0.0737903 | 1.737891 | 0.0950539 | 1.737891 | 0.1292926 | 1.737891
0.07365325 | 1.774097 |  | 0.07365325 | 1.774097 | 0.09148627 | 1.774097 | 0.1338037 | 1.774097
0.07225112 | 1.810303 |  | 0.07225112 | 1.810303 | 0.0986774 | 1.810303 | 0.1279125 | 1.810303
0.07582637 | 1.846509 |  | 0.07582637 | 1.846509 | 0.09156859 | 1.846509 | 0.1304503 | 1.846509
0.07513375 | 1.882715 |  | 0.07513375 | 1.882715 | 0.09329079 | 1.882715 | 0.1309755 | 1.882715
0.07543254 | 1.918921 |  | 0.07543254 | 1.918921 | 0.09658916 | 1.918921 | 0.1378101 | 1.918921
0.07248301 | 1.955127 |  | 0.07248301 | 1.955127 | 0.09859108 | 1.955127 | 0.1310739 | 1.955127
0.07418464 | 1.991333 |  | 0.07418464 | 1.991333 | 0.1009039 | 1.991333 | 0.1385132 | 1.991333
0.07808594 | 2.027539 |  | 0.07808594 | 2.027539 | 0.09621894 | 2.027539 | 0.1359729 | 2.027539
0.07359672 | 2.063745 |  | 0.07359672 | 2.063745 | 0.1003257 | 2.063745 | 0.1380685 | 2.063745
0.07636484 | 2.099951 |  | 0.07636484 | 2.099951 | 0.09554771 | 2.099951 | 0.1329792 | 2.099951
0.07490548 | 2.136157 |  | 0.07490548 | 2.136157 | 0.1017998 | 2.136157 | 0.1391039 | 2.136157
0.07781782 | 2.172363 |  | 0.07781782 | 2.172363 | 0.1007965 | 2.172363 | 0.1306886 | 2.172363
0.0782997 | 2.208569 |  | 0.0782997 | 2.208569 | 0.09753738 | 2.208569 | 0.1418216 | 2.208569
0.07562434 | 2.244776 |  | 0.07562434 | 2.244776 | 0.09783732 | 2.244776 | 0.1344409 | 2.244776
0.07758606 | 2.280982 |  | 0.07758606 | 2.280982 | 0.1001291 | 2.280982 | 0.1328107 | 2.280982
0.08096106 | 2.317188 |  | 0.08096106 | 2.317188 | 0.104715 | 2.317188 | 0.1376721 | 2.317188
0.07600844 | 2.353394 |  | 0.07600844 | 2.353394 | 0.09886566 | 2.353394 | 0.1413518 | 2.353394
0.07669108 | 2.3896 |  | 0.07669108 | 2.3896 | 0.09707817 | 2.3896 | 0.1434539 | 2.3896
0.07473132 | 2.425806 |  | 0.07473132 | 2.425806 | 0.09634886 | 2.425806 | 0.1385006 | 2.425806
0.07920366 | 2.462012 |  | 0.07920366 | 2.462012 | 0.1020131 | 2.462012 | 0.1344904 | 2.462012
0.07462187 | 2.498218 |  | 0.07462187 | 2.498218 | 0.1022079 | 2.498218 | 0.1374107 | 2.498218
0.08112773 | 2.534424 |  | 0.08112773 | 2.534424 | 0.1030702 | 2.534424 | 0.141624 | 2.534424
0.08003242 | 2.57063 |  | 0.08003242 | 2.57063 | 0.1027788 | 2.57063 | 0.1407933 | 2.57063
0.08086892 | 2.606836 |  | 0.08086892 | 2.606836 | 0.1042453 | 2.606836 | 0.1458187 | 2.606836
0.07711885 | 2.643042 |  | 0.07711885 | 2.643042 | 0.09978864 | 2.643042 | 0.1446108 | 2.643042
0.07958643 | 2.679248 |  | 0.07958643 | 2.679248 | 0.09685169 | 2.679248 | 0.1427112 | 2.679248
0.07679882 | 2.715454 |  | 0.07679882 | 2.715454 | 0.1008603 | 2.715454 | 0.141839 | 2.715454
0.07998078 | 2.75166 |  | 0.07998078 | 2.75166 | 0.09947939 | 2.75166 | 0.143572 | 2.75166
0.07546743 | 2.787866 |  | 0.07546743 | 2.787866 | 0.1034909 | 2.787866 | 0.138647 | 2.787866
0.08027219 | 2.824072 |  | 0.08027219 | 2.824072 | 0.1041234 | 2.824072 | 0.1371029 | 2.824072
0.0764359 | 2.860279 |  | 0.0764359 | 2.860279 | 0.1045244 | 2.860279 | 0.1420484 | 2.860279
0.07391117 | 2.896485 |  | 0.07391117 | 2.896485 | 0.1030381 | 2.896485 | 0.1481253 | 2.896485
0.07633234 | 2.932691 |  | 0.07633234 | 2.932691 | 0.1020405 | 2.932691 | 0.1480366 | 2.932691
0.07942127 | 2.968897 |  | 0.07942127 | 2.968897 | 0.1024284 | 2.968897 | 0.1488344 | 2.968897
0.07752724 | 3.005103 |  | 0.07752724 | 3.005103 | 0.1023169 | 3.005103 | 0.1395033 | 3.005103
0.07539615 | 3.041309 |  | 0.07539615 | 3.041309 | 0.09954542 | 3.041309 | 0.1490991 | 3.041309
0.07897133 | 3.077515 |  | 0.07897133 | 3.077515 | 0.1027097 | 3.077515 | 0.1424703 | 3.077515
0.07760936 | 3.113721 |  | 0.07760936 | 3.113721 | 0.09713309 | 3.113721 | 0.1394195 | 3.113721
0.07337512 | 3.149927 |  | 0.07337512 | 3.149927 | 0.1013597 | 3.149927 | 0.1511002 | 3.149927
0.07529031 | 3.186133 |  | 0.07529031 | 3.186133 | 0.1036637 | 3.186133 | 0.1440116 | 3.186133
0.07707587 | 3.222339 |  | 0.07707587 | 3.222339 | 0.09979344 | 3.222339 | 0.1463944 | 3.222339
0.07775813 | 3.258545 |  | 0.07775813 | 3.258545 | 0.09889746 | 3.258545 | 0.1414472 | 3.258545
0.07804821 | 3.294751 |  | 0.07804821 | 3.294751 | 0.09956196 | 3.294751 | 0.1499124 | 3.294751
0.0748666 | 3.330957 |  | 0.0748666 | 3.330957 | 0.1007031 | 3.330957 | 0.1437527 | 3.330957
0.07601866 | 3.367163 |  | 0.07601866 | 3.367163 | 0.09781529 | 3.367163 | 0.1497708 | 3.367163
0.07786546 | 3.403369 |  | 0.07786546 | 3.403369 | 0.09937473 | 3.403369 | 0.1467906 | 3.403369
0.0786254 | 3.439575 |  | 0.0786254 | 3.439575 | 0.1030465 | 3.439575 | 0.1412344 | 3.439575
0.07761459 | 3.475782 |  | 0.07761459 | 3.475782 | 0.09517891 | 3.475782 | 0.1481754 | 3.475782
0.07826074 | 3.511988 |  | 0.07826074 | 3.511988 | 0.1016363 | 3.511988 | 0.139706 | 3.511988
0.07837565 | 3.548194 |  | 0.07837565 | 3.548194 | 0.09759001575 | 3.548194 | 0.1427923 | 3.548194
0.07256249 | 3.5844 |  | 0.07256249 | 3.5844 | 0.1000725 | 3.5844 | 0.1444109 | 3.5844
0.07203529 | 3.620606 |  | 0.07203529 | 3.620606 | 0.1006926 | 3.620606 | 0.1383342 | 3.620606
0.07441263 | 3.656812 |  | 0.07441263 | 3.656812 | 0.0980168 | 3.656812 | 0.1446685 | 3.656812
0.0700808 | 3.693018 |  | 0.0700808 | 3.693018 | 0.1001996 | 3.693018 | 0.1421562 | 3.693018
0.07244203 | 3.729224 |  | 0.07244203 | 3.729224 | 0.1011441 | 3.729224 | 0.1353064 | 3.729224
0.07509759 | 3.76543 |  | 0.07509759 | 3.76543 | 0.09909168 | 3.76543 | 0.1314837 | 3.76543
0.07042117 | 3.801636 |  | 0.07042117 | 3.801636 | 0.1001424 | 3.801636 | 0.1347119 | 3.801636
0.06977391 | 3.837842 |  | 0.06977391 | 3.837842 | 0.09952142 | 3.837842 | 0.1377162 | 3.837842
0.07328139 | 3.874048 |  | 0.07328139 | 3.874048 | 0.09719088 | 3.874048 | 0.1312957 | 3.874048
0.06808262 | 3.910254 |  | 0.06808262 | 3.910254 | 0.1014139 | 3.910254 | 0.129349 | 3.910254
0.06790702 | 3.94646 |  | 0.06790702 | 3.94646 | 0.09628808 | 3.94646 | 0.1278421 | 3.94646
0.07118412 | 3.982666 |  | 0.07118412 | 3.982666 | 0.09727818 | 3.982666 | 0.1273364 | 3.982666
0.07049862 | 4.018872 |  | 0.07049862 | 4.018872 | 0.1016549 | 4.018872 | 0.1224657 | 4.018872
0.06628608 | 4.055078 |  | 0.06628608 | 4.055078 | 0.09819242 | 4.055078 | 0.1217147 | 4.055078
0.06696823 | 4.091284 |  | 0.06696823 | 4.091284 | 0.09901291 | 4.091284 | 0.1278952 | 4.091284
0.06640284 | 4.127491 |  | 0.06640284 | 4.127491 | 0.1019441 | 4.127491 | 0.1205108 | 4.127491
0.06739389 | 4.163697 |  | 0.06739389 | 4.163697 | 0.1026648 | 4.163697 | 0.1243287 | 4.163697
0.06591605 | 4.199903 |  | 0.06591605 | 4.199903 | 0.103095 | 4.199903 | 0.1214708 | 4.199903
0.0669454 | 4.236109 |  | 0.0669454 | 4.236109 | 0.100525 | 4.236109 | 0.1233329 | 4.236109
0.06410938 | 4.272315 |  | 0.06410938 | 4.272315 | 0.1010639 | 4.272315 | 0.1199307 | 4.272315
0.06813266 | 4.308521 |  | 0.06813266 | 4.308521 | 0.09844004 | 4.308521 | 0.1223591 | 4.308521
0.06727351 | 4.344727 |  | 0.06727351 | 4.344727 | 0.09651055 | 4.344727 | 0.1240376 | 4.344727
0.06673903 | 4.380933 |  | 0.06673903 | 4.380933 | 0.1020533 | 4.380933 | 0.1156049 | 4.380933
0.06895695 | 4.417139 |  | 0.06895695 | 4.417139 | 0.09570135 | 4.417139 | 0.1173814 | 4.417139
0.06455561 | 4.453345 |  | 0.06455561 | 4.453345 | 0.09565175 | 4.453345 | 0.1145292 | 4.453345
0.06488597 | 4.489551 |  | 0.06488597 | 4.489551 | 0.09506369 | 4.489551 | 0.1153236 | 4.489551
0.06662572 | 4.525757 |  | 0.06662572 | 4.525757 | 0.09882281 | 4.525757 | 0.1178954 | 4.525757
0.06530285 | 4.561963 |  | 0.06530285 | 4.561963 | 0.09372849 | 4.561963 | 0.1171797 | 4.561963
0.06700101 | 4.598169 |  | 0.06700101 | 4.598169 | 0.0954218 | 4.598169 | 0.11775 | 4.598169
0.06656797 | 4.634375 |  | 0.06656797 | 4.634375 | 0.09286405 | 4.634375 | 0.1188892 | 4.634375
0.0648375 | 4.670581 |  | 0.0648375 | 4.670581 | 0.09121965 | 4.670581 | 0.1182258 | 4.670581
0.06718343 | 4.706787 |  | 0.06718343 | 4.706787 | 0.08878378 | 4.706787 | 0.1257165 | 4.706787
0.06609602 | 4.742994 |  | 0.06609602 | 4.742994 | 0.0930707 | 4.742994 | 0.1212679 | 4.742994
0.0673052 | 4.7792 |  | 0.0673052 | 4.7792 | 0.09367086 | 4.7792 | 0.1243227 | 4.7792
0.06550019 | 4.815406 |  | 0.06550019 | 4.815406 | 0.08530235 | 4.815406 | 0.1226545 | 4.815406
0.06512331 | 4.851612 |  | 0.06512331 | 4.851612 | 0.08488249 | 4.851612 | 0.119223 | 4.851612
0.06533 | 4.887818 |  | 0.06533 | 4.887818 | 0.08489461 | 4.887818 | 0.1224372 | 4.887818
0.06612295 | 4.924024 |  | 0.06612295 | 4.924024 | 0.0841418 | 4.924024 | 0.1228801 | 4.924024
0.0685281 | 4.96023 |  | 0.0685281 | 4.96023 | 0.08900353 | 4.96023 | 0.1233505 | 4.96023
0.06600079 | 4.996436 |  | 0.06600079 | 4.996436 | 0.08357961 | 4.996436 | 0.1234909 | 4.996436
0.07147703 | 5.032642 |  | 0.07147703 | 5.032642 | 0.08023338 | 5.032642 | 0.1263261 | 5.032642
0.0715238 | 5.068848 |  | 0.0715238 | 5.068848 | 0.08003178 | 5.068848 | 0.1317097 | 5.068848
0.0677086 | 5.105054 |  | 0.0677086 | 5.105054 | 0.07920987 | 5.105054 | 0.1274602 | 5.105054
0.06948497 | 5.14126 |  | 0.06948497 | 5.14126 | 0.08115942 | 5.14126 | 0.1284486 | 5.14126
0.06734112 | 5.177466 |  | 0.06734112 | 5.177466 | 0.0787522 | 5.177466 | 0.1265552 | 5.177466
0.06797806 | 5.213672 |  | 0.06797806 | 5.213672 | 0.08087493 | 5.213672 | 0.132066 | 5.213672
0.07129498 | 5.249878 |  | 0.07129498 | 5.249878 | 0.08054441 | 5.249878 | 0.131092 | 5.249878
0.07007893 | 5.286084 |  | 0.07007893 | 5.286084 | 0.08191679 | 5.286084 | 0.1294931 | 5.286084
0.06864898 | 5.32229 |  | 0.06864898 | 5.32229 | 0.07734786 | 5.32229 | 0.124948 | 5.32229
0.07212501 | 5.358496 |  | 0.07212501 | 5.358496 | 0.08143818 | 5.358496 | 0.1286734 | 5.358496
0.06773389 | 5.394703 |  | 0.06773389 | 5.394703 | 0.07942903 | 5.394703 | 0.1234198 | 5.394703
0.07104387 | 5.430909 |  | 0.07104387 | 5.430909 | 0.07649829 | 5.430909 | 0.1304506 | 5.430909
0.0655899 | 5.467115 |  | 0.0655899 | 5.467115 | 0.07662025 | 5.467115 | 0.1245616 | 5.467115
0.06745271 | 5.503321 |  | 0.06745271 | 5.503321 | 0.08168964 | 5.503321 | 0.1280584 | 5.503321
0.06533777 | 5.539527 |  | 0.06533777 | 5.539527 | 0.07633166 | 5.539527 | 0.1216707 | 5.539527
0.06807987 | 5.575733 |  | 0.06807987 | 5.575733 | 0.07600599 | 5.575733 | 0.1174274 | 5.575733
0.06341406 | 5.611939 |  | 0.06341406 | 5.611939 | 0.07646473 | 5.611939 | 0.1231643 | 5.611939
0.06290489 | 5.648145 |  | 0.06290489 | 5.648145 | 0.08101901 | 5.648145 | 0.1163573 | 5.648145
0.06469174 | 5.684351 |  | 0.06469174 | 5.684351 | 0.07810383 | 5.684351 | 0.1155422 | 5.684351
0.06468234 | 5.720557 |  | 0.06468234 | 5.720557 | 0.07771177 | 5.720557 | 0.1203106 | 5.720557
0.06445951 | 5.756763 |  | 0.06445951 | 5.756763 | 0.07536913 | 5.756763 | 0.1145809 | 5.756763
0.06039436 | 5.792969 |  | 0.06039436 | 5.792969 | 0.07964986 | 5.792969 | 0.1112488 | 5.792969
0.06057767 | 5.829175 |  | 0.06057767 | 5.829175 | 0.07683471 | 5.829175 | 0.114259 | 5.829175
0.06001656 | 5.865381 |  | 0.06001656 | 5.865381 | 0.0770661 | 5.865381 | 0.1125395 | 5.865381
0.06155911 | 5.901587 |  | 0.06155911 | 5.901587 | 0.0816668 | 5.901587 | 0.1079024 | 5.901587
0.06234949 | 5.937793 |  | 0.06234949 | 5.937793 | 0.08034135 | 5.937793 | 0.1064555 | 5.937793
0.06109529 | 5.973999 |  | 0.06109529 | 5.973999 | 0.07773283 | 5.973999 | 0.1017057 | 5.973999
0.05691734 | 6.010206 |  | 0.05691734 | 6.010206 | 0.07465399 | 6.010206 | 0.1007825 | 6.010206
0.05883746 | 6.046412 |  | 0.05883746 | 6.046412 | 0.07734265 | 6.046412 | 0.09932196 | 6.046412
0.05666465 | 6.082618 |  | 0.05666465 | 6.082618 | 0.07619795 | 6.082618 | 0.1047309 | 6.082618
0.05461188 | 6.118824 |  | 0.05461188 | 6.118824 | 0.0743461 | 6.118824 | 0.102979 | 6.118824
0.0540445 | 6.15503 |  | 0.0540445 | 6.15503 | 0.07421884 | 6.15503 | 0.09683076 | 6.15503
0.05538983 | 6.191236 |  | 0.05538983 | 6.191236 | 0.08018195 | 6.191236 | 0.09872249 | 6.191236
0.05401595 | 6.227442 |  | 0.05401595 | 6.227442 | 0.07610277 | 6.227442 | 0.09151942 | 6.227442
0.05434986 | 6.263648 |  | 0.05434986 | 6.263648 | 0.07496878 | 6.263648 | 0.09322218 | 6.263648
0.05542226 | 6.299854 |  | 0.05542226 | 6.299854 | 0.07706461 | 6.299854 | 0.09111592 | 6.299854
0.05260195 | 6.33606 |  | 0.05260195 | 6.33606 | 0.07861076 | 6.33606 | 0.0894188 | 6.33606
0.05097109 | 6.372266 |  | 0.05097109 | 6.372266 | 0.07497712 | 6.372266 | 0.09110198 | 6.372266
0.05349588 | 6.408472 |  | 0.05349588 | 6.408472 | 0.07331393 | 6.408472 | 0.0845951 | 6.408472
0.05296485 | 6.444678 |  | 0.05296485 | 6.444678 | 0.07240854 | 6.444678 | 0.08559019 | 6.444678
0.04925726 | 6.480884 |  | 0.04925726 | 6.480884 | 0.07048491 | 6.480884 | 0.08263082 | 6.480884
0.04832832 | 6.51709 |  | 0.04832832 | 6.51709 | 0.07188335 | 6.51709 | 0.0832522 | 6.51709
0.04773695 | 6.553296 |  | 0.04773695 | 6.553296 | 0.07181697 | 6.553296 | 0.07826153 | 6.553296
0.04951001 | 6.589502 |  | 0.04951001 | 6.589502 | 0.06866293 | 6.589502 | 0.07693398 | 6.589502
0.04912073 | 6.625708 |  | 0.04912073 | 6.625708 | 0.07300834 | 6.625708 | 0.07937773 | 6.625708
0.04730284 | 6.661915 |  | 0.04730284 | 6.661915 | 0.06709225 | 6.661915 | 0.07894262 | 6.661915
0.04690881 | 6.698121 |  | 0.04690881 | 6.698121 | 0.06646491 | 6.698121 | 0.07412532 | 6.698121
0.04645428 | 6.734327 |  | 0.04645428 | 6.734327 | 0.06558618 | 6.734327 | 0.07439263 | 6.734327
0.04497443 | 6.770533 |  | 0.04497443 | 6.770533 | 0.0666664 | 6.770533 | 0.0694019 | 6.770533
0.04356983 | 6.806739 |  | 0.04356983 | 6.806739 | 0.06768874 | 6.806739 | 0.06730501 | 6.806739
0.04359663 | 6.842945 |  | 0.04359663 | 6.842945 | 0.06408797 | 6.842945 | 0.06530763 | 6.842945
0.04349562 | 6.879151 |  | 0.04349562 | 6.879151 | 0.06312682 | 6.879151 | 0.06532836 | 6.879151
0.04155004 | 6.915357 |  | 0.04155004 | 6.915357 | 0.06516306 | 6.915357 | 0.06072321 | 6.915357
0.04187276 | 6.951563 |  | 0.04187276 | 6.951563 | 0.0623741 | 6.951563 | 0.06123439 | 6.951563
0.04111052 | 6.987769 |  | 0.04111052 | 6.987769 | 0.05926518 | 6.987769 | 0.0606901 | 6.987769
0.03957328 | 7.023975 |  | 0.03957328 | 7.023975 | 0.06296213 | 7.023975 | 0.05880396 | 7.023975
0.03853623 | 7.060181 |  | 0.03853623 | 7.060181 | 0.06089046 | 7.060181 | 0.05524547 | 7.060181
0.0371594 | 7.096387 |  | 0.0371594 | 7.096387 | 0.05928201 | 7.096387 | 0.05144049 | 7.096387
0.03611111 | 7.132593 |  | 0.03611111 | 7.132593 | 0.05884262 | 7.132593 | 0.04860687 | 7.132593
0.03823347 | 7.168799 |  | 0.03823347 | 7.168799 | 0.05541922 | 7.168799 | 0.04838442 | 7.168799
0.03636972 | 7.205005 |  | 0.03636972 | 7.205005 | 0.05582484 | 7.205005 | 0.04740269 | 7.205005