## 1
Общество с ограниченной ответственностью "Инженерная геология" (ООО "ИнжГео")
Юр. адрес: 117279, г. Москва, ул. Миклухо-Маклая, 36 а, этаж 5, пом. XXIII к. 76-84
Телефон/факс +7 (495) 132-30-00, Адрес электронной почты inbox@inj-geo.ru
Испытательная лаборатория ООО «ИнжГео»
Адрес места осуществления деятельности лаборатории: г. Москва, просп. Вернадского, д. 51, стр. 1
Телефон +7(910)4557682, E-mail: slg85@mail.ru
Протокол испытаний № 13-63/34 от 02-12-2022
Наименование и адрес заказчика: ООО Регионстрой
Наименование объекта: Переход трубопровода через р. Енисей
Наименование используемого метода/методики: ГОСТ 12248.3-2020
Условия проведения испытания: температура окружающей среды (18 - 25)0С, влажность воздуха (40 - 75)%
Дата получение объекта подлежащего испытаниям: 05-11-2022
Дата испытания: 25.10.2022-19.11.2034
Испытание грунтов методом одноплоскостного среза
[6 empty] | Лабораторный номер: |  | 1069 |  |  |  | We, д.е. = | 0.55399932
[6 empty] | Номер скважины: |  | BH-003 |  |  |  | ρ, г/см3 = | 1.9
[6 empty] | Глубина отбора, м: |  | 2.1 |  |  |  | ρs, г/см3 = | 2.72
[6 empty] | Наименование грунта: |  | Суглинок, после оттаивания текучий, тяжелый песчанистый |  |  |  | e, д.е. = | 1.1
[6 empty] | Схема проведения опыта: |  | КД |  |  |  | IL, д.е. = | 2.864
Результаты испытаний
[7 empty] | Нормальное напряжение σ, МПа | Касательное напряжение t, МПа | tg ϕ | Угол внутреннего трения ϕ, град. | Удельное сцепление C, МПа
[7 empty] | 0.1 | 0.07598694
[7 empty] | 0.15 | 0.1117304
[7 empty] | 0.2 | 0.1384739
Эффективные значения угла внутреннего трения и удельного сцепления ϕ', С'
[7 empty] | ϕ', град. = | 32
[7 empty] | С', МПа = | 0.015
[7 empty] | Начальник исп. лаборатории: |  |  |  |  | Семиколенова Л.Г.
Лист 1 , всего листов 1
Частичное воспроизведение протокола испытаний без письменного разрешения ООО «ИнжГео» ЗАПРЕЩАЕТСЯ
второй график |  | первый график
dev | eps | sigma | dev1 | eps1 | dev2 | eps2 | dev3 | eps3
0 | 0 |  | 0 | 0 | 0 | 0 | 0 | 0
0.002157934 | 0.03620606 |  | 0.002157934 | 0.03620606 | 0.003095613 | 0.03620606 | 0.00380648 | 0.03620606
0.004198219 | 0.07241211 |  | 0.004198219 | 0.07241211 | 0.006143275 | 0.07241211 | 0.007588135 | 0.07241211
0.006252126 | 0.1086182 |  | 0.006252126 | 0.1086182 | 0.009229481 | 0.1086182 | 0.01094325 | 0.1086182
0.008109126 | 0.1448242 |  | 0.008109126 | 0.1448242 | 0.01226591 | 0.1448242 | 0.01539142 | 0.1448242
0.009980574 | 0.1810303 |  | 0.009980574 | 0.1810303 | 0.01492268 | 0.1810303 | 0.01900419 | 0.1810303
0.01293398 | 0.2172363 |  | 0.01293398 | 0.2172363 | 0.01816033 | 0.2172363 | 0.02257483 | 0.2172363
0.01515033 | 0.2534424 |  | 0.01515033 | 0.2534424 | 0.02160344 | 0.2534424 | 0.02622146 | 0.2534424
0.01686223 | 0.2896485 |  | 0.01686223 | 0.2896485 | 0.02522864 | 0.2896485 | 0.03064442 | 0.2896485
0.01949014 | 0.3258545 |  | 0.01949014 | 0.3258545 | 0.02673517 | 0.3258545 | 0.03490489 | 0.3258545
0.02160824 | 0.3620606 |  | 0.02160824 | 0.3620606 | 0.02968147 | 0.3620606 | 0.03838075 | 0.3620606
0.02267245 | 0.3982666 |  | 0.02267245 | 0.3982666 | 0.0323091 | 0.3982666 | 0.04068382 | 0.3982666
0.0248286 | 0.4344727 |  | 0.0248286 | 0.4344727 | 0.03765348 | 0.4344727 | 0.04686961 | 0.4344727
0.02717252 | 0.4706787 |  | 0.02717252 | 0.4706787 | 0.03857195 | 0.4706787 | 0.05068912 | 0.4706787
0.03042285 | 0.5068848 |  | 0.03042285 | 0.5068848 | 0.04384273 | 0.5068848 | 0.05528073 | 0.5068848
0.03149336 | 0.5430909 |  | 0.03149336 | 0.5430909 | 0.04781462 | 0.5430909 | 0.0584203 | 0.5430909
0.03431966 | 0.5792969 |  | 0.03431966 | 0.5792969 | 0.05020978 | 0.5792969 | 0.06465488 | 0.5792969
0.03533954 | 0.615503 |  | 0.03533954 | 0.615503 | 0.05502483 | 0.615503 | 0.06331727 | 0.615503
0.03809403 | 0.651709 |  | 0.03809403 | 0.651709 | 0.05841595 | 0.651709 | 0.07086746 | 0.651709
0.03929635 | 0.6879151 |  | 0.03929635 | 0.6879151 | 0.06009999 | 0.6879151 | 0.07241041 | 0.6879151
0.04162118 | 0.7241211 |  | 0.04162118 | 0.7241211 | 0.06379633 | 0.7241211 | 0.07434227 | 0.7241211
0.04337047 | 0.7603272 |  | 0.04337047 | 0.7603272 | 0.06235765 | 0.7603272 | 0.07958773 | 0.7603272
0.04468207 | 0.7965333 |  | 0.04468207 | 0.7965333 | 0.06943696 | 0.7965333 | 0.08322369 | 0.7965333
0.04856528 | 0.8327393 |  | 0.04856528 | 0.8327393 | 0.06723931 | 0.8327393 | 0.08608453 | 0.8327393
0.04935617 | 0.8689454 |  | 0.04935617 | 0.8689454 | 0.07155075 | 0.8689454 | 0.08465696 | 0.8689454
0.04827267 | 0.9051514 |  | 0.04827267 | 0.9051514 | 0.07557685 | 0.9051514 | 0.08866548 | 0.9051514
0.05200816 | 0.9413575 |  | 0.05200816 | 0.9413575 | 0.07826287 | 0.9413575 | 0.09478572 | 0.9413575
0.0507526 | 0.9775635 |  | 0.0507526 | 0.9775635 | 0.08051844 | 0.9775635 | 0.09434501 | 0.9775635
0.05356568 | 1.01377 |  | 0.05356568 | 1.01377 | 0.08077652 | 1.01377 | 0.09809255 | 1.01377
0.05484724 | 1.049976 |  | 0.05484724 | 1.049976 | 0.08341525 | 1.049976 | 0.1033514 | 1.049976
0.05530715 | 1.086182 |  | 0.05530715 | 1.086182 | 0.08591136 | 1.086182 | 0.0990151 | 1.086182
0.05945587 | 1.122388 |  | 0.05945587 | 1.122388 | 0.08293338 | 1.122388 | 0.10527 | 1.122388
0.05738298 | 1.158594 |  | 0.05738298 | 1.158594 | 0.0837336 | 1.158594 | 0.106989 | 1.158594
0.06140309 | 1.1948 |  | 0.06140309 | 1.1948 | 0.08958928 | 1.1948 | 0.1061727 | 1.1948
0.05963201 | 1.231006 |  | 0.05963201 | 1.231006 | 0.08817888 | 1.231006 | 0.1065486 | 1.231006
0.0597908 | 1.267212 |  | 0.0597908 | 1.267212 | 0.09329727 | 1.267212 | 0.1105343 | 1.267212
0.06230472 | 1.303418 |  | 0.06230472 | 1.303418 | 0.09488048 | 1.303418 | 0.1099549 | 1.303418
0.06358538 | 1.339624 |  | 0.06358538 | 1.339624 | 0.09460998 | 1.339624 | 0.1194314 | 1.339624
0.06193779 | 1.37583 |  | 0.06193779 | 1.37583 | 0.09561173 | 1.37583 | 0.1214732 | 1.37583
0.06233407 | 1.412036 |  | 0.06233407 | 1.412036 | 0.09829416 | 1.412036 | 0.1185352 | 1.412036
0.06556532 | 1.448242 |  | 0.06556532 | 1.448242 | 0.09822136 | 1.448242 | 0.1156657 | 1.448242
0.06868123 | 1.484448 |  | 0.06868123 | 1.484448 | 0.09732776 | 1.484448 | 0.1248822 | 1.484448
0.06670162 | 1.520654 |  | 0.06670162 | 1.520654 | 0.09470458 | 1.520654 | 0.1202084 | 1.520654
0.06780299 | 1.55686 |  | 0.06780299 | 1.55686 | 0.1011703 | 1.55686 | 0.1264596 | 1.55686
0.06981941 | 1.593067 |  | 0.06981941 | 1.593067 | 0.1007738 | 1.593067 | 0.1264505 | 1.593067
0.07030747 | 1.629273 |  | 0.07030747 | 1.629273 | 0.1000351 | 1.629273 | 0.1296757 | 1.629273
0.06868713 | 1.665479 |  | 0.06868713 | 1.665479 | 0.1041709 | 1.665479 | 0.1282195 | 1.665479
0.06800039 | 1.701685 |  | 0.06800039 | 1.701685 | 0.09956154 | 1.701685 | 0.1303792 | 1.701685
0.06896624 | 1.737891 |  | 0.06896624 | 1.737891 | 0.1085763 | 1.737891 | 0.12521 | 1.737891
0.06926527 | 1.774097 |  | 0.06926527 | 1.774097 | 0.1090131 | 1.774097 | 0.1327236 | 1.774097
0.07331046 | 1.810303 |  | 0.07331046 | 1.810303 | 0.1089737 | 1.810303 | 0.1287696 | 1.810303
0.07343996 | 1.846509 |  | 0.07343996 | 1.846509 | 0.1035138 | 1.846509 | 0.1369756 | 1.846509
0.07444406 | 1.882715 |  | 0.07444406 | 1.882715 | 0.111508 | 1.882715 | 0.1302869 | 1.882715
0.072059 | 1.918921 |  | 0.072059 | 1.918921 | 0.109435 | 1.918921 | 0.1387984 | 1.918921
0.07273916 | 1.955127 |  | 0.07273916 | 1.955127 | 0.1107277 | 1.955127 | 0.1379815 | 1.955127
0.07631525 | 1.991333 |  | 0.07631525 | 1.991333 | 0.1095613 | 1.991333 | 0.1299639 | 1.991333
0.07712851 | 2.027539 |  | 0.07712851 | 2.027539 | 0.1111166 | 2.027539 | 0.1364533 | 2.027539
0.0734269 | 2.063745 |  | 0.0734269 | 2.063745 | 0.1137951 | 2.063745 | 0.1423124 | 2.063745
0.07352248 | 2.099951 |  | 0.07352248 | 2.099951 | 0.1108763 | 2.099951 | 0.1409153 | 2.099951
0.07394334 | 2.136157 |  | 0.07394334 | 2.136157 | 0.1076044 | 2.136157 | 0.1350756 | 2.136157
0.0774744 | 2.172363 |  | 0.0774744 | 2.172363 | 0.109054 | 2.172363 | 0.1379101 | 2.172363
0.0743915 | 2.208569 |  | 0.0743915 | 2.208569 | 0.10905 | 2.208569 | 0.1432806 | 2.208569
0.07779596 | 2.244776 |  | 0.07779596 | 2.244776 | 0.1141933 | 2.244776 | 0.1354289 | 2.244776
0.07546884 | 2.280982 |  | 0.07546884 | 2.280982 | 0.1117304 | 2.280982 | 0.1384739 | 2.280982
0.07598694 | 2.317188 |  | 0.07598694 | 2.317188 | 0.1128812 | 2.317188 | 0.1374769 | 2.317188
0.07878876 | 2.353394 |  | 0.07878876 | 2.353394 | 0.1155535 | 2.353394 | 0.1407213 | 2.353394
0.07354422 | 2.3896 |  | 0.07354422 | 2.3896 | 0.1094685 | 2.3896 | 0.1350864 | 2.3896
0.07875138 | 2.425806 |  | 0.07875138 | 2.425806 | 0.1138991 | 2.425806 | 0.1366478 | 2.425806
0.07374983 | 2.462012 |  | 0.07374983 | 2.462012 | 0.115628 | 2.462012 | 0.1427847 | 2.462012
0.07761913 | 2.498218 |  | 0.07761913 | 2.498218 | 0.1087523 | 2.498218 | 0.141683 | 2.498218
0.07587021 | 2.534424 |  | 0.07587021 | 2.534424 | 0.1125886 | 2.534424 | 0.1411071 | 2.534424
0.0749117 | 2.57063 |  | 0.0749117 | 2.57063 | 0.1067675 | 2.57063 | 0.1377713 | 2.57063
0.08054567 | 2.606836 |  | 0.08054567 | 2.606836 | 0.105781 | 2.606836 | 0.1429539 | 2.606836
0.07663754 | 2.643042 |  | 0.07663754 | 2.643042 | 0.1072728 | 2.643042 | 0.1371731 | 2.643042
0.07868354 | 2.679248 |  | 0.07868354 | 2.679248 | 0.1098863 | 2.679248 | 0.1349319 | 2.679248
0.07632313 | 2.715454 |  | 0.07632313 | 2.715454 | 0.1101154 | 2.715454 | 0.1336219 | 2.715454
0.08082782 | 2.75166 |  | 0.08082782 | 2.75166 | 0.1112342 | 2.75166 | 0.1362364 | 2.75166
0.08023036 | 2.787866 |  | 0.08023036 | 2.787866 | 0.1124035 | 2.787866 | 0.1407322 | 2.787866
0.07483774 | 2.824072 |  | 0.07483774 | 2.824072 | 0.1034307 | 2.824072 | 0.1392353 | 2.824072
0.07771129 | 2.860279 |  | 0.07771129 | 2.860279 | 0.1043685 | 2.860279 | 0.1402426 | 2.860279
0.07734257 | 2.896485 |  | 0.07734257 | 2.896485 | 0.1076941 | 2.896485 | 0.1369367 | 2.896485
0.07478015 | 2.932691 |  | 0.07478015 | 2.932691 | 0.1078602 | 2.932691 | 0.1369958 | 2.932691
0.07801409 | 2.968897 |  | 0.07801409 | 2.968897 | 0.102268 | 2.968897 | 0.1386899 | 2.968897
0.07975871 | 3.005103 |  | 0.07975871 | 3.005103 | 0.1077976 | 3.005103 | 0.1423543 | 3.005103
0.07740227 | 3.041309 |  | 0.07740227 | 3.041309 | 0.1016559 | 3.041309 | 0.132896 | 3.041309
0.0797163 | 3.077515 |  | 0.0797163 | 3.077515 | 0.1009391 | 3.077515 | 0.1346043 | 3.077515
0.0760162 | 3.113721 |  | 0.0760162 | 3.113721 | 0.1091201 | 3.113721 | 0.1421871 | 3.113721
0.08156706 | 3.149927 |  | 0.08156706 | 3.149927 | 0.1029849 | 3.149927 | 0.1326371 | 3.149927
0.07700674 | 3.186133 |  | 0.07700674 | 3.186133 | 0.1006339 | 3.186133 | 0.1342969 | 3.186133
0.08187827 | 3.222339 |  | 0.08187827 | 3.222339 | 0.0996113 | 3.222339 | 0.1413952 | 3.222339
0.0810376 | 3.258545 |  | 0.0810376 | 3.258545 | 0.1050078 | 3.258545 | 0.1383137 | 3.258545
0.07557557 | 3.294751 |  | 0.07557557 | 3.294751 | 0.1071507 | 3.294751 | 0.1392281 | 3.294751
0.0783635 | 3.330957 |  | 0.0783635 | 3.330957 | 0.1036311 | 3.330957 | 0.1336923 | 3.330957
0.08178036 | 3.367163 |  | 0.08178036 | 3.367163 | 0.1003173 | 3.367163 | 0.1401391 | 3.367163
0.07907678 | 3.403369 |  | 0.07907678 | 3.403369 | 0.09869573 | 3.403369 | 0.1402205 | 3.403369
0.07977778 | 3.439575 |  | 0.07977778 | 3.439575 | 0.1017988 | 3.439575 | 0.1366521 | 3.439575
0.07753359 | 3.475782 |  | 0.07753359 | 3.475782 | 0.1063077 | 3.475782 | 0.1337814 | 3.475782
0.07621787 | 3.511988 |  | 0.07621787 | 3.511988 | 0.1045594 | 3.511988 | 0.1322371 | 3.511988
0.07588541 | 3.548194 |  | 0.07588541 | 3.548194 | 0.1081519 | 3.548194 | 0.1371989 | 3.548194
0.07607417 | 3.5844 |  | 0.07607417 | 3.5844 | 0.1007924 | 3.5844 | 0.1334505 | 3.5844
0.07659621 | 3.620606 |  | 0.07659621 | 3.620606 | 0.1068303 | 3.620606 | 0.140575 | 3.620606
0.07512342 | 3.656812 |  | 0.07512342 | 3.656812 | 0.1064661 | 3.656812 | 0.1374394 | 3.656812
0.0763074 | 3.693018 |  | 0.0763074 | 3.693018 | 0.1010897 | 3.693018 | 0.1294713 | 3.693018
0.07458121 | 3.729224 |  | 0.07458121 | 3.729224 | 0.1012791 | 3.729224 | 0.1383502 | 3.729224
0.07639431 | 3.76543 |  | 0.07639431 | 3.76543 | 0.1080028 | 3.76543 | 0.1374745 | 3.76543
0.07585081 | 3.801636 |  | 0.07585081 | 3.801636 | 0.1020689 | 3.801636 | 0.130309 | 3.801636
0.07566465 | 3.837842 |  | 0.07566465 | 3.837842 | 0.1110858 | 3.837842 | 0.1361931 | 3.837842
0.07683865 | 3.874048 |  | 0.07683865 | 3.874048 | 0.1030899 | 3.874048 | 0.1388611 | 3.874048
0.07747911 | 3.910254 |  | 0.07747911 | 3.910254 | 0.1121777 | 3.910254 | 0.1387709 | 3.910254
0.07339364 | 3.94646 |  | 0.07339364 | 3.94646 | 0.1078083 | 3.94646 | 0.1350037 | 3.94646
0.07337493 | 3.982666 |  | 0.07337493 | 3.982666 | 0.1059727 | 3.982666 | 0.1322778 | 3.982666
0.07849513 | 4.018872 |  | 0.07849513 | 4.018872 | 0.1094816 | 4.018872 | 0.1396799 | 4.018872
0.07644367 | 4.055078 |  | 0.07644367 | 4.055078 | 0.1118469 | 4.055078 | 0.1317023 | 4.055078
0.07791946 | 4.091284 |  | 0.07791946 | 4.091284 | 0.1116141 | 4.091284 | 0.1319261 | 4.091284
0.07523754 | 4.127491 |  | 0.07523754 | 4.127491 | 0.1143533 | 4.127491 | 0.1302244 | 4.127491
0.07642685 | 4.163697 |  | 0.07642685 | 4.163697 | 0.1092662 | 4.163697 | 0.129822 | 4.163697
0.07095076 | 4.199903 |  | 0.07095076 | 4.199903 | 0.1078837 | 4.199903 | 0.1337477 | 4.199903
0.07052135 | 4.236109 |  | 0.07052135 | 4.236109 | 0.1132302 | 4.236109 | 0.1358501 | 4.236109
0.07134057 | 4.272315 |  | 0.07134057 | 4.272315 | 0.1087837 | 4.272315 | 0.1316452 | 4.272315
0.07341336 | 4.308521 |  | 0.07341336 | 4.308521 | 0.1070069 | 4.308521 | 0.1296923 | 4.308521
0.07596191 | 4.344727 |  | 0.07596191 | 4.344727 | 0.1069513 | 4.344727 | 0.1290832 | 4.344727
0.07165842 | 4.380933 |  | 0.07165842 | 4.380933 | 0.1099797 | 4.380933 | 0.1272929 | 4.380933
0.07165862 | 4.417139 |  | 0.07165862 | 4.417139 | 0.1078667 | 4.417139 | 0.1323081 | 4.417139
0.07421332 | 4.453345 |  | 0.07421332 | 4.453345 | 0.112552 | 4.453345 | 0.1307415 | 4.453345
0.0700602 | 4.489551 |  | 0.0700602 | 4.489551 | 0.1151793 | 4.489551 | 0.1349226 | 4.489551
0.06891298 | 4.525757 |  | 0.06891298 | 4.525757 | 0.1093274 | 4.525757 | 0.1246965 | 4.525757
0.07044139 | 4.561963 |  | 0.07044139 | 4.561963 | 0.1111028 | 4.561963 | 0.1313828 | 4.561963
0.06878208 | 4.598169 |  | 0.06878208 | 4.598169 | 0.1125975 | 4.598169 | 0.1264916 | 4.598169
0.07175881 | 4.634375 |  | 0.07175881 | 4.634375 | 0.1075913 | 4.634375 | 0.1251987 | 4.634375
0.07365717 | 4.670581 |  | 0.07365717 | 4.670581 | 0.1082475 | 4.670581 | 0.1258883 | 4.670581
0.0739387 | 4.706787 |  | 0.0739387 | 4.706787 | 0.1098922 | 4.706787 | 0.1188006 | 4.706787
0.07125702 | 4.742994 |  | 0.07125702 | 4.742994 | 0.1073803 | 4.742994 | 0.1163621 | 4.742994
0.0721201 | 4.7792 |  | 0.0721201 | 4.7792 | 0.1049298 | 4.7792 | 0.1139771 | 4.7792
0.06932648 | 4.815406 |  | 0.06932648 | 4.815406 | 0.1022097 | 4.815406 | 0.1112581 | 4.815406
0.07286103 | 4.851612 |  | 0.07286103 | 4.851612 | 0.1009468 | 4.851612 | 0.1128119 | 4.851612
0.07333747 | 4.887818 |  | 0.07333747 | 4.887818 | 0.1030175 | 4.887818 | 0.1137783 | 4.887818
0.07177593 | 4.924024 |  | 0.07177593 | 4.924024 | 0.1040927 | 4.924024 | 0.1112695 | 4.924024
0.07230174 | 4.96023 |  | 0.07230174 | 4.96023 | 0.09861498 | 4.96023 | 0.1094046 | 4.96023
0.06742759 | 4.996436 |  | 0.06742759 | 4.996436 | 0.09728697 | 4.996436 | 0.1110472 | 4.996436
0.0677381 | 5.032642 |  | 0.0677381 | 5.032642 | 0.1012753 | 5.032642 | 0.1090558 | 5.032642
0.07145018 | 5.068848 |  | 0.07145018 | 5.068848 | 0.09454053 | 5.068848 | 0.1004616 | 5.068848
0.06864851 | 5.105054 |  | 0.06864851 | 5.105054 | 0.09372255 | 5.105054 | 0.09953119 | 5.105054
0.06870915 | 5.14126 |  | 0.06870915 | 5.14126 | 0.09342846 | 5.14126 | 0.09847656 | 5.14126
0.06817975 | 5.177466 |  | 0.06817975 | 5.177466 | 0.09513623 | 5.177466 | 0.1019422 | 5.177466
0.06607401 | 5.213672 |  | 0.06607401 | 5.213672 | 0.09766363 | 5.213672 | 0.09762276 | 5.213672
0.07131073 | 5.249878 |  | 0.07131073 | 5.249878 | 0.0980261 | 5.249878 | 0.1027749 | 5.249878
0.06962272 | 5.286084 |  | 0.06962272 | 5.286084 | 0.09509793 | 5.286084 | 0.0970935 | 5.286084
0.06983505 | 5.32229 |  | 0.06983505 | 5.32229 | 0.09716945 | 5.32229 | 0.1018076 | 5.32229
0.06528864 | 5.358496 |  | 0.06528864 | 5.358496 | 0.09331054 | 5.358496 | 0.1024925 | 5.358496
0.06783997 | 5.394703 |  | 0.06783997 | 5.394703 | 0.09499606 | 5.394703 | 0.09529546 | 5.394703
0.06508937 | 5.430909 |  | 0.06508937 | 5.430909 | 0.08981213 | 5.430909 | 0.10018 | 5.430909
0.06617003 | 5.467115 |  | 0.06617003 | 5.467115 | 0.09601162 | 5.467115 | 0.09924557 | 5.467115
0.0654611 | 5.503321 |  | 0.0654611 | 5.503321 | 0.09570954 | 5.503321 | 0.09983651 | 5.503321
0.0654625 | 5.539527 |  | 0.0654625 | 5.539527 | 0.09267883 | 5.539527 | 0.09665288 | 5.539527
0.06478971 | 5.575733 |  | 0.06478971 | 5.575733 | 0.09647498 | 5.575733 | 0.1020409 | 5.575733
0.06362676 | 5.611939 |  | 0.06362676 | 5.611939 | 0.09374504 | 5.611939 | 0.09978376 | 5.611939
0.0684302 | 5.648145 |  | 0.0684302 | 5.648145 | 0.09668047 | 5.648145 | 0.1009267 | 5.648145
0.06643367 | 5.684351 |  | 0.06643367 | 5.684351 | 0.09111752 | 5.684351 | 0.09583797 | 5.684351
0.06425284 | 5.720557 |  | 0.06425284 | 5.720557 | 0.09538065 | 5.720557 | 0.09508557 | 5.720557
0.06550701 | 5.756763 |  | 0.06550701 | 5.756763 | 0.0887802 | 5.756763 | 0.0952949 | 5.756763
0.06298105 | 5.792969 |  | 0.06298105 | 5.792969 | 0.09644527 | 5.792969 | 0.09590348 | 5.792969
0.06300026 | 5.829175 |  | 0.06300026 | 5.829175 | 0.09340835 | 5.829175 | 0.09988169 | 5.829175
0.06420966 | 5.865381 |  | 0.06420966 | 5.865381 | 0.09618304 | 5.865381 | 0.1017457 | 5.865381
0.06211344 | 5.901587 |  | 0.06211344 | 5.901587 | 0.09428133 | 5.901587 | 0.09539908 | 5.901587
0.06320653 | 5.937793 |  | 0.06320653 | 5.937793 | 0.08962714 | 5.937793 | 0.09436101 | 5.937793
0.06515969 | 5.973999 |  | 0.06515969 | 5.973999 | 0.08966049 | 5.973999 | 0.101571 | 5.973999
0.06225104 | 6.010206 |  | 0.06225104 | 6.010206 | 0.09318596 | 6.010206 | 0.09341495 | 6.010206
0.0639216 | 6.046412 |  | 0.0639216 | 6.046412 | 0.0919013 | 6.046412 | 0.1015866 | 6.046412
0.06333538 | 6.082618 |  | 0.06333538 | 6.082618 | 0.0871985 | 6.082618 | 0.09845279 | 6.082618
0.06095837 | 6.118824 |  | 0.06095837 | 6.118824 | 0.08804259 | 6.118824 | 0.09649088 | 6.118824
0.05882672 | 6.15503 |  | 0.05882672 | 6.15503 | 0.09423999 | 6.15503 | 0.09280761 | 6.15503
0.05912028 | 6.191236 |  | 0.05912028 | 6.191236 | 0.09255428 | 6.191236 | 0.09997004 | 6.191236
0.05897534 | 6.227442 |  | 0.05897534 | 6.227442 | 0.08854956 | 6.227442 | 0.0989808 | 6.227442
0.06101098 | 6.263648 |  | 0.06101098 | 6.263648 | 0.09100404 | 6.263648 | 0.09483889 | 6.263648
0.05787244 | 6.299854 |  | 0.05787244 | 6.299854 | 0.09133755 | 6.299854 | 0.09693141 | 6.299854
0.06016101 | 6.33606 |  | 0.06016101 | 6.33606 | 0.08967688 | 6.33606 | 0.09320708 | 6.33606
0.0559126 | 6.372266 |  | 0.0559126 | 6.372266 | 0.09035872 | 6.372266 | 0.09810707 | 6.372266
0.05812497 | 6.408472 |  | 0.05812497 | 6.408472 | 0.0842265 | 6.408472 | 0.09216323 | 6.408472
0.05713953 | 6.444678 |  | 0.05713953 | 6.444678 | 0.08846663 | 6.444678 | 0.09154877 | 6.444678
0.05574448 | 6.480884 |  | 0.05574448 | 6.480884 | 0.08689263 | 6.480884 | 0.09427476 | 6.480884
0.05353485 | 6.51709 |  | 0.05353485 | 6.51709 | 0.08739574 | 6.51709 | 0.09203969 | 6.51709
0.05372072 | 6.553296 |  | 0.05372072 | 6.553296 | 0.07914636 | 6.553296 | 0.09005401 | 6.553296
0.05121749 | 6.589502 |  | 0.05121749 | 6.589502 | 0.08349888 | 6.589502 | 0.09585145 | 6.589502
0.0496397 | 6.625708 |  | 0.0496397 | 6.625708 | 0.08065565 | 6.625708 | 0.08766409 | 6.625708
0.05022658 | 6.661915 |  | 0.05022658 | 6.661915 | 0.078605 | 6.661915 | 0.08870039 | 6.661915
0.04750157 | 6.698121 |  | 0.04750157 | 6.698121 | 0.07500789 | 6.698121 | 0.09329069 | 6.698121
0.04876351 | 6.734327 |  | 0.04876351 | 6.734327 | 0.07503758 | 6.734327 | 0.08548287 | 6.734327
0.04496265 | 6.770533 |  | 0.04496265 | 6.770533 | 0.07742892 | 6.770533 | 0.08593085 | 6.770533
0.0436529 | 6.806739 |  | 0.0436529 | 6.806739 | 0.0711396 | 6.806739 | 0.09116286 | 6.806739
0.04220093 | 6.842945 |  | 0.04220093 | 6.842945 | 0.07415978 | 6.842945 | 0.08703645 | 6.842945
0.04401087 | 6.879151 |  | 0.04401087 | 6.879151 | 0.06901956 | 6.879151 | 0.08270186 | 6.879151
0.04120427 | 6.915357 |  | 0.04120427 | 6.915357 | 0.06932172 | 6.915357 | 0.08911921 | 6.915357
0.03792848 | 6.951563 |  | 0.03792848 | 6.951563 | 0.07068057 | 6.951563 | 0.08141835 | 6.951563
0.0387078 | 6.987769 |  | 0.0387078 | 6.987769 | 0.06443932 | 6.987769 | 0.08564724 | 6.987769
0.03653656 | 7.023975 |  | 0.03653656 | 7.023975 | 0.06552761 | 7.023975 | 0.08112515 | 7.023975
0.03453925 | 7.060181 |  | 0.03453925 | 7.060181 | 0.06344266 | 7.060181 | 0.07988541 | 7.060181
0.03271359 | 7.096387 |  | 0.03271359 | 7.096387 | 0.05956557 | 7.096387 | 0.08173041 | 7.096387
0.03185316 | 7.132593 |  | 0.03185316 | 7.132593 | 0.05789772 | 7.132593 | 0.07705968 | 7.132593
0.03122138 | 7.168799 |  | 0.03122138 | 7.168799 | 0.06020223 | 7.168799 | 0.08085447 | 7.168799
0.02827785 | 7.205005 |  | 0.02827785 | 7.205005 | 0.05671618 | 7.205005 | 0.07990201 | 7.205005