## 1
Общество с ограниченной ответственностью "Инженерная геология" (ООО "ИнжГео")
Юр. адрес: 117279, г. Москва, ул. Миклухо-Маклая, 36 а, этаж 5, пом. XXIII к. 76-84
Телефон/факс +7 (495) 132-30-00, Адрес электронной почты inbox@inj-geo.ru
Испытательная лаборатория ООО «ИнжГео»
Адрес места осуществления деятельности лаборатории: г. Москва, просп. Вернадского, д. 51, стр. 1
Телефон +7(910)4557682, E-mail: slg85@mail.ru
Протокол испытаний № 13-63/35 от 03-12-2022
Наименование и адрес заказчика: ООО Регионстрой
Наименование объекта: Переход трубопровода через р. Енисей
Наименование используемого метода/методики: ГОСТ 12248.3-2020
Условия проведения испытания: температура окружающей среды (18 - 25)0С, влажность воздуха (40 - 75)%
Дата получение объекта подлежащего испытаниям: 06-11-2022
Дата испытания: 25.10.2022-19.11.2035
Испытание грунтов методом одноплоскостного среза
[6 empty] | Лабораторный номер: |  | 1070 |  |  |  | We, д.е. = | 0.44425755
[6 empty] | Номер скважины: |  | BH-003 |  |  |  | ρ, г/см3 = | 1.9
[6 empty] | Глубина отбора, м: |  | 4 |  |  |  | ρs, г/см3 = | 2.7
[6 empty] | Наименование грунта: |  | Суглинок, после оттаивания текучий, легкий пылеватый |  |  |  | e, д.е. = | 1.1
[6 empty] | Схема проведения опыта: |  | КД |  |  |  | IL, д.е. = | 2.257
Результаты испытаний
[7 empty] | Нормальное напряжение σ, МПа | Касательное напряжение t, МПа | tg ϕ | Угол внутреннего трения ϕ, град. | Удельное сцепление C, МПа
[7 empty] | 0.1 | 0.07944076
[7 empty] | 0.15 | 0.1134111
[7 empty] | 0.2 | 0.1443815
Эффективные значения угла внутреннего трения и удельного сцепления ϕ', С'
[7 empty] | ϕ', град. = | 33
[7 empty] | С', МПа = | 0.015
[7 empty] | Начальник исп. лаборатории: |  |  |  |  | Семиколенова Л.Г.
Лист 1 , всего листов 1
Частичное воспроизведение протокола испытаний без письменного разрешения ООО «ИнжГео» ЗАПРЕЩАЕТСЯ
второй график |  | первый график
dev | eps | sigma | dev1 | eps1 | dev2 | eps2 | dev3 | eps3
0 | 0 |  | 0 | 0 | 0 | 0 | 0 | 0
0.002097849 | 0.03620606 |  | 0.002097849 | 0.03620606 | 0.003188697 | 0.03620606 | 0.003769254 | 0.03620606
0.004209076 | 0.07241211 |  | 0.004209076 | 0.07241211 | 0.00645872 | 0.07241211 | 0.008049912 | 0.07241211
0.006707204 | 0.1086182 |  | 0.006707204 | 0.1086182 | 0.009101232 | 0.1086182 | 0.01168426 | 0.1086182
0.008870435 | 0.1448242 |  | 0.008870435 | 0.1448242 | 0.01280161 | 0.1448242 | 0.01633513 | 0.1448242
0.01104489 | 0.1810303 |  | 0.01104489 | 0.1810303 | 0.0151487 | 0.1810303 | 0.02006399 | 0.1810303
0.01333543 | 0.2172363 |  | 0.01333543 | 0.2172363 | 0.01892886 | 0.2172363 | 0.02426739 | 0.2172363
0.01486167 | 0.2534424 |  | 0.01486167 | 0.2534424 | 0.02082002 | 0.2534424 | 0.02788369 | 0.2534424
0.01790659 | 0.2896485 |  | 0.01790659 | 0.2896485 | 0.02481213 | 0.2896485 | 0.03117684 | 0.2896485
0.0190729 | 0.3258545 |  | 0.0190729 | 0.3258545 | 0.02898661 | 0.3258545 | 0.03663757 | 0.3258545
0.02226888 | 0.3620606 |  | 0.02226888 | 0.3620606 | 0.03043294 | 0.3620606 | 0.04045742 | 0.3620606
0.02470701 | 0.3982666 |  | 0.02470701 | 0.3982666 | 0.03354062 | 0.3982666 | 0.04483965 | 0.3982666
0.02676918 | 0.4344727 |  | 0.02676918 | 0.4344727 | 0.03833471 | 0.4344727 | 0.04941616 | 0.4344727
0.02714522 | 0.4706787 |  | 0.02714522 | 0.4706787 | 0.04182925 | 0.4706787 | 0.05094741 | 0.4706787
0.03041974 | 0.5068848 |  | 0.03041974 | 0.5068848 | 0.04435812 | 0.5068848 | 0.05524261 | 0.5068848
0.03316881 | 0.5430909 |  | 0.03316881 | 0.5430909 | 0.04581324 | 0.5430909 | 0.06039132 | 0.5430909
0.03421159 | 0.5792969 |  | 0.03421159 | 0.5792969 | 0.05110634 | 0.5792969 | 0.06445875 | 0.5792969
0.03737897 | 0.615503 |  | 0.03737897 | 0.615503 | 0.05567511 | 0.615503 | 0.07085151 | 0.615503
0.04144615 | 0.651709 |  | 0.04144615 | 0.651709 | 0.05522583 | 0.651709 | 0.06991517 | 0.651709
0.04059456 | 0.6879151 |  | 0.04059456 | 0.6879151 | 0.0577554 | 0.6879151 | 0.07613414 | 0.6879151
0.0427462 | 0.7241211 |  | 0.0427462 | 0.7241211 | 0.06081767 | 0.7241211 | 0.07822672 | 0.7241211
0.04716408 | 0.7603272 |  | 0.04716408 | 0.7603272 | 0.06767966 | 0.7603272 | 0.08652038 | 0.7603272
0.04715979 | 0.7965333 |  | 0.04715979 | 0.7965333 | 0.06824226 | 0.7965333 | 0.08711113 | 0.7965333
0.04900824 | 0.8327393 |  | 0.04900824 | 0.8327393 | 0.07122459 | 0.8327393 | 0.09156545 | 0.8327393
0.05161469 | 0.8689454 |  | 0.05161469 | 0.8689454 | 0.07161846 | 0.8689454 | 0.08858965 | 0.8689454
0.05200254 | 0.9051514 |  | 0.05200254 | 0.9051514 | 0.07514346 | 0.9051514 | 0.09598429 | 0.9051514
0.05240643 | 0.9413575 |  | 0.05240643 | 0.9413575 | 0.078558 | 0.9413575 | 0.09477294 | 0.9413575
0.05259517 | 0.9775635 |  | 0.05259517 | 0.9775635 | 0.0779009 | 0.9775635 | 0.1009213 | 0.9775635
0.05767856 | 1.01377 |  | 0.05767856 | 1.01377 | 0.07999514 | 1.01377 | 0.1010574 | 1.01377
0.05649907 | 1.049976 |  | 0.05649907 | 1.049976 | 0.0842371 | 1.049976 | 0.1090813 | 1.049976
0.05731823 | 1.086182 |  | 0.05731823 | 1.086182 | 0.08147804 | 1.086182 | 0.1072027 | 1.086182
0.06074413 | 1.122388 |  | 0.06074413 | 1.122388 | 0.08706022 | 1.122388 | 0.1046206 | 1.122388
0.06163379 | 1.158594 |  | 0.06163379 | 1.158594 | 0.08825013 | 1.158594 | 0.1106689 | 1.158594
0.0635744 | 1.1948 |  | 0.0635744 | 1.1948 | 0.09030888 | 1.1948 | 0.1141596 | 1.1948
0.06335754 | 1.231006 |  | 0.06335754 | 1.231006 | 0.08862324 | 1.231006 | 0.1133402 | 1.231006
0.06250847 | 1.267212 |  | 0.06250847 | 1.267212 | 0.09208387 | 1.267212 | 0.1195016 | 1.267212
0.0655337 | 1.303418 |  | 0.0655337 | 1.303418 | 0.09330626 | 1.303418 | 0.122016 | 1.303418
0.06609245 | 1.339624 |  | 0.06609245 | 1.339624 | 0.09876756 | 1.339624 | 0.1171204 | 1.339624
0.06772588 | 1.37583 |  | 0.06772588 | 1.37583 | 0.09352282 | 1.37583 | 0.1175409 | 1.37583
0.06716121 | 1.412036 |  | 0.06716121 | 1.412036 | 0.1001504 | 1.412036 | 0.118403 | 1.412036
0.06651386 | 1.448242 |  | 0.06651386 | 1.448242 | 0.09566194 | 1.448242 | 0.121249 | 1.448242
0.06923512 | 1.484448 |  | 0.06923512 | 1.484448 | 0.1004663 | 1.484448 | 0.1245212 | 1.484448
0.07236286 | 1.520654 |  | 0.07236286 | 1.520654 | 0.102676 | 1.520654 | 0.1308295 | 1.520654
0.06797554 | 1.55686 |  | 0.06797554 | 1.55686 | 0.09791225 | 1.55686 | 0.1315845 | 1.55686
0.07376403 | 1.593067 |  | 0.07376403 | 1.593067 | 0.1068359 | 1.593067 | 0.1297299 | 1.593067
0.07424219 | 1.629273 |  | 0.07424219 | 1.629273 | 0.1030403 | 1.629273 | 0.1327266 | 1.629273
0.07124319 | 1.665479 |  | 0.07124319 | 1.665479 | 0.1003303 | 1.665479 | 0.1308537 | 1.665479
0.07414595 | 1.701685 |  | 0.07414595 | 1.701685 | 0.1063012 | 1.701685 | 0.13343 | 1.701685
0.07155133 | 1.737891 |  | 0.07155133 | 1.737891 | 0.1078943 | 1.737891 | 0.1404746 | 1.737891
0.07789505 | 1.774097 |  | 0.07789505 | 1.774097 | 0.1040248 | 1.774097 | 0.1330765 | 1.774097
0.0772263 | 1.810303 |  | 0.0772263 | 1.810303 | 0.107536 | 1.810303 | 0.1341226 | 1.810303
0.07586009 | 1.846509 |  | 0.07586009 | 1.846509 | 0.1060287 | 1.846509 | 0.1315611 | 1.846509
0.0747288 | 1.882715 |  | 0.0747288 | 1.882715 | 0.1062075 | 1.882715 | 0.1327719 | 1.882715
0.07853448 | 1.918921 |  | 0.07853448 | 1.918921 | 0.1127063 | 1.918921 | 0.1432173 | 1.918921
0.07713669 | 1.955127 |  | 0.07713669 | 1.955127 | 0.1060944 | 1.955127 | 0.1405538 | 1.955127
0.07792945 | 1.991333 |  | 0.07792945 | 1.991333 | 0.1153814 | 1.991333 | 0.1408179 | 1.991333
0.07704578 | 2.027539 |  | 0.07704578 | 2.027539 | 0.1148963 | 2.027539 | 0.1373959 | 2.027539
0.07961235 | 2.063745 |  | 0.07961235 | 2.063745 | 0.1083936 | 2.063745 | 0.1442383 | 2.063745
0.07707659 | 2.099951 |  | 0.07707659 | 2.099951 | 0.1077518 | 2.099951 | 0.1375503 | 2.099951
0.08041202 | 2.136157 |  | 0.08041202 | 2.136157 | 0.1164049 | 2.136157 | 0.143893 | 2.136157
0.08265542 | 2.172363 |  | 0.08265542 | 2.172363 | 0.1149901 | 2.172363 | 0.149915 | 2.172363
0.07943514 | 2.208569 |  | 0.07943514 | 2.208569 | 0.1095375 | 2.208569 | 0.1431358 | 2.208569
0.08208822 | 2.244776 |  | 0.08208822 | 2.244776 | 0.111257 | 2.244776 | 0.1473256 | 2.244776
0.08085531 | 2.280982 |  | 0.08085531 | 2.280982 | 0.1134111 | 2.280982 | 0.1426454 | 2.280982
0.07944076 | 2.317188 |  | 0.07944076 | 2.317188 | 0.1089201 | 2.317188 | 0.1443815 | 2.317188
0.07871189 | 2.353394 |  | 0.07871189 | 2.353394 | 0.1175015 | 2.353394 | 0.1429097 | 2.353394
0.08093415 | 2.3896 |  | 0.08093415 | 2.3896 | 0.1124894 | 2.3896 | 0.1499467 | 2.3896
0.07753943 | 2.425806 |  | 0.07753943 | 2.425806 | 0.1162131 | 2.425806 | 0.1497007 | 2.425806
0.08164457 | 2.462012 |  | 0.08164457 | 2.462012 | 0.1140679 | 2.462012 | 0.1477025 | 2.462012
0.08204048 | 2.498218 |  | 0.08204048 | 2.498218 | 0.114308 | 2.498218 | 0.1420932 | 2.498218
0.07806076 | 2.534424 |  | 0.07806076 | 2.534424 | 0.1107235 | 2.534424 | 0.1406602 | 2.534424
0.07699373 | 2.57063 |  | 0.07699373 | 2.57063 | 0.1169531 | 2.57063 | 0.1406038 | 2.57063
0.08074828 | 2.606836 |  | 0.08074828 | 2.606836 | 0.1165493 | 2.606836 | 0.1478861 | 2.606836
0.08148646 | 2.643042 |  | 0.08148646 | 2.643042 | 0.1117386 | 2.643042 | 0.1536438 | 2.643042
0.07893315 | 2.679248 |  | 0.07893315 | 2.679248 | 0.1182337 | 2.679248 | 0.1414906 | 2.679248
0.07744582 | 2.715454 |  | 0.07744582 | 2.715454 | 0.1133135 | 2.715454 | 0.1517951 | 2.715454
0.07924415 | 2.75166 |  | 0.07924415 | 2.75166 | 0.1116683 | 2.75166 | 0.142665 | 2.75166
0.07818676 | 2.787866 |  | 0.07818676 | 2.787866 | 0.1117462 | 2.787866 | 0.1425791 | 2.787866
0.07864734 | 2.824072 |  | 0.07864734 | 2.824072 | 0.1095069 | 2.824072 | 0.1506125 | 2.824072
0.08123398 | 2.860279 |  | 0.08123398 | 2.860279 | 0.112482 | 2.860279 | 0.1459546 | 2.860279
0.08053602 | 2.896485 |  | 0.08053602 | 2.896485 | 0.1081863 | 2.896485 | 0.1437608 | 2.896485
0.08095291 | 2.932691 |  | 0.08095291 | 2.932691 | 0.1157804 | 2.932691 | 0.147828 | 2.932691
0.07698815 | 2.968897 |  | 0.07698815 | 2.968897 | 0.1132655 | 2.968897 | 0.1486343 | 2.968897
0.0802106 | 3.005103 |  | 0.0802106 | 3.005103 | 0.1142413 | 3.005103 | 0.1488835 | 3.005103
0.08155536 | 3.041309 |  | 0.08155536 | 3.041309 | 0.1080451 | 3.041309 | 0.1497903 | 3.041309
0.07757354 | 3.077515 |  | 0.07757354 | 3.077515 | 0.1143237 | 3.077515 | 0.1442879 | 3.077515
0.07980815 | 3.113721 |  | 0.07980815 | 3.113721 | 0.1090377 | 3.113721 | 0.1494804 | 3.113721
0.07695972 | 3.149927 |  | 0.07695972 | 3.149927 | 0.1158841 | 3.149927 | 0.1434729 | 3.149927
0.07704039 | 3.186133 |  | 0.07704039 | 3.186133 | 0.1166825 | 3.186133 | 0.155075 | 3.186133
0.07563539 | 3.222339 |  | 0.07563539 | 3.222339 | 0.1147433 | 3.222339 | 0.1549193 | 3.222339
0.07588778 | 3.258545 |  | 0.07588778 | 3.258545 | 0.1104888 | 3.258545 | 0.1449554 | 3.258545
0.07526333 | 3.294751 |  | 0.07526333 | 3.294751 | 0.1165597 | 3.294751 | 0.1515472 | 3.294751
0.0803722 | 3.330957 |  | 0.0803722 | 3.330957 | 0.1135383 | 3.330957 | 0.1523654 | 3.330957
0.07645243 | 3.367163 |  | 0.07645243 | 3.367163 | 0.1155666 | 3.367163 | 0.1520833 | 3.367163
0.08079857 | 3.403369 |  | 0.08079857 | 3.403369 | 0.1075278 | 3.403369 | 0.1464393 | 3.403369
0.07960783 | 3.439575 |  | 0.07960783 | 3.439575 | 0.1073085 | 3.439575 | 0.1512217 | 3.439575
0.07968283 | 3.475782 |  | 0.07968283 | 3.475782 | 0.1058554 | 3.475782 | 0.1543891 | 3.475782
0.08151358 | 3.511988 |  | 0.08151358 | 3.511988 | 0.1104473 | 3.511988 | 0.1532353 | 3.511988
0.07690627 | 3.548194 |  | 0.07690627 | 3.548194 | 0.1135129 | 3.548194 | 0.1546236 | 3.548194
0.07959303 | 3.5844 |  | 0.07959303 | 3.5844 | 0.1063231 | 3.5844 | 0.1545094 | 3.5844
0.07559684 | 3.620606 |  | 0.07559684 | 3.620606 | 0.1125794 | 3.620606 | 0.1472035 | 3.620606
0.07554939 | 3.656812 |  | 0.07554939 | 3.656812 | 0.1105718 | 3.656812 | 0.1552504 | 3.656812
0.07628785 | 3.693018 |  | 0.07628785 | 3.693018 | 0.104114 | 3.693018 | 0.1472034 | 3.693018
0.08002006 | 3.729224 |  | 0.08002006 | 3.729224 | 0.1119286 | 3.729224 | 0.1431166 | 3.729224
0.08205965 | 3.76543 |  | 0.08205965 | 3.76543 | 0.1023158 | 3.76543 | 0.1523753 | 3.76543
0.08237911 | 3.801636 |  | 0.08237911 | 3.801636 | 0.1075262 | 3.801636 | 0.1479158 | 3.801636
0.08265568 | 3.837842 |  | 0.08265568 | 3.837842 | 0.1005224 | 3.837842 | 0.1442637 | 3.837842
0.07646913 | 3.874048 |  | 0.07646913 | 3.874048 | 0.101001 | 3.874048 | 0.1460008 | 3.874048
0.07837614 | 3.910254 |  | 0.07837614 | 3.910254 | 0.104217 | 3.910254 | 0.1456263 | 3.910254
0.08155997 | 3.94646 |  | 0.08155997 | 3.94646 | 0.09904535 | 3.94646 | 0.1513051 | 3.94646
0.08010165 | 3.982666 |  | 0.08010165 | 3.982666 | 0.1040673 | 3.982666 | 0.1458491 | 3.982666
0.08301923 | 4.018872 |  | 0.08301923 | 4.018872 | 0.1004309 | 4.018872 | 0.1416578 | 4.018872
0.07948834 | 4.055078 |  | 0.07948834 | 4.055078 | 0.1024754 | 4.055078 | 0.1406775 | 4.055078
0.08400603 | 4.091284 |  | 0.08400603 | 4.091284 | 0.1040403 | 4.091284 | 0.1397249 | 4.091284
0.08414698 | 4.127491 |  | 0.08414698 | 4.127491 | 0.09920454 | 4.127491 | 0.1458122 | 4.127491
0.07775216 | 4.163697 |  | 0.07775216 | 4.163697 | 0.09774147 | 4.163697 | 0.1449443 | 4.163697
0.08218081 | 4.199903 |  | 0.08218081 | 4.199903 | 0.09881485 | 4.199903 | 0.1386235 | 4.199903
0.08065285 | 4.236109 |  | 0.08065285 | 4.236109 | 0.09908901 | 4.236109 | 0.1420058 | 4.236109
0.08225225 | 4.272315 |  | 0.08225225 | 4.272315 | 0.09820121 | 4.272315 | 0.1451307 | 4.272315
0.08190567 | 4.308521 |  | 0.08190567 | 4.308521 | 0.09382871 | 4.308521 | 0.1407264 | 4.308521
0.08210754 | 4.344727 |  | 0.08210754 | 4.344727 | 0.09229562 | 4.344727 | 0.1393833 | 4.344727
0.08309328 | 4.380933 |  | 0.08309328 | 4.380933 | 0.0943878 | 4.380933 | 0.1426678 | 4.380933
0.08146257 | 4.417139 |  | 0.08146257 | 4.417139 | 0.09246997 | 4.417139 | 0.143377 | 4.417139
0.08189999 | 4.453345 |  | 0.08189999 | 4.453345 | 0.09112173 | 4.453345 | 0.1390142 | 4.453345
0.08020153 | 4.489551 |  | 0.08020153 | 4.489551 | 0.08944393 | 4.489551 | 0.1357656 | 4.489551
0.08237938 | 4.525757 |  | 0.08237938 | 4.525757 | 0.09368498 | 4.525757 | 0.139132 | 4.525757
0.0764618 | 4.561963 |  | 0.0764618 | 4.561963 | 0.09350938 | 4.561963 | 0.1357161 | 4.561963
0.07937487 | 4.598169 |  | 0.07937487 | 4.598169 | 0.09432427 | 4.598169 | 0.1381134 | 4.598169
0.07821015 | 4.634375 |  | 0.07821015 | 4.634375 | 0.08782468 | 4.634375 | 0.1410067 | 4.634375
0.07747843 | 4.670581 |  | 0.07747843 | 4.670581 | 0.08766532 | 4.670581 | 0.1334761 | 4.670581
0.07185428 | 4.706787 |  | 0.07185428 | 4.706787 | 0.09187201 | 4.706787 | 0.1398596 | 4.706787
0.07230101 | 4.742994 |  | 0.07230101 | 4.742994 | 0.08716561 | 4.742994 | 0.1374582 | 4.742994
0.0734383 | 4.7792 |  | 0.0734383 | 4.7792 | 0.08998472 | 4.7792 | 0.137739 | 4.7792
0.06806104 | 4.815406 |  | 0.06806104 | 4.815406 | 0.0846471 | 4.815406 | 0.1417758 | 4.815406
0.06923066 | 4.851612 |  | 0.06923066 | 4.851612 | 0.08502609 | 4.851612 | 0.1325203 | 4.851612
0.06563146 | 4.887818 |  | 0.06563146 | 4.887818 | 0.09130794 | 4.887818 | 0.1397835 | 4.887818
0.06830679 | 4.924024 |  | 0.06830679 | 4.924024 | 0.08888634 | 4.924024 | 0.1366694 | 4.924024
0.06481775 | 4.96023 |  | 0.06481775 | 4.96023 | 0.08692617 | 4.96023 | 0.1297819 | 4.96023
0.06124736 | 4.996436 |  | 0.06124736 | 4.996436 | 0.08262472 | 4.996436 | 0.1393717 | 4.996436
0.06000542 | 5.032642 |  | 0.06000542 | 5.032642 | 0.08570026 | 5.032642 | 0.1334226 | 5.032642
0.06080298 | 5.068848 |  | 0.06080298 | 5.068848 | 0.08476355 | 5.068848 | 0.1349729 | 5.068848
0.05904562 | 5.105054 |  | 0.05904562 | 5.105054 | 0.08174854 | 5.105054 | 0.1376314 | 5.105054
0.05741885 | 5.14126 |  | 0.05741885 | 5.14126 | 0.08387614 | 5.14126 | 0.1349997 | 5.14126
0.05717713 | 5.177466 |  | 0.05717713 | 5.177466 | 0.08555257 | 5.177466 | 0.1358976 | 5.177466
0.05704172 | 5.213672 |  | 0.05704172 | 5.213672 | 0.08231981 | 5.213672 | 0.1328004 | 5.213672
0.05517137 | 5.249878 |  | 0.05517137 | 5.249878 | 0.08255467 | 5.249878 | 0.1309643 | 5.249878
0.05985201 | 5.286084 |  | 0.05985201 | 5.286084 | 0.08365752 | 5.286084 | 0.1342249 | 5.286084
0.05534067 | 5.32229 |  | 0.05534067 | 5.32229 | 0.08217659 | 5.32229 | 0.1266428 | 5.32229
0.05460132 | 5.358496 |  | 0.05460132 | 5.358496 | 0.0826513 | 5.358496 | 0.1341665 | 5.358496
0.05740783 | 5.394703 |  | 0.05740783 | 5.394703 | 0.08150527 | 5.394703 | 0.1268527 | 5.394703
0.05593056 | 5.430909 |  | 0.05593056 | 5.430909 | 0.0846278 | 5.430909 | 0.1332338 | 5.430909
0.05414107 | 5.467115 |  | 0.05414107 | 5.467115 | 0.0837945 | 5.467115 | 0.1289888 | 5.467115
0.05786395 | 5.503321 |  | 0.05786395 | 5.503321 | 0.08496929 | 5.503321 | 0.1280224 | 5.503321
0.05356478 | 5.539527 |  | 0.05356478 | 5.539527 | 0.08338924 | 5.539527 | 0.1294279 | 5.539527
0.05776756 | 5.575733 |  | 0.05776756 | 5.575733 | 0.08087351 | 5.575733 | 0.1225507 | 5.575733
0.05461557 | 5.611939 |  | 0.05461557 | 5.611939 | 0.08412076 | 5.611939 | 0.1218713 | 5.611939
0.05336544 | 5.648145 |  | 0.05336544 | 5.648145 | 0.08068249 | 5.648145 | 0.1259122 | 5.648145
0.05493419 | 5.684351 |  | 0.05493419 | 5.684351 | 0.08368951 | 5.684351 | 0.1206635 | 5.684351
0.05486974 | 5.720557 |  | 0.05486974 | 5.720557 | 0.08463432 | 5.720557 | 0.1199174 | 5.720557
0.05713514 | 5.756763 |  | 0.05713514 | 5.756763 | 0.08267987 | 5.756763 | 0.1214306 | 5.756763
0.05301877 | 5.792969 |  | 0.05301877 | 5.792969 | 0.08499163 | 5.792969 | 0.1190473 | 5.792969
0.05559999 | 5.829175 |  | 0.05559999 | 5.829175 | 0.08459209 | 5.829175 | 0.1287358 | 5.829175
0.05421471 | 5.865381 |  | 0.05421471 | 5.865381 | 0.08431755 | 5.865381 | 0.1189409 | 5.865381
0.05281817 | 5.901587 |  | 0.05281817 | 5.901587 | 0.08088651 | 5.901587 | 0.1188803 | 5.901587
0.0518539 | 5.937793 |  | 0.0518539 | 5.937793 | 0.08483376 | 5.937793 | 0.117575 | 5.937793
0.05305209 | 5.973999 |  | 0.05305209 | 5.973999 | 0.08479039 | 5.973999 | 0.1194425 | 5.973999
0.05531653 | 6.010206 |  | 0.05531653 | 6.010206 | 0.08433722 | 6.010206 | 0.1171028 | 6.010206
0.05409403 | 6.046412 |  | 0.05409403 | 6.046412 | 0.07840825 | 6.046412 | 0.124853 | 6.046412
0.0538211 | 6.082618 |  | 0.0538211 | 6.082618 | 0.08411563 | 6.082618 | 0.1210915 | 6.082618
0.05362154 | 6.118824 |  | 0.05362154 | 6.118824 | 0.08023037 | 6.118824 | 0.1169231 | 6.118824
0.05336633 | 6.15503 |  | 0.05336633 | 6.15503 | 0.08087013 | 6.15503 | 0.1194231 | 6.15503
0.05245349 | 6.191236 |  | 0.05245349 | 6.191236 | 0.08226382 | 6.191236 | 0.1127888 | 6.191236
0.05363953 | 6.227442 |  | 0.05363953 | 6.227442 | 0.08211731 | 6.227442 | 0.1139114 | 6.227442
0.04962605 | 6.263648 |  | 0.04962605 | 6.263648 | 0.07751943 | 6.263648 | 0.1118789 | 6.263648
0.05088475 | 6.299854 |  | 0.05088475 | 6.299854 | 0.07659036 | 6.299854 | 0.1158703 | 6.299854
0.05185097 | 6.33606 |  | 0.05185097 | 6.33606 | 0.08191952 | 6.33606 | 0.1096401 | 6.33606
0.04877262 | 6.372266 |  | 0.04877262 | 6.372266 | 0.08035506 | 6.372266 | 0.1067853 | 6.372266
0.05045574 | 6.408472 |  | 0.05045574 | 6.408472 | 0.07961733 | 6.408472 | 0.1122578 | 6.408472
0.04893202 | 6.444678 |  | 0.04893202 | 6.444678 | 0.0759074 | 6.444678 | 0.1089886 | 6.444678
0.04858237 | 6.480884 |  | 0.04858237 | 6.480884 | 0.07435657 | 6.480884 | 0.1107316 | 6.480884
0.04785566 | 6.51709 |  | 0.04785566 | 6.51709 | 0.07538978 | 6.51709 | 0.1082055 | 6.51709
0.04724966 | 6.553296 |  | 0.04724966 | 6.553296 | 0.07336013 | 6.553296 | 0.1026527 | 6.553296
0.04822186 | 6.589502 |  | 0.04822186 | 6.589502 | 0.0763941 | 6.589502 | 0.1048068 | 6.589502
0.04516891 | 6.625708 |  | 0.04516891 | 6.625708 | 0.07291587 | 6.625708 | 0.1041524 | 6.625708
0.04821694 | 6.661915 |  | 0.04821694 | 6.661915 | 0.07447141 | 6.661915 | 0.09634225 | 6.661915
0.04539172 | 6.698121 |  | 0.04539172 | 6.698121 | 0.0711022 | 6.698121 | 0.09968662 | 6.698121
0.04575782 | 6.734327 |  | 0.04575782 | 6.734327 | 0.07161978 | 6.734327 | 0.09728476 | 6.734327
0.04252051 | 6.770533 |  | 0.04252051 | 6.770533 | 0.06913854 | 6.770533 | 0.09215925 | 6.770533
0.04557829 | 6.806739 |  | 0.04557829 | 6.806739 | 0.07211856 | 6.806739 | 0.08863617 | 6.806739
0.04495159 | 6.842945 |  | 0.04495159 | 6.842945 | 0.07148745 | 6.842945 | 0.08582716 | 6.842945
0.04196324 | 6.879151 |  | 0.04196324 | 6.879151 | 0.06882275 | 6.879151 | 0.08143555 | 6.879151
0.04192355 | 6.915357 |  | 0.04192355 | 6.915357 | 0.06478412 | 6.915357 | 0.08061855 | 6.915357
0.04068675 | 6.951563 |  | 0.04068675 | 6.951563 | 0.0653816 | 6.951563 | 0.07715199 | 6.951563
0.03904938 | 6.987769 |  | 0.03904938 | 6.987769 | 0.06557235 | 6.987769 | 0.07422544 | 6.987769
0.03888928 | 7.023975 |  | 0.03888928 | 7.023975 | 0.06266005 | 7.023975 | 0.07340598 | 7.023975
0.0392732 | 7.060181 |  | 0.0392732 | 7.060181 | 0.06479601 | 7.060181 | 0.07093614 | 7.060181
0.03759269 | 7.096387 |  | 0.03759269 | 7.096387 | 0.06523522 | 7.096387 | 0.06618305 | 7.096387
0.03707161 | 7.132593 |  | 0.03707161 | 7.132593 | 0.05985807 | 7.132593 | 0.0657547 | 7.132593
0.03796095 | 7.168799 |  | 0.03796095 | 7.168799 | 0.06148091 | 7.168799 | 0.06407859 | 7.168799
0.03679105 | 7.205005 |  | 0.03679105 | 7.205005 | 0.06092007 | 7.205005 | 0.05850857 | 7.205005