## 1
Общество с ограниченной ответственностью "Инженерная геология" (ООО "ИнжГео")
Юр. адрес: 117279, г. Москва, ул. Миклухо-Маклая, 36 а, этаж 5, пом. XXIII к. 76-84
Телефон/факс +7 (495) 132-30-00, Адрес электронной почты inbox@inj-geo.ru
Испытательная лаборатория ООО «ИнжГео»
Адрес места осуществления деятельности лаборатории: г. Москва, просп. Вернадского, д. 51, стр. 1
Телефон +7(910)4557682, E-mail: slg85@mail.ru
Протокол испытаний № 13-63/36 от 04-12-2022
Наименование и адрес заказчика: ООО Регионстрой
Наименование объекта: Переход трубопровода через р. Енисей
Наименование используемого метода/методики: ГОСТ 12248.3-2020
Условия проведения испытания: температура окружающей среды (18 - 25)0С, влажность воздуха (40 - 75)%
Дата получение объекта подлежащего испытаниям: 07-11-2022
Дата испытания: 25.10.2022-19.11.2036
Испытание грунтов методом одноплоскостного среза
[6 empty] | Лабораторный номер: |  | 1071 |  |  |  | We, д.е. = | 0.53286882
[6 empty] | Номер скважины: |  | BH-004 |  |  |  | ρ, г/см3 = | 1.9
[6 empty] | Глубина отбора, м: |  | 1.5 |  |  |  | ρs, г/см3 = | 2.73
[6 empty] | Наименование грунта: |  | Суглинок, после оттаивания текучий, легкий пылеватый |  |  |  | e, д.е. = | 1.1
[6 empty] | Схема проведения опыта: |  | КД |  |  |  | IL, д.е. = | 2.365
Результаты испытаний
[7 empty] | Нормальное напряжение σ, МПа | Касательное напряжение t, МПа | tg ϕ | Угол внутреннего трения ϕ, град. | Удельное сцепление C, МПа
[7 empty] | 0.1 | 0.08645085
[7 empty] | 0.15 | 0.1081763
[7 empty] | 0.2 | 0.1539017
Эффективные значения угла внутреннего трения и удельного сцепления ϕ', С'
[7 empty] | ϕ', град. = | 34
[7 empty] | С', МПа = | 0.015
[7 empty] | Начальник исп. лаборатории: |  |  |  |  | Семиколенова Л.Г.
Лист 1 , всего листов 1
Частичное воспроизведение протокола испытаний без письменного разрешения ООО «ИнжГео» ЗАПРЕЩАЕТСЯ
второй график |  | первый график
dev | eps | sigma | dev1 | eps1 | dev2 | eps2 | dev3 | eps3
0 | 0 |  | 0 | 0 | 0 | 0 | 0 | 0
0.001488849 | 0.02837379 |  | 0.001488849 | 0.02837379 | 0.001882418 | 0.02837379 | 0.002665886 | 0.02837379
0.003000718 | 0.05674758 |  | 0.003000718 | 0.05674758 | 0.003741367 | 0.05674758 | 0.005298915 | 0.05674758
0.004466229 | 0.08512138 |  | 0.004466229 | 0.08512138 | 0.005601491 | 0.08512138 | 0.007962035 | 0.08512138
0.00601295 | 0.1134952 |  | 0.00601295 | 0.1134952 | 0.007434411 | 0.1134952 | 0.01052908 | 0.1134952
0.007405139 | 0.141869 |  | 0.007405139 | 0.141869 | 0.009348227 | 0.141869 | 0.01323459 | 0.141869
0.009027746 | 0.1702428 |  | 0.009027746 | 0.1702428 | 0.0111441 | 0.1702428 | 0.01591042 | 0.1702428
0.01034243 | 0.1986165 |  | 0.01034243 | 0.1986165 | 0.01317024 | 0.1986165 | 0.01862565 | 0.1986165
0.01197647 | 0.2269903 |  | 0.01197647 | 0.2269903 | 0.01487716 | 0.2269903 | 0.02114651 | 0.2269903
0.01353953 | 0.2553641 |  | 0.01353953 | 0.2553641 | 0.01664126 | 0.2553641 | 0.02413922 | 0.2553641
0.01483076 | 0.2837379 |  | 0.01483076 | 0.2837379 | 0.01860073 | 0.2837379 | 0.02649767 | 0.2837379
0.01656685 | 0.3121117 |  | 0.01656685 | 0.3121117 | 0.02057817 | 0.3121117 | 0.02910695 | 0.3121117
0.01797291 | 0.3404855 |  | 0.01797291 | 0.3404855 | 0.02241339 | 0.3404855 | 0.03170568 | 0.3404855
0.01937394 | 0.3688593 |  | 0.01937394 | 0.3688593 | 0.02416016 | 0.3688593 | 0.03429998 | 0.3688593
0.02074547 | 0.3972331 |  | 0.02074547 | 0.3972331 | 0.02634317 | 0.3972331 | 0.0370022 | 0.3972331
0.02241715 | 0.4256069 |  | 0.02241715 | 0.4256069 | 0.02816277 | 0.4256069 | 0.0396922 | 0.4256069
0.02390464 | 0.4539807 |  | 0.02390464 | 0.4539807 | 0.02993892 | 0.4539807 | 0.04278986 | 0.4539807
0.02545157 | 0.4823545 |  | 0.02545157 | 0.4823545 | 0.03182533 | 0.4823545 | 0.04545459 | 0.4823545
0.02679431 | 0.5107283 |  | 0.02679431 | 0.5107283 | 0.03416739 | 0.5107283 | 0.04816681 | 0.5107283
0.02870656 | 0.539102 |  | 0.02870656 | 0.539102 | 0.03574519 | 0.539102 | 0.05134345 | 0.539102
0.03040003 | 0.5674758 |  | 0.03040003 | 0.5674758 | 0.03742412 | 0.5674758 | 0.05379644 | 0.5674758
0.03171666 | 0.5958496 |  | 0.03171666 | 0.5958496 | 0.03992944 | 0.5958496 | 0.05663785 | 0.5958496
0.03301639 | 0.6242234 |  | 0.03301639 | 0.6242234 | 0.04195906 | 0.6242234 | 0.05957047 | 0.6242234
0.03482496 | 0.6525972 |  | 0.03482496 | 0.6525972 | 0.04316723 | 0.6525972 | 0.06200235 | 0.6525972
0.03626351 | 0.680971 |  | 0.03626351 | 0.680971 | 0.04512688 | 0.680971 | 0.06437618 | 0.680971
0.03777087 | 0.7093448 |  | 0.03777087 | 0.7093448 | 0.04744707 | 0.7093448 | 0.06712628 | 0.7093448
0.03884732 | 0.7377186 |  | 0.03884732 | 0.7377186 | 0.04878133 | 0.7377186 | 0.0696728 | 0.7377186
0.0406809 | 0.7660924 |  | 0.0406809 | 0.7660924 | 0.05098023 | 0.7660924 | 0.07263747 | 0.7660924
0.04198264 | 0.7944662 |  | 0.04198264 | 0.7944662 | 0.05265866 | 0.7944662 | 0.07487246 | 0.7944662
0.04278763 | 0.82284 |  | 0.04278763 | 0.82284 | 0.05432768 | 0.82284 | 0.07652441 | 0.82284
0.04470066 | 0.8512138 |  | 0.04470066 | 0.8512138 | 0.05518462 | 0.8512138 | 0.07941124 | 0.8512138
0.04549022 | 0.8795876 |  | 0.04549022 | 0.8795876 | 0.05664225 | 0.8795876 | 0.08080394 | 0.8795876
0.04695201 | 0.9079613 |  | 0.04695201 | 0.9079613 | 0.05882167 | 0.9079613 | 0.08335114 | 0.9079613
0.04861059 | 0.9363351 |  | 0.04861059 | 0.9363351 | 0.06070603 | 0.9363351 | 0.08640039 | 0.9363351
0.04911357 | 0.9647089 |  | 0.04911357 | 0.9647089 | 0.06172828 | 0.9647089 | 0.08757391 | 0.9647089
0.05054961 | 0.9930827 |  | 0.05054961 | 0.9930827 | 0.06301176 | 0.9930827 | 0.09004369 | 0.9930827
0.05178369 | 1.021457 |  | 0.05178369 | 1.021457 | 0.06441345 | 1.021457 | 0.09205694 | 1.021457
0.05268186 | 1.04983 |  | 0.05268186 | 1.04983 | 0.06619401 | 1.04983 | 0.09511166 | 1.04983
0.05444433 | 1.078204 |  | 0.05444433 | 1.078204 | 0.06754732 | 1.078204 | 0.09777591 | 1.078204
0.05620499 | 1.106578 |  | 0.05620499 | 1.106578 | 0.06918034 | 1.106578 | 0.09915567 | 1.106578
0.05666401 | 1.134952 |  | 0.05666401 | 1.134952 | 0.07073314 | 1.134952 | 0.1010871 | 1.134952
0.05753055 | 1.163325 |  | 0.05753055 | 1.163325 | 0.07227141 | 1.163325 | 0.1028511 | 1.163325
0.05921534 | 1.191699 |  | 0.05921534 | 1.191699 | 0.07381493 | 1.191699 | 0.1043627 | 1.191699
0.06016685 | 1.220073 |  | 0.06016685 | 1.220073 | 0.07500772 | 1.220073 | 0.1081091 | 1.220073
0.06103611 | 1.248447 |  | 0.06103611 | 1.248447 | 0.07723563 | 1.248447 | 0.1085813 | 1.248447
0.06303742 | 1.276821 |  | 0.06303742 | 1.276821 | 0.07844097 | 1.276821 | 0.1102065 | 1.276821
0.06346939 | 1.305194 |  | 0.06346939 | 1.305194 | 0.07915706 | 1.305194 | 0.1130801 | 1.305194
0.0641127 | 1.333568 |  | 0.0641127 | 1.333568 | 0.08092733 | 1.333568 | 0.115744 | 1.333568
0.0659416 | 1.361942 |  | 0.0659416 | 1.361942 | 0.08252117 | 1.361942 | 0.1177407 | 1.361942
0.06631497 | 1.390316 |  | 0.06631497 | 1.390316 | 0.08346267 | 1.390316 | 0.1188957 | 1.390316
0.06737379 | 1.41869 |  | 0.06737379 | 1.41869 | 0.08395939 | 1.41869 | 0.1197004 | 1.41869
0.06834677 | 1.447063 |  | 0.06834677 | 1.447063 | 0.08457479 | 1.447063 | 0.1215874 | 1.447063
0.0697268 | 1.475437 |  | 0.0697268 | 1.475437 | 0.08681739 | 1.475437 | 0.1235391 | 1.475437
0.06930615 | 1.503811 |  | 0.06930615 | 1.503811 | 0.0865658 | 1.503811 | 0.1241136 | 1.503811
0.07008102 | 1.532185 |  | 0.07008102 | 1.532185 | 0.08909594 | 1.532185 | 0.1262038 | 1.532185
0.07183137 | 1.560559 |  | 0.07183137 | 1.560559 | 0.08949978 | 1.560559 | 0.1259999 | 1.560559
0.07137854 | 1.588932 |  | 0.07137854 | 1.588932 | 0.09018783 | 1.588932 | 0.1271591 | 1.588932
0.07240512 | 1.617306 |  | 0.07240512 | 1.617306 | 0.09129808 | 1.617306 | 0.1301211 | 1.617306
0.07301771 | 1.64568 |  | 0.07301771 | 1.64568 | 0.09045494 | 1.64568 | 0.1287935 | 1.64568
0.07278424 | 1.674054 |  | 0.07278424 | 1.674054 | 0.09248159 | 1.674054 | 0.130396 | 1.674054
0.07366126 | 1.702428 |  | 0.07366126 | 1.702428 | 0.09287636 | 1.702428 | 0.1309226 | 1.702428
0.07396583 | 1.730801 |  | 0.07396583 | 1.730801 | 0.09366365 | 1.730801 | 0.1321931 | 1.730801
0.07469845 | 1.759175 |  | 0.07469845 | 1.759175 | 0.09374288 | 1.759175 | 0.1342094 | 1.759175
0.0758073 | 1.787549 |  | 0.0758073 | 1.787549 | 0.09519853 | 1.787549 | 0.1350615 | 1.787549
0.07583032 | 1.815923 |  | 0.07583032 | 1.815923 | 0.09564883 | 1.815923 | 0.1358079 | 1.815923
0.07626212 | 1.844296 |  | 0.07626212 | 1.844296 | 0.09672182 | 1.844296 | 0.1360773 | 1.844296
0.07758132 | 1.87267 |  | 0.07758132 | 1.87267 | 0.09591924 | 1.87267 | 0.1369444 | 1.87267
0.07704015 | 1.901044 |  | 0.07704015 | 1.901044 | 0.09702257 | 1.901044 | 0.1374251 | 1.901044
0.07760325 | 1.929418 |  | 0.07760325 | 1.929418 | 0.0983473 | 1.929418 | 0.1398346 | 1.929418
0.07903979 | 1.957792 |  | 0.07903979 | 1.957792 | 0.0984501 | 1.957792 | 0.1390003 | 1.957792
0.07925257 | 1.986165 |  | 0.07925257 | 1.986165 | 0.09931756 | 1.986165 | 0.1395377 | 1.986165
0.07941274 | 2.014539 |  | 0.07941274 | 2.014539 | 0.1003356 | 2.014539 | 0.1425201 | 2.014539
0.0801115 | 2.042913 |  | 0.0801115 | 2.042913 | 0.1007747 | 2.042913 | 0.1412053 | 2.042913
0.08051237 | 2.071287 |  | 0.08051237 | 2.071287 | 0.101642 | 2.071287 | 0.1427136 | 2.071287
0.08106318 | 2.099661 |  | 0.08106318 | 2.099661 | 0.1008776 | 2.099661 | 0.1427975 | 2.099661
0.08189609 | 2.128034 |  | 0.08189609 | 2.128034 | 0.1016318 | 2.128034 | 0.1446054 | 2.128034
0.08179636 | 2.156408 |  | 0.08179636 | 2.156408 | 0.1027921 | 2.156408 | 0.1466785 | 2.156408
0.08263155 | 2.184782 |  | 0.08263155 | 2.184782 | 0.1028727 | 2.184782 | 0.1464003 | 2.184782
0.08260656 | 2.213156 |  | 0.08260656 | 2.213156 | 0.1042131 | 2.213156 | 0.1468816 | 2.213156
0.08287018 | 2.24153 |  | 0.08287018 | 2.24153 | 0.1044637 | 2.24153 | 0.1462871 | 2.24153
0.08400069 | 2.269903 |  | 0.08400069 | 2.269903 | 0.1043495 | 2.269903 | 0.1485909 | 2.269903
0.08405137 | 2.298277 |  | 0.08405137 | 2.298277 | 0.1051947 | 2.298277 | 0.148841 | 2.298277
0.08325216 | 2.326651 |  | 0.08325216 | 2.326651 | 0.1048671 | 2.326651 | 0.1480429 | 2.326651
0.08504837 | 2.355025 |  | 0.08504837 | 2.355025 | 0.1059152 | 2.355025 | 0.1488998 | 2.355025
0.08407253 | 2.383399 |  | 0.08407253 | 2.383399 | 0.1060255 | 2.383399 | 0.1493065 | 2.383399
0.08533511 | 2.411772 |  | 0.08533511 | 2.411772 | 0.1057612 | 2.411772 | 0.1520664 | 2.411772
0.084994 | 2.440146 |  | 0.084994 | 2.440146 | 0.1072263 | 2.440146 | 0.1505509 | 2.440146
0.08475812 | 2.46852 |  | 0.08475812 | 2.46852 | 0.1072111 | 2.46852 | 0.1505238 | 2.46852
0.08568023 | 2.496894 |  | 0.08568023 | 2.496894 | 0.1076829 | 2.496894 | 0.1535347 | 2.496894
0.08602792 | 2.525267 |  | 0.08602792 | 2.525267 | 0.1062205 | 2.525267 | 0.1518975 | 2.525267
0.08653539 | 2.553641 |  | 0.08653539 | 2.553641 | 0.1074223 | 2.553641 | 0.1523702 | 2.553641
0.08586061 | 2.582015 |  | 0.08586061 | 2.582015 | 0.1086866 | 2.582015 | 0.1521157 | 2.582015
0.08683249 | 2.610389 |  | 0.08683249 | 2.610389 | 0.1086215 | 2.610389 | 0.1540135 | 2.610389
0.08551446 | 2.638763 |  | 0.08551446 | 2.638763 | 0.1084943 | 2.638763 | 0.1523115 | 2.638763
0.0867865 | 2.667136 |  | 0.0867865 | 2.667136 | 0.1089961 | 2.667136 | 0.1540688 | 2.667136
0.08564249 | 2.69551 |  | 0.08564249 | 2.69551 | 0.1081379 | 2.69551 | 0.1541086 | 2.69551
0.08645085 | 2.723884 |  | 0.08645085 | 2.723884 | 0.1081763 | 2.723884 | 0.1539017 | 2.723884
0.08563735 | 2.752258 |  | 0.08563735 | 2.752258 | 0.1090514 | 2.752258 | 0.1534538 | 2.752258
0.08600534 | 2.780632 |  | 0.08600534 | 2.780632 | 0.1088301 | 2.780632 | 0.1540933 | 2.780632
0.08613821 | 2.809005 |  | 0.08613821 | 2.809005 | 0.1074608 | 2.809005 | 0.1532529 | 2.809005
0.08694319 | 2.837379 |  | 0.08694319 | 2.837379 | 0.1075396 | 2.837379 | 0.152366 | 2.837379
0.0868927 | 2.865753 |  | 0.0868927 | 2.865753 | 0.1083193 | 2.865753 | 0.1529695 | 2.865753
0.08585278 | 2.894127 |  | 0.08585278 | 2.894127 | 0.1070186 | 2.894127 | 0.152883 | 2.894127
0.08535018 | 2.922501 |  | 0.08535018 | 2.922501 | 0.1071538 | 2.922501 | 0.1514375 | 2.922501
0.08540027 | 2.950874 |  | 0.08540027 | 2.950874 | 0.1071407 | 2.950874 | 0.1541076 | 2.950874
0.08620557 | 2.979248 |  | 0.08620557 | 2.979248 | 0.1059959 | 2.979248 | 0.1514546 | 2.979248
0.08549937 | 3.007622 |  | 0.08549937 | 3.007622 | 0.1067721 | 3.007622 | 0.1513267 | 3.007622
0.08449415 | 3.035996 |  | 0.08449415 | 3.035996 | 0.1071441 | 3.035996 | 0.1507668 | 3.035996
0.08437296 | 3.06437 |  | 0.08437296 | 3.06437 | 0.1064361 | 3.06437 | 0.1515015 | 3.06437
0.08374998 | 3.092743 |  | 0.08374998 | 3.092743 | 0.1055903 | 3.092743 | 0.1520441 | 3.092743
0.0838276 | 3.121117 |  | 0.0838276 | 3.121117 | 0.1064649 | 3.121117 | 0.1499518 | 3.121117
0.08442261 | 3.149491 |  | 0.08442261 | 3.149491 | 0.1042517 | 3.149491 | 0.1497231 | 3.149491
0.08353073 | 3.177865 |  | 0.08353073 | 3.177865 | 0.1039991 | 3.177865 | 0.1481524 | 3.177865
0.08336895 | 3.206238 |  | 0.08336895 | 3.206238 | 0.105091 | 3.206238 | 0.148519 | 3.206238
0.0828509 | 3.234612 |  | 0.0828509 | 3.234612 | 0.1042942 | 3.234612 | 0.1461793 | 3.234612
0.08321185 | 3.262986 |  | 0.08321185 | 3.262986 | 0.1041646 | 3.262986 | 0.1469747 | 3.262986
0.08227947 | 3.29136 |  | 0.08227947 | 3.29136 | 0.1036145 | 3.29136 | 0.1463148 | 3.29136
0.08107847 | 3.319734 |  | 0.08107847 | 3.319734 | 0.1015152 | 3.319734 | 0.1470012 | 3.319734
0.08122456 | 3.348107 |  | 0.08122456 | 3.348107 | 0.102288 | 3.348107 | 0.1450467 | 3.348107
0.08114415 | 3.376481 |  | 0.08114415 | 3.376481 | 0.1011816 | 3.376481 | 0.1427258 | 3.376481
0.08120349 | 3.404855 |  | 0.08120349 | 3.404855 | 0.1011872 | 3.404855 | 0.142769 | 3.404855
0.08001587 | 3.433229 |  | 0.08001587 | 3.433229 | 0.09919254 | 3.433229 | 0.1437857 | 3.433229
0.07897988 | 3.461603 |  | 0.07897988 | 3.461603 | 0.1005213 | 3.461603 | 0.1424016 | 3.461603
0.0790676 | 3.489976 |  | 0.0790676 | 3.489976 | 0.1000172 | 3.489976 | 0.1419134 | 3.489976
0.07827732 | 3.51835 |  | 0.07827732 | 3.51835 | 0.09852969 | 3.51835 | 0.1391829 | 3.51835
0.07808021 | 3.546724 |  | 0.07808021 | 3.546724 | 0.09768249 | 3.546724 | 0.1385684 | 3.546724
0.07785217 | 3.575098 |  | 0.07785217 | 3.575098 | 0.09716374 | 3.575098 | 0.1395355 | 3.575098
0.0765279 | 3.603472 |  | 0.0765279 | 3.603472 | 0.09668805 | 3.603472 | 0.1371585 | 3.603472
0.0769396 | 3.631845 |  | 0.0769396 | 3.631845 | 0.09612104 | 3.631845 | 0.1376806 | 3.631845
0.07696445 | 3.660219 |  | 0.07696445 | 3.660219 | 0.09458667 | 3.660219 | 0.1366877 | 3.660219
0.07632965 | 3.688593 |  | 0.07632965 | 3.688593 | 0.09453397 | 3.688593 | 0.1343984 | 3.688593
0.07611118 | 3.716967 |  | 0.07611118 | 3.716967 | 0.09387066 | 3.716967 | 0.1349581 | 3.716967
0.07556804 | 3.745341 |  | 0.07556804 | 3.745341 | 0.09459607 | 3.745341 | 0.1338346 | 3.745341
0.07391846 | 3.773714 |  | 0.07391846 | 3.773714 | 0.09286692 | 3.773714 | 0.1330883 | 3.773714
0.07418656 | 3.802088 |  | 0.07418656 | 3.802088 | 0.09287618 | 3.802088 | 0.1324503 | 3.802088
0.07347134 | 3.830462 |  | 0.07347134 | 3.830462 | 0.09270723 | 3.830462 | 0.1320902 | 3.830462
0.07342043 | 3.858836 |  | 0.07342043 | 3.858836 | 0.09146932 | 3.858836 | 0.1309906 | 3.858836
0.07230289 | 3.88721 |  | 0.07230289 | 3.88721 | 0.09087228 | 3.88721 | 0.1289089 | 3.88721
0.0715527 | 3.915583 |  | 0.0715527 | 3.915583 | 0.09058051 | 3.915583 | 0.129279 | 3.915583
0.0715651 | 3.943957 |  | 0.0715651 | 3.943957 | 0.08995306 | 3.943957 | 0.128473 | 3.943957
0.07073216 | 3.972331 |  | 0.07073216 | 3.972331 | 0.08933593 | 3.972331 | 0.1265146 | 3.972331
0.07035824 | 4.000705 |  | 0.07035824 | 4.000705 | 0.08941197 | 4.000705 | 0.1247746 | 4.000705
0.07010544 | 4.029078 |  | 0.07010544 | 4.029078 | 0.08767039 | 4.029078 | 0.124653 | 4.029078
0.06959505 | 4.057452 |  | 0.06959505 | 4.057452 | 0.08756578 | 4.057452 | 0.1235834 | 4.057452
0.06929145 | 4.085826 |  | 0.06929145 | 4.085826 | 0.08750498 | 4.085826 | 0.1236759 | 4.085826
0.06953781 | 4.1142 |  | 0.06953781 | 4.1142 | 0.0863555 | 4.1142 | 0.1236697 | 4.1142
0.06879302 | 4.142574 |  | 0.06879302 | 4.142574 | 0.08571104 | 4.142574 | 0.1228095 | 4.142574
0.06777856 | 4.170947 |  | 0.06777856 | 4.170947 | 0.08617218 | 4.170947 | 0.1209165 | 4.170947
0.0674656 | 4.199321 |  | 0.0674656 | 4.199321 | 0.08514361 | 4.199321 | 0.1199584 | 4.199321
0.06791223 | 4.227695 |  | 0.06791223 | 4.227695 | 0.08511437 | 4.227695 | 0.1209109 | 4.227695
0.06758593 | 4.256069 |  | 0.06758593 | 4.256069 | 0.0848825 | 4.256069 | 0.1190224 | 4.256069
0.06644497 | 4.284443 |  | 0.06644497 | 4.284443 | 0.08477129 | 4.284443 | 0.119063 | 4.284443
0.06736643 | 4.312816 |  | 0.06736643 | 4.312816 | 0.08350181 | 4.312816 | 0.1192613 | 4.312816
0.06660822 | 4.34119 |  | 0.06660822 | 4.34119 | 0.08318063 | 4.34119 | 0.1192762 | 4.34119
0.0666975 | 4.369564 |  | 0.0666975 | 4.369564 | 0.08285358 | 4.369564 | 0.1177101 | 4.369564
0.06558451 | 4.397938 |  | 0.06558451 | 4.397938 | 0.08194227 | 4.397938 | 0.1180003 | 4.397938
0.06540022 | 4.426312 |  | 0.06540022 | 4.426312 | 0.08178619 | 4.426312 | 0.1176672 | 4.426312
0.06609427 | 4.454685 |  | 0.06609427 | 4.454685 | 0.08160632 | 4.454685 | 0.1167418 | 4.454685
0.06544578 | 4.483059 |  | 0.06544578 | 4.483059 | 0.08224339 | 4.483059 | 0.1162991 | 4.483059
0.06530875 | 4.511433 |  | 0.06530875 | 4.511433 | 0.08133914 | 4.511433 | 0.11653 | 4.511433
0.06476506 | 4.539807 |  | 0.06476506 | 4.539807 | 0.08147786 | 4.539807 | 0.1155841 | 4.539807
0.06458633 | 4.568181 |  | 0.06458633 | 4.568181 | 0.08044625 | 4.568181 | 0.1155056 | 4.568181
0.06435114 | 4.596554 |  | 0.06435114 | 4.596554 | 0.08106088 | 4.596554 | 0.1133254 | 4.596554
0.06434149 | 4.624928 |  | 0.06434149 | 4.624928 | 0.0792469 | 4.624928 | 0.1137228 | 4.624928
0.06313481 | 4.653302 |  | 0.06313481 | 4.653302 | 0.08042707 | 4.653302 | 0.1125187 | 4.653302
0.06359941 | 4.681676 |  | 0.06359941 | 4.681676 | 0.07859802 | 4.681676 | 0.1121371 | 4.681676
0.06271474 | 4.710049 |  | 0.06271474 | 4.710049 | 0.07899698 | 4.710049 | 0.1127034 | 4.710049
0.06312731 | 4.738423 |  | 0.06312731 | 4.738423 | 0.07817238 | 4.738423 | 0.1131425 | 4.738423
0.06322973 | 4.766797 |  | 0.06322973 | 4.766797 | 0.07893131 | 4.766797 | 0.1123732 | 4.766797
0.06301312 | 4.795171 |  | 0.06301312 | 4.795171 | 0.0789189 | 4.795171 | 0.1122441 | 4.795171
0.06245009 | 4.823545 |  | 0.06245009 | 4.823545 | 0.07798832 | 4.823545 | 0.1096797 | 4.823545
0.06213966 | 4.851918 |  | 0.06213966 | 4.851918 | 0.07793398 | 4.851918 | 0.1113065 | 4.851918
0.06173941 | 4.880292 |  | 0.06173941 | 4.880292 | 0.0776102 | 4.880292 | 0.1088765 | 4.880292
0.06148417 | 4.908666 |  | 0.06148417 | 4.908666 | 0.07754353 | 4.908666 | 0.1097512 | 4.908666
0.06068592 | 4.93704 |  | 0.06068592 | 4.93704 | 0.07691055 | 4.93704 | 0.1098893 | 4.93704
0.06162238 | 4.965414 |  | 0.06162238 | 4.965414 | 0.076902 | 4.965414 | 0.1087231 | 4.965414
0.06094035 | 4.993787 |  | 0.06094035 | 4.993787 | 0.07541743 | 4.993787 | 0.1086607 | 4.993787
0.06082784 | 5.022161 |  | 0.06082784 | 5.022161 | 0.07531004 | 5.022161 | 0.108082 | 5.022161
0.06063846 | 5.050535 |  | 0.06063846 | 5.050535 | 0.07546899 | 5.050535 | 0.1074768 | 5.050535
0.05980734 | 5.078909 |  | 0.05980734 | 5.078909 | 0.07501789 | 5.078909 | 0.1081739 | 5.078909
0.05973274 | 5.107283 |  | 0.05973274 | 5.107283 | 0.07535916 | 5.107283 | 0.1063375 | 5.107283
0.05931307 | 5.135656 |  | 0.05931307 | 5.135656 | 0.07501133 | 5.135656 | 0.1063883 | 5.135656
0.0595108 | 5.16403 |  | 0.0595108 | 5.16403 | 0.07409349 | 5.16403 | 0.1070026 | 5.16403
0.05945904 | 5.192404 |  | 0.05945904 | 5.192404 | 0.0747652 | 5.192404 | 0.1065053 | 5.192404
0.05856903 | 5.220778 |  | 0.05856903 | 5.220778 | 0.07390929 | 5.220778 | 0.1044764 | 5.220778
0.05935439 | 5.249152 |  | 0.05935439 | 5.249152 | 0.07355496 | 5.249152 | 0.1059368 | 5.249152
0.05849098 | 5.277525 |  | 0.05849098 | 5.277525 | 0.07370453 | 5.277525 | 0.1035413 | 5.277525
0.05860663 | 5.305899 |  | 0.05860663 | 5.305899 | 0.0738109 | 5.305899 | 0.1043328 | 5.305899
0.05829699 | 5.334273 |  | 0.05829699 | 5.334273 | 0.07359712 | 5.334273 | 0.1039997 | 5.334273
0.05868307 | 5.362647 |  | 0.05868307 | 5.362647 | 0.07212754 | 5.362647 | 0.1043653 | 5.362647
0.05851747 | 5.39102 |  | 0.05851747 | 5.39102 | 0.0719898 | 5.39102 | 0.1034516 | 5.39102
0.05738366 | 5.419394 |  | 0.05738366 | 5.419394 | 0.07234677 | 5.419394 | 0.103524 | 5.419394
0.05798709 | 5.447768 |  | 0.05798709 | 5.447768 | 0.07209808 | 5.447768 | 0.1026555 | 5.447768
0.0575088 | 5.476142 |  | 0.0575088 | 5.476142 | 0.07128543 | 5.476142 | 0.1015093 | 5.476142
0.05692652 | 5.504516 |  | 0.05692652 | 5.504516 | 0.07218529 | 5.504516 | 0.101403 | 5.504516
0.05720597 | 5.532889 |  | 0.05720597 | 5.532889 | 0.07128204 | 5.532889 | 0.1018088 | 5.532889
0.05641571 | 5.561263 |  | 0.05641571 | 5.561263 | 0.0718253 | 5.561263 | 0.1007871 | 5.561263
0.05650042 | 5.589637 |  | 0.05650042 | 5.589637 | 0.07135959 | 5.589637 | 0.101048 | 5.589637
0.05617931 | 5.618011 |  | 0.05617931 | 5.618011 | 0.07054521 | 5.618011 | 0.1004146 | 5.618011
0.0568666 | 5.646385 |  | 0.0568666 | 5.646385 | 0.07007005 | 5.646385 | 0.0999092 | 5.646385