## 1
Общество с ограниченной ответственностью "Инженерная геология" (ООО "ИнжГео")
Юр. адрес: 117279, г. Москва, ул. Миклухо-Маклая, 36 а, этаж 5, пом. XXIII к. 76-84
Телефон/факс +7 (495) 132-30-00, Адрес электронной почты inbox@inj-geo.ru
Испытательная лаборатория ООО «ИнжГео»
Адрес места осуществления деятельности лаборатории: г. Москва, просп. Вернадского, д. 51, стр. 1
Телефон +7(910)4557682, E-mail: slg85@mail.ru
Протокол испытаний № 13-63/37 от 05-12-2022
Наименование и адрес заказчика: ООО Регионстрой
Наименование объекта: Переход трубопровода через р. Енисей
Наименование используемого метода/методики: ГОСТ 12248.3-2020
Условия проведения испытания: температура окружающей среды (18 - 25)0С, влажность воздуха (40 - 75)%
Дата получение объекта подлежащего испытаниям: 08-11-2022
Дата испытания: 25.10.2022-19.11.2037
Испытание грунтов методом одноплоскостного среза
[6 empty] | Лабораторный номер: |  | 1072 |  |  |  | We, д.е. = | 0.506050912
[6 empty] | Номер скважины: |  | BH-004 |  |  |  | ρ, г/см3 = | 1.9
[6 empty] | Глубина отбора, м: |  | 3 |  |  |  | ρs, г/см3 = | 2.72
[6 empty] | Наименование грунта: |  | Суглинок, после оттаивания текучий, легкий пылеватый |  |  |  | e, д.е. = | 1.1
[6 empty] | Схема проведения опыта: |  | КД |  |  |  | IL, д.е. = | 2.288
Результаты испытаний
[7 empty] | Нормальное напряжение σ, МПа | Касательное напряжение t, МПа | tg ϕ | Угол внутреннего трения ϕ, град. | Удельное сцепление C, МПа
[7 empty] | 0.1 | 0.08752075
[7 empty] | 0.15 | 0.1150311
[7 empty] | 0.2 | 0.1575415
Эффективные значения угла внутреннего трения и удельного сцепления ϕ', С'
[7 empty] | ϕ', град. = | 35
[7 empty] | С', МПа = | 0.015
[7 empty] | Начальник исп. лаборатории: |  |  |  |  | Семиколенова Л.Г.
Лист 1 , всего листов 1
Частичное воспроизведение протокола испытаний без письменного разрешения ООО «ИнжГео» ЗАПРЕЩАЕТСЯ
второй график |  | первый график
dev | eps | sigma | dev1 | eps1 | dev2 | eps2 | dev3 | eps3
0 | 0 |  | 0 | 0 | 0 | 0 | 0 | 0
0.001518452 | 0.02837379 |  | 0.001518452 | 0.02837379 | 0.001971527 | 0.02837379 | 0.002705009 | 0.02837379
0.003026375 | 0.05674758 |  | 0.003026375 | 0.05674758 | 0.00393517 | 0.05674758 | 0.005447618 | 0.05674758
0.004569536 | 0.08512138 |  | 0.004569536 | 0.08512138 | 0.005896289 | 0.08512138 | 0.008138103 | 0.08512138
0.006086761 | 0.1134952 |  | 0.006086761 | 0.1134952 | 0.007997629 | 0.1134952 | 0.01079767 | 0.1134952
0.007548142 | 0.141869 |  | 0.007548142 | 0.141869 | 0.009833392 | 0.141869 | 0.0136917 | 0.141869
0.009076029 | 0.1702428 |  | 0.009076029 | 0.1702428 | 0.011942 | 0.1702428 | 0.01615456 | 0.1702428
0.01049157 | 0.1986165 |  | 0.01049157 | 0.1986165 | 0.01385193 | 0.1986165 | 0.01906044 | 0.1986165
0.01198209 | 0.2269903 |  | 0.01198209 | 0.2269903 | 0.01573094 | 0.2269903 | 0.02157702 | 0.2269903
0.0134814 | 0.2553641 |  | 0.0134814 | 0.2553641 | 0.01770829 | 0.2553641 | 0.02425493 | 0.2553641
0.01505811 | 0.2837379 |  | 0.01505811 | 0.2837379 | 0.01998987 | 0.2837379 | 0.02739627 | 0.2837379
0.01655087 | 0.3121117 |  | 0.01655087 | 0.3121117 | 0.02201975 | 0.3121117 | 0.03002566 | 0.3121117
0.01798868 | 0.3404855 |  | 0.01798868 | 0.3404855 | 0.02401237 | 0.3404855 | 0.03265785 | 0.3404855
0.01975708 | 0.3688593 |  | 0.01975708 | 0.3688593 | 0.02587181 | 0.3688593 | 0.03558842 | 0.3688593
0.0210995 | 0.3972331 |  | 0.0210995 | 0.3972331 | 0.02765109 | 0.3972331 | 0.03780497 | 0.3972331
0.02275354 | 0.4256069 |  | 0.02275354 | 0.4256069 | 0.02998313 | 0.4256069 | 0.04069623 | 0.4256069
0.02423682 | 0.4539807 |  | 0.02423682 | 0.4539807 | 0.0319093 | 0.4539807 | 0.04394139 | 0.4539807
0.02582072 | 0.4823545 |  | 0.02582072 | 0.4823545 | 0.03374031 | 0.4823545 | 0.04644138 | 0.4823545
0.02728471 | 0.5107283 |  | 0.02728471 | 0.5107283 | 0.03590428 | 0.5107283 | 0.04955237 | 0.5107283
0.02907921 | 0.539102 |  | 0.02907921 | 0.539102 | 0.0383986 | 0.539102 | 0.05169219 | 0.539102
0.03044934 | 0.5674758 |  | 0.03044934 | 0.5674758 | 0.04042605 | 0.5674758 | 0.05537122 | 0.5674758
0.0321381 | 0.5958496 |  | 0.0321381 | 0.5958496 | 0.0420838 | 0.5958496 | 0.05758405 | 0.5958496
0.03383944 | 0.6242234 |  | 0.03383944 | 0.6242234 | 0.0439669 | 0.6242234 | 0.06043345 | 0.6242234
0.03488246 | 0.6525972 |  | 0.03488246 | 0.6525972 | 0.04626848 | 0.6525972 | 0.06308183 | 0.6525972
0.03688868 | 0.680971 |  | 0.03688868 | 0.680971 | 0.04820861 | 0.680971 | 0.06560766 | 0.680971
0.03796696 | 0.7093448 |  | 0.03796696 | 0.7093448 | 0.05062446 | 0.7093448 | 0.0693674 | 0.7093448
0.03935585 | 0.7377186 |  | 0.03935585 | 0.7377186 | 0.05167966 | 0.7377186 | 0.07191295 | 0.7377186
0.04072894 | 0.7660924 |  | 0.04072894 | 0.7660924 | 0.05403816 | 0.7660924 | 0.07380146 | 0.7660924
0.0422227 | 0.7944662 |  | 0.0422227 | 0.7944662 | 0.05557248 | 0.7944662 | 0.07628492 | 0.7944662
0.04360949 | 0.82284 |  | 0.04360949 | 0.82284 | 0.0573918 | 0.82284 | 0.07854628 | 0.82284
0.04449478 | 0.8512138 |  | 0.04449478 | 0.8512138 | 0.05850442 | 0.8512138 | 0.08147529 | 0.8512138
0.04625189 | 0.8795876 |  | 0.04625189 | 0.8795876 | 0.0602133 | 0.8795876 | 0.0836465 | 0.8795876
0.0478418 | 0.9079613 |  | 0.0478418 | 0.9079613 | 0.06248662 | 0.9079613 | 0.08521127 | 0.9079613
0.04906584 | 0.9363351 |  | 0.04906584 | 0.9363351 | 0.06404629 | 0.9363351 | 0.08729345 | 0.9363351
0.05009188 | 0.9647089 |  | 0.05009188 | 0.9647089 | 0.06638343 | 0.9647089 | 0.08950086 | 0.9647089
0.05124195 | 0.9930827 |  | 0.05124195 | 0.9930827 | 0.06696416 | 0.9930827 | 0.09253369 | 0.9930827
0.05232986 | 1.021457 |  | 0.05232986 | 1.021457 | 0.06979522 | 1.021457 | 0.09480235 | 1.021457
0.05400186 | 1.04983 |  | 0.05400186 | 1.04983 | 0.07144357 | 1.04983 | 0.09675983 | 1.04983
0.05525041 | 1.078204 |  | 0.05525041 | 1.078204 | 0.07238544 | 1.078204 | 0.0994732 | 1.078204
0.05666954 | 1.106578 |  | 0.05666954 | 1.106578 | 0.07417882 | 1.106578 | 0.1022412 | 1.106578
0.05741132 | 1.134952 |  | 0.05741132 | 1.134952 | 0.0756768 | 1.134952 | 0.1032498 | 1.134952
0.05870082 | 1.163325 |  | 0.05870082 | 1.163325 | 0.07736073 | 1.163325 | 0.1048393 | 1.163325
0.05942085 | 1.191699 |  | 0.05942085 | 1.191699 | 0.07930362 | 1.191699 | 0.1080174 | 1.191699
0.06136949 | 1.220073 |  | 0.06136949 | 1.220073 | 0.08057948 | 1.220073 | 0.1097315 | 1.220073
0.06218328 | 1.248447 |  | 0.06218328 | 1.248447 | 0.08235872 | 1.248447 | 0.1120112 | 1.248447
0.06306454 | 1.276821 |  | 0.06306454 | 1.276821 | 0.08314542 | 1.276821 | 0.1131774 | 1.276821
0.06383024 | 1.305194 |  | 0.06383024 | 1.305194 | 0.08526389 | 1.305194 | 0.1158471 | 1.305194
0.06593236 | 1.333568 |  | 0.06593236 | 1.333568 | 0.08551426 | 1.333568 | 0.1186696 | 1.333568
0.06662498 | 1.361942 |  | 0.06662498 | 1.361942 | 0.08684335 | 1.361942 | 0.1191757 | 1.361942
0.06746546 | 1.390316 |  | 0.06746546 | 1.390316 | 0.08842418 | 1.390316 | 0.1213805 | 1.390316
0.06796203 | 1.41869 |  | 0.06796203 | 1.41869 | 0.09011349 | 1.41869 | 0.1235136 | 1.41869
0.06927552 | 1.447063 |  | 0.06927552 | 1.447063 | 0.09125063 | 1.447063 | 0.1254329 | 1.447063
0.07048487 | 1.475437 |  | 0.07048487 | 1.475437 | 0.09154702 | 1.475437 | 0.1249761 | 1.475437
0.07136543 | 1.503811 |  | 0.07136543 | 1.503811 | 0.09251574 | 1.503811 | 0.1273288 | 1.503811
0.07091977 | 1.532185 |  | 0.07091977 | 1.532185 | 0.0945071 | 1.532185 | 0.1281345 | 1.532185
0.07256177 | 1.560559 |  | 0.07256177 | 1.560559 | 0.09474484 | 1.560559 | 0.1284609 | 1.560559
0.07308339 | 1.588932 |  | 0.07308339 | 1.588932 | 0.09594102 | 1.588932 | 0.1309778 | 1.588932
0.07316932 | 1.617306 |  | 0.07316932 | 1.617306 | 0.09542715 | 1.617306 | 0.1322885 | 1.617306
0.07381802 | 1.64568 |  | 0.07381802 | 1.64568 | 0.09662344 | 1.64568 | 0.1340187 | 1.64568
0.07452538 | 1.674054 |  | 0.07452538 | 1.674054 | 0.09713964 | 1.674054 | 0.1336004 | 1.674054
0.07422076 | 1.702428 |  | 0.07422076 | 1.702428 | 0.09775734 | 1.702428 | 0.1346528 | 1.702428
0.07567357 | 1.730801 |  | 0.07567357 | 1.730801 | 0.1001444 | 1.730801 | 0.1371397 | 1.730801
0.07560011 | 1.759175 |  | 0.07560011 | 1.759175 | 0.1004723 | 1.759175 | 0.1368499 | 1.759175
0.0762097 | 1.787549 |  | 0.0762097 | 1.787549 | 0.1006274 | 1.787549 | 0.1366438 | 1.787549
0.07777068 | 1.815923 |  | 0.07777068 | 1.815923 | 0.1022974 | 1.815923 | 0.139769 | 1.815923
0.07736888 | 1.844296 |  | 0.07736888 | 1.844296 | 0.1020554 | 1.844296 | 0.138695 | 1.844296
0.0774557 | 1.87267 |  | 0.0774557 | 1.87267 | 0.103332 | 1.87267 | 0.1404644 | 1.87267
0.07863829 | 1.901044 |  | 0.07863829 | 1.901044 | 0.1037907 | 1.901044 | 0.1428405 | 1.901044
0.0792204 | 1.929418 |  | 0.0792204 | 1.929418 | 0.1046937 | 1.929418 | 0.1437399 | 1.929418
0.07954822 | 1.957792 |  | 0.07954822 | 1.957792 | 0.1051386 | 1.957792 | 0.1432479 | 1.957792
0.07969669 | 1.986165 |  | 0.07969669 | 1.986165 | 0.1051162 | 1.986165 | 0.1440202 | 1.986165
0.08091126 | 2.014539 |  | 0.08091126 | 2.014539 | 0.1055603 | 2.014539 | 0.1462968 | 2.014539
0.08139472 | 2.042913 |  | 0.08139472 | 2.042913 | 0.1071499 | 2.042913 | 0.1447637 | 2.042913
0.08198148 | 2.071287 |  | 0.08198148 | 2.071287 | 0.1075365 | 2.071287 | 0.1459568 | 2.071287
0.08140267 | 2.099661 |  | 0.08140267 | 2.099661 | 0.1084224 | 2.099661 | 0.1462042 | 2.099661
0.08296728 | 2.128034 |  | 0.08296728 | 2.128034 | 0.1084617 | 2.128034 | 0.149093 | 2.128034
0.08249405 | 2.156408 |  | 0.08249405 | 2.156408 | 0.1097519 | 2.156408 | 0.1478375 | 2.156408
0.08393706 | 2.184782 |  | 0.08393706 | 2.184782 | 0.1104194 | 2.184782 | 0.1495931 | 2.184782
0.08433937 | 2.213156 |  | 0.08433937 | 2.213156 | 0.1096962 | 2.213156 | 0.150867 | 2.213156
0.08370265 | 2.24153 |  | 0.08370265 | 2.24153 | 0.109748 | 2.24153 | 0.1513337 | 2.24153
0.08416331 | 2.269903 |  | 0.08416331 | 2.269903 | 0.1110173 | 2.269903 | 0.1504203 | 2.269903
0.08414329 | 2.298277 |  | 0.08414329 | 2.298277 | 0.1114823 | 2.298277 | 0.1524526 | 2.298277
0.08455447 | 2.326651 |  | 0.08455447 | 2.326651 | 0.1124395 | 2.326651 | 0.1520644 | 2.326651
0.0847104 | 2.355025 |  | 0.0847104 | 2.355025 | 0.1126717 | 2.355025 | 0.1545251 | 2.355025
0.08531844 | 2.383399 |  | 0.08531844 | 2.383399 | 0.1134867 | 2.383399 | 0.1550873 | 2.383399
0.08607346 | 2.411772 |  | 0.08607346 | 2.411772 | 0.1120567 | 2.411772 | 0.153205 | 2.411772
0.08586499 | 2.440146 |  | 0.08586499 | 2.440146 | 0.1136134 | 2.440146 | 0.1536928 | 2.440146
0.08707669 | 2.46852 |  | 0.08707669 | 2.46852 | 0.1138799 | 2.46852 | 0.1561203 | 2.46852
0.08632498 | 2.496894 |  | 0.08632498 | 2.496894 | 0.1131864 | 2.496894 | 0.1567294 | 2.496894
0.08759592 | 2.525267 |  | 0.08759592 | 2.525267 | 0.1140578 | 2.525267 | 0.156021 | 2.525267
0.08736287 | 2.553641 |  | 0.08736287 | 2.553641 | 0.1139893 | 2.553641 | 0.1566156 | 2.553641
0.08632218 | 2.582015 |  | 0.08632218 | 2.582015 | 0.1142458 | 2.582015 | 0.1563405 | 2.582015
0.08681667 | 2.610389 |  | 0.08681667 | 2.610389 | 0.1140943 | 2.610389 | 0.1575146 | 2.610389
0.08700074 | 2.638763 |  | 0.08700074 | 2.638763 | 0.1153693 | 2.638763 | 0.1559294 | 2.638763
0.08784307 | 2.667136 |  | 0.08784307 | 2.667136 | 0.1146964 | 2.667136 | 0.1571145 | 2.667136
0.08666739 | 2.69551 |  | 0.08666739 | 2.69551 | 0.1149443 | 2.69551 | 0.1577691 | 2.69551
0.08752075 | 2.723884 |  | 0.08752075 | 2.723884 | 0.1150311 | 2.723884 | 0.1575415 | 2.723884
0.08790496 | 2.752258 |  | 0.08790496 | 2.752258 | 0.1143743 | 2.752258 | 0.1583119 | 2.752258
0.08662349 | 2.780632 |  | 0.08662349 | 2.780632 | 0.1150248 | 2.780632 | 0.1574384 | 2.780632
0.08819242 | 2.809005 |  | 0.08819242 | 2.809005 | 0.1155231 | 2.809005 | 0.1566255 | 2.809005
0.08711051 | 2.837379 |  | 0.08711051 | 2.837379 | 0.1143197 | 2.837379 | 0.1562054 | 2.837379
0.08781099 | 2.865753 |  | 0.08781099 | 2.865753 | 0.1147932 | 2.865753 | 0.1567601 | 2.865753
0.08777798 | 2.894127 |  | 0.08777798 | 2.894127 | 0.1136283 | 2.894127 | 0.1569536 | 2.894127
0.08662393 | 2.922501 |  | 0.08662393 | 2.922501 | 0.1143097 | 2.922501 | 0.1579002 | 2.922501
0.08749893 | 2.950874 |  | 0.08749893 | 2.950874 | 0.1139755 | 2.950874 | 0.1568303 | 2.950874
0.08605984 | 2.979248 |  | 0.08605984 | 2.979248 | 0.1134753 | 2.979248 | 0.1568607 | 2.979248
0.08686851 | 3.007622 |  | 0.08686851 | 3.007622 | 0.1128681 | 3.007622 | 0.1562741 | 3.007622
0.08602229 | 3.035996 |  | 0.08602229 | 3.035996 | 0.1125634 | 3.035996 | 0.1543945 | 3.035996
0.08601838 | 3.06437 |  | 0.08601838 | 3.06437 | 0.1133726 | 3.06437 | 0.1551 | 3.06437
0.0854542 | 3.092743 |  | 0.0854542 | 3.092743 | 0.1136089 | 3.092743 | 0.1539911 | 3.092743
0.08614467 | 3.121117 |  | 0.08614467 | 3.121117 | 0.1123479 | 3.121117 | 0.154957 | 3.121117
0.08543342 | 3.149491 |  | 0.08543342 | 3.149491 | 0.1124329 | 3.149491 | 0.1530805 | 3.149491
0.08471688 | 3.177865 |  | 0.08471688 | 3.177865 | 0.1123584 | 3.177865 | 0.1509096 | 3.177865
0.0837937 | 3.206238 |  | 0.0837937 | 3.206238 | 0.1110523 | 3.206238 | 0.1517735 | 3.206238
0.08380071 | 3.234612 |  | 0.08380071 | 3.234612 | 0.1096563 | 3.234612 | 0.1525678 | 3.234612
0.08353136 | 3.262986 |  | 0.08353136 | 3.262986 | 0.1104797 | 3.262986 | 0.1497587 | 3.262986
0.08272385 | 3.29136 |  | 0.08272385 | 3.29136 | 0.1086608 | 3.29136 | 0.1508232 | 3.29136
0.08242952 | 3.319734 |  | 0.08242952 | 3.319734 | 0.1095145 | 3.319734 | 0.1499712 | 3.319734
0.08166154 | 3.348107 |  | 0.08166154 | 3.348107 | 0.1082178 | 3.348107 | 0.1485956 | 3.348107
0.08237777 | 3.376481 |  | 0.08237777 | 3.376481 | 0.1073347 | 3.376481 | 0.1473696 | 3.376481
0.08174395 | 3.404855 |  | 0.08174395 | 3.404855 | 0.1062603 | 3.404855 | 0.1454121 | 3.404855
0.08108718 | 3.433229 |  | 0.08108718 | 3.433229 | 0.1067457 | 3.433229 | 0.1446186 | 3.433229
0.08061819 | 3.461603 |  | 0.08061819 | 3.461603 | 0.1050797 | 3.461603 | 0.1464948 | 3.461603
0.07943711 | 3.489976 |  | 0.07943711 | 3.489976 | 0.1061233 | 3.489976 | 0.1431348 | 3.489976
0.07958068 | 3.51835 |  | 0.07958068 | 3.51835 | 0.1050979 | 3.51835 | 0.1440234 | 3.51835
0.07875349 | 3.546724 |  | 0.07875349 | 3.546724 | 0.1040597 | 3.546724 | 0.1427009 | 3.546724
0.07851652 | 3.575098 |  | 0.07851652 | 3.575098 | 0.1040761 | 3.575098 | 0.1418011 | 3.575098
0.07877382 | 3.603472 |  | 0.07877382 | 3.603472 | 0.1037404 | 3.603472 | 0.1407262 | 3.603472
0.07705199 | 3.631845 |  | 0.07705199 | 3.631845 | 0.1024573 | 3.631845 | 0.1386972 | 3.631845
0.07683509 | 3.660219 |  | 0.07683509 | 3.660219 | 0.1010273 | 3.660219 | 0.1384042 | 3.660219
0.07608404 | 3.688593 |  | 0.07608404 | 3.688593 | 0.1003629 | 3.688593 | 0.1372037 | 3.688593
0.07590854 | 3.716967 |  | 0.07590854 | 3.716967 | 0.09963848 | 3.716967 | 0.1360758 | 3.716967
0.07587395 | 3.745341 |  | 0.07587395 | 3.745341 | 0.09959384 | 3.745341 | 0.136099 | 3.745341
0.07508188 | 3.773714 |  | 0.07508188 | 3.773714 | 0.09823676 | 3.773714 | 0.1349746 | 3.773714
0.07531428 | 3.802088 |  | 0.07531428 | 3.802088 | 0.0991649 | 3.802088 | 0.1336424 | 3.802088
0.07479715 | 3.830462 |  | 0.07479715 | 3.830462 | 0.09730118 | 3.830462 | 0.1351606 | 3.830462
0.07432168 | 3.858836 |  | 0.07432168 | 3.858836 | 0.09639124 | 3.858836 | 0.1330907 | 3.858836
0.07399085 | 3.88721 |  | 0.07399085 | 3.88721 | 0.0957619 | 3.88721 | 0.1312306 | 3.88721
0.07269365 | 3.915583 |  | 0.07269365 | 3.915583 | 0.09578322 | 3.915583 | 0.1303134 | 3.915583
0.07262483 | 3.943957 |  | 0.07262483 | 3.943957 | 0.09461417 | 3.943957 | 0.1314592 | 3.943957
0.07201116 | 3.972331 |  | 0.07201116 | 3.972331 | 0.09547058 | 3.972331 | 0.1289489 | 3.972331
0.07179492 | 4.000705 |  | 0.07179492 | 4.000705 | 0.09434337 | 4.000705 | 0.1299951 | 4.000705
0.07149287 | 4.029078 |  | 0.07149287 | 4.029078 | 0.09370315 | 4.029078 | 0.1293571 | 4.029078
0.07098727 | 4.057452 |  | 0.07098727 | 4.057452 | 0.09250053 | 4.057452 | 0.1271178 | 4.057452
0.07045867 | 4.085826 |  | 0.07045867 | 4.085826 | 0.09188439 | 4.085826 | 0.1259168 | 4.085826
0.07042639 | 4.1142 |  | 0.07042639 | 4.1142 | 0.09238873 | 4.1142 | 0.126015 | 4.1142
0.06971399 | 4.142574 |  | 0.06971399 | 4.142574 | 0.09182843 | 4.142574 | 0.1243609 | 4.142574
0.0693374 | 4.170947 |  | 0.0693374 | 4.170947 | 0.09180558 | 4.170947 | 0.1257328 | 4.170947
0.06916153 | 4.199321 |  | 0.06916153 | 4.199321 | 0.08969701 | 4.199321 | 0.1238245 | 4.199321
0.06875955 | 4.227695 |  | 0.06875955 | 4.227695 | 0.0893908 | 4.227695 | 0.1222653 | 4.227695
0.0686543 | 4.256069 |  | 0.0686543 | 4.256069 | 0.09002817 | 4.256069 | 0.1223653 | 4.256069
0.06804828 | 4.284443 |  | 0.06804828 | 4.284443 | 0.09002699 | 4.284443 | 0.1218667 | 4.284443
0.06758475 | 4.312816 |  | 0.06758475 | 4.312816 | 0.08921085 | 4.312816 | 0.1212297 | 4.312816
0.06672536 | 4.34119 |  | 0.06672536 | 4.34119 | 0.08785847 | 4.34119 | 0.1209332 | 4.34119
0.06689239 | 4.369564 |  | 0.06689239 | 4.369564 | 0.08884439 | 4.369564 | 0.1201318 | 4.369564
0.06682376 | 4.397938 |  | 0.06682376 | 4.397938 | 0.08842556 | 4.397938 | 0.1190593 | 4.397938
0.06618964 | 4.426312 |  | 0.06618964 | 4.426312 | 0.08671514 | 4.426312 | 0.1188929 | 4.426312
0.06572591 | 4.454685 |  | 0.06572591 | 4.454685 | 0.08654231 | 4.454685 | 0.1182143 | 4.454685
0.06542398 | 4.483059 |  | 0.06542398 | 4.483059 | 0.08654396 | 4.483059 | 0.1185267 | 4.483059
0.06590003 | 4.511433 |  | 0.06590003 | 4.511433 | 0.08623414 | 4.511433 | 0.1181261 | 4.511433
0.06559933 | 4.539807 |  | 0.06559933 | 4.539807 | 0.08566829 | 4.539807 | 0.1182705 | 4.539807
0.06487033 | 4.568181 |  | 0.06487033 | 4.568181 | 0.08532959 | 4.568181 | 0.1179203 | 4.568181
0.06469924 | 4.596554 |  | 0.06469924 | 4.596554 | 0.08549726 | 4.596554 | 0.1160056 | 4.596554
0.06425762 | 4.624928 |  | 0.06425762 | 4.624928 | 0.08430259 | 4.624928 | 0.1169016 | 4.624928
0.06412889 | 4.653302 |  | 0.06412889 | 4.653302 | 0.08459153 | 4.653302 | 0.1164562 | 4.653302
0.06464336 | 4.681676 |  | 0.06464336 | 4.681676 | 0.08429595 | 4.681676 | 0.1155173 | 4.681676
0.06393863 | 4.710049 |  | 0.06393863 | 4.710049 | 0.08360769 | 4.710049 | 0.1159676 | 4.710049
0.06327776 | 4.738423 |  | 0.06327776 | 4.738423 | 0.08374568 | 4.738423 | 0.11388 | 4.738423
0.06291417 | 4.766797 |  | 0.06291417 | 4.766797 | 0.08379116 | 4.766797 | 0.1149394 | 4.766797
0.06267379 | 4.795171 |  | 0.06267379 | 4.795171 | 0.0829059 | 4.795171 | 0.1126906 | 4.795171
0.06248598 | 4.823545 |  | 0.06248598 | 4.823545 | 0.08242522 | 4.823545 | 0.1132941 | 4.823545
0.06292124 | 4.851918 |  | 0.06292124 | 4.851918 | 0.08275699 | 4.851918 | 0.1132838 | 4.851918
0.06233469 | 4.880292 |  | 0.06233469 | 4.880292 | 0.08247885 | 4.880292 | 0.1116315 | 4.880292
0.06233851 | 4.908666 |  | 0.06233851 | 4.908666 | 0.08137672 | 4.908666 | 0.1129074 | 4.908666
0.06193336 | 4.93704 |  | 0.06193336 | 4.93704 | 0.08214302 | 4.93704 | 0.1121085 | 4.93704
0.06164932 | 4.965414 |  | 0.06164932 | 4.965414 | 0.08196197 | 4.965414 | 0.1114502 | 4.965414
0.06216883 | 4.993787 |  | 0.06216883 | 4.993787 | 0.0806417 | 4.993787 | 0.1109644 | 4.993787
0.06116945 | 5.022161 |  | 0.06116945 | 5.022161 | 0.08051782 | 5.022161 | 0.1104172 | 5.022161
0.06097309 | 5.050535 |  | 0.06097309 | 5.050535 | 0.07995389 | 5.050535 | 0.1111744 | 5.050535
0.06096793 | 5.078909 |  | 0.06096793 | 5.078909 | 0.08009192 | 5.078909 | 0.1101729 | 5.078909
0.06015626 | 5.107283 |  | 0.06015626 | 5.107283 | 0.07932851 | 5.107283 | 0.1089399 | 5.107283
0.06031937 | 5.135656 |  | 0.06031937 | 5.135656 | 0.07902508 | 5.135656 | 0.1084688 | 5.135656
0.05998202 | 5.16403 |  | 0.05998202 | 5.16403 | 0.07901048 | 5.16403 | 0.1078945 | 5.16403
0.0606395 | 5.192404 |  | 0.0606395 | 5.192404 | 0.07961343 | 5.192404 | 0.1072073 | 5.192404
0.05975491 | 5.220778 |  | 0.05975491 | 5.220778 | 0.0782937 | 5.220778 | 0.1083053 | 5.220778
0.05930129 | 5.249152 |  | 0.05930129 | 5.249152 | 0.07774539 | 5.249152 | 0.1077655 | 5.249152
0.05998203 | 5.277525 |  | 0.05998203 | 5.277525 | 0.07760118 | 5.277525 | 0.1073817 | 5.277525
0.05983576 | 5.305899 |  | 0.05983576 | 5.305899 | 0.07788046 | 5.305899 | 0.106779 | 5.305899
0.05854584 | 5.334273 |  | 0.05854584 | 5.334273 | 0.07744549 | 5.334273 | 0.1071399 | 5.334273
0.05857315 | 5.362647 |  | 0.05857315 | 5.362647 | 0.07802926 | 5.362647 | 0.1056252 | 5.362647
0.05858428 | 5.39102 |  | 0.05858428 | 5.39102 | 0.07715335 | 5.39102 | 0.1064476 | 5.39102
0.05862041 | 5.419394 |  | 0.05862041 | 5.419394 | 0.07696196 | 5.419394 | 0.1058355 | 5.419394
0.05876305 | 5.447768 |  | 0.05876305 | 5.447768 | 0.07684307 | 5.447768 | 0.1053878 | 5.447768
0.05764489 | 5.476142 |  | 0.05764489 | 5.476142 | 0.07613886 | 5.476142 | 0.1055742 | 5.476142
0.05795565 | 5.504516 |  | 0.05795565 | 5.504516 | 0.07662997 | 5.504516 | 0.1037908 | 5.504516
0.05800642 | 5.532889 |  | 0.05800642 | 5.532889 | 0.07573064 | 5.532889 | 0.1039358 | 5.532889
0.05706205 | 5.561263 |  | 0.05706205 | 5.561263 | 0.0757784 | 5.561263 | 0.1045606 | 5.561263
0.0578144 | 5.589637 |  | 0.0578144 | 5.589637 | 0.07557942 | 5.589637 | 0.1025277 | 5.589637
0.05689176 | 5.618011 |  | 0.05689176 | 5.618011 | 0.07527148 | 5.618011 | 0.1039547 | 5.618011
0.05659354 | 5.646385 |  | 0.05659354 | 5.646385 | 0.07559888 | 5.646385 | 0.1021487 | 5.646385