## 1
Общество с ограниченной ответственностью "Инженерная геология" (ООО "ИнжГео")
Юр. адрес: 117279, г. Москва, ул. Миклухо-Маклая, 36 а, этаж 5, пом. XXIII к. 76-84
Телефон/факс +7 (495) 132-30-00, Адрес электронной почты inbox@inj-geo.ru
Испытательная лаборатория ООО «ИнжГео»
Адрес места осуществления деятельности лаборатории: г. Москва, просп. Вернадского, д. 51, стр. 1
Телефон +7(910)4557682, E-mail: slg85@mail.ru
Протокол испытаний № 13-63/38 от 06-12-2022
Наименование и адрес заказчика: ООО Регионстрой
Наименование объекта: Переход трубопровода через р. Енисей
Наименование используемого метода/методики: ГОСТ 12248.3-2020
Условия проведения испытания: температура окружающей среды (18 - 25)0С, влажность воздуха (40 - 75)%
Дата получение объекта подлежащего испытаниям: 09-11-2022
Дата испытания: 25.10.2022-19.11.2038
Испытание грунтов методом одноплоскостного среза
[6 empty] | Лабораторный номер: |  | 1073 |  |  |  | We, д.е. = | 0.5043344
[6 empty] | Номер скважины: |  | BH-004 |  |  |  | ρ, г/см3 = | 1.9
[6 empty] | Глубина отбора, м: |  | 4.7 |  |  |  | ρs, г/см3 = | 2.7
[6 empty] | Наименование грунта: |  | Суглинок, после оттаивания текучий, легкий песчанистый |  |  |  | e, д.е. = | 1.1
[6 empty] | Схема проведения опыта: |  | КД |  |  |  | IL, д.е. = | 2.6
Результаты испытаний
[7 empty] | Нормальное напряжение σ, МПа | Касательное напряжение t, МПа | tg ϕ | Угол внутреннего трения ϕ, град. | Удельное сцепление C, МПа
[7 empty] | 0.1 | 0.08265425
[7 empty] | 0.15 | 0.1339814
[7 empty] | 0.2 | 0.1553085
Эффективные значения угла внутреннего трения и удельного сцепления ϕ', С'
[7 empty] | ϕ', град. = | 36
[7 empty] | С', МПа = | 0.015
[7 empty] | Начальник исп. лаборатории: |  |  |  |  | Семиколенова Л.Г.
Лист 1 , всего листов 1
Частичное воспроизведение протокола испытаний без письменного разрешения ООО «ИнжГео» ЗАПРЕЩАЕТСЯ
второй график |  | первый график
dev | eps | sigma | dev1 | eps1 | dev2 | eps2 | dev3 | eps3
0 | 0 |  | 0 | 0 | 0 | 0 | 0 | 0
0.001423179 | 0.02837379 |  | 0.001423179 | 0.02837379 | 0.002310652 | 0.02837379 | 0.002684626 | 0.02837379
0.002830137 | 0.05674758 |  | 0.002830137 | 0.05674758 | 0.004604261 | 0.05674758 | 0.005346816 | 0.05674758
0.00430946 | 0.08512138 |  | 0.00430946 | 0.08512138 | 0.006934934 | 0.08512138 | 0.007978526 | 0.08512138
0.005699812 | 0.1134952 |  | 0.005699812 | 0.1134952 | 0.009182893 | 0.1134952 | 0.01075506 | 0.1134952
0.007108463 | 0.141869 |  | 0.007108463 | 0.141869 | 0.01155625 | 0.141869 | 0.01336494 | 0.141869
0.008644976 | 0.1702428 |  | 0.008644976 | 0.1702428 | 0.01381081 | 0.1702428 | 0.01613949 | 0.1702428
0.009993082 | 0.1986165 |  | 0.009993082 | 0.1986165 | 0.01610476 | 0.1986165 | 0.01859888 | 0.1986165
0.01149502 | 0.2269903 |  | 0.01149502 | 0.2269903 | 0.01832431 | 0.2269903 | 0.02152209 | 0.2269903
0.0128743 | 0.2553641 |  | 0.0128743 | 0.2553641 | 0.02082744 | 0.2553641 | 0.0239232 | 0.2553641
0.01424079 | 0.2837379 |  | 0.01424079 | 0.2837379 | 0.02293843 | 0.2837379 | 0.02671307 | 0.2837379
0.01561645 | 0.3121117 |  | 0.01561645 | 0.3121117 | 0.02558624 | 0.3121117 | 0.02937302 | 0.3121117
0.01714594 | 0.3404855 |  | 0.01714594 | 0.3404855 | 0.0277184 | 0.3404855 | 0.0322046 | 0.3404855
0.01852126 | 0.3688593 |  | 0.01852126 | 0.3688593 | 0.02989642 | 0.3688593 | 0.03485398 | 0.3688593
0.01990831 | 0.3972331 |  | 0.01990831 | 0.3972331 | 0.03247183 | 0.3972331 | 0.03749807 | 0.3972331
0.0216254 | 0.4256069 |  | 0.0216254 | 0.4256069 | 0.03477331 | 0.4256069 | 0.04048555 | 0.4256069
0.02294178 | 0.4539807 |  | 0.02294178 | 0.4539807 | 0.03709187 | 0.4539807 | 0.04334865 | 0.4539807
0.02426806 | 0.4823545 |  | 0.02426806 | 0.4823545 | 0.0395988 | 0.4823545 | 0.04573277 | 0.4823545
0.0257262 | 0.5107283 |  | 0.0257262 | 0.5107283 | 0.04225085 | 0.5107283 | 0.04868483 | 0.5107283
0.02752247 | 0.539102 |  | 0.02752247 | 0.539102 | 0.04417454 | 0.539102 | 0.0515352 | 0.539102
0.02881971 | 0.5674758 |  | 0.02881971 | 0.5674758 | 0.0465199 | 0.5674758 | 0.05441289 | 0.5674758
0.03009316 | 0.5958496 |  | 0.03009316 | 0.5958496 | 0.0490167 | 0.5958496 | 0.05679066 | 0.5958496
0.03152825 | 0.6242234 |  | 0.03152825 | 0.6242234 | 0.05112748 | 0.6242234 | 0.05994758 | 0.6242234
0.03296615 | 0.6525972 |  | 0.03296615 | 0.6525972 | 0.05425215 | 0.6525972 | 0.06263164 | 0.6525972
0.03497634 | 0.680971 |  | 0.03497634 | 0.680971 | 0.05631926 | 0.680971 | 0.06553845 | 0.680971
0.03597135 | 0.7093448 |  | 0.03597135 | 0.7093448 | 0.05819204 | 0.7093448 | 0.06766528 | 0.7093448
0.03760935 | 0.7377186 |  | 0.03760935 | 0.7377186 | 0.06059398 | 0.7377186 | 0.07062629 | 0.7377186
0.0388401 | 0.7660924 |  | 0.0388401 | 0.7660924 | 0.06251331 | 0.7660924 | 0.07351258 | 0.7660924
0.03989095 | 0.7944662 |  | 0.03989095 | 0.7944662 | 0.06429313 | 0.7944662 | 0.07529384 | 0.7944662
0.04106514 | 0.82284 |  | 0.04106514 | 0.82284 | 0.06635227 | 0.82284 | 0.07669742 | 0.82284
0.04233035 | 0.8512138 |  | 0.04233035 | 0.8512138 | 0.06886444 | 0.8512138 | 0.07902123 | 0.8512138
0.04381101 | 0.8795876 |  | 0.04381101 | 0.8795876 | 0.07098166 | 0.8795876 | 0.08118999 | 0.8795876
0.04529374 | 0.9079613 |  | 0.04529374 | 0.9079613 | 0.07342051 | 0.9079613 | 0.08510757 | 0.9079613
0.04589992 | 0.9363351 |  | 0.04589992 | 0.9363351 | 0.07458982 | 0.9363351 | 0.08639376 | 0.9363351
0.04742951 | 0.9647089 |  | 0.04742951 | 0.9647089 | 0.0770282 | 0.9647089 | 0.08809011 | 0.9647089
0.04859635 | 0.9930827 |  | 0.04859635 | 0.9930827 | 0.07834955 | 0.9930827 | 0.09114922 | 0.9930827
0.04921639 | 1.021457 |  | 0.04921639 | 1.021457 | 0.08061673 | 1.021457 | 0.09394412 | 1.021457
0.0511009 | 1.04983 |  | 0.0511009 | 1.04983 | 0.08316372 | 1.04983 | 0.09576119 | 1.04983
0.05227196 | 1.078204 |  | 0.05227196 | 1.078204 | 0.08431022 | 1.078204 | 0.0970167 | 1.078204
0.05342803 | 1.106578 |  | 0.05342803 | 1.106578 | 0.08551056 | 1.106578 | 0.100472 | 1.106578
0.05425708 | 1.134952 |  | 0.05425708 | 1.134952 | 0.08832005 | 1.134952 | 0.1024912 | 1.134952
0.05580303 | 1.163325 |  | 0.05580303 | 1.163325 | 0.09031202 | 1.163325 | 0.1035931 | 1.163325
0.05606588 | 1.191699 |  | 0.05606588 | 1.191699 | 0.0915425 | 1.191699 | 0.1060398 | 1.191699
0.05798594 | 1.220073 |  | 0.05798594 | 1.220073 | 0.0934428 | 1.220073 | 0.107851 | 1.220073
0.05842611 | 1.248447 |  | 0.05842611 | 1.248447 | 0.09468887 | 1.248447 | 0.1094193 | 1.248447
0.0594563 | 1.276821 |  | 0.0594563 | 1.276821 | 0.09619377 | 1.276821 | 0.1117305 | 1.276821
0.06092509 | 1.305194 |  | 0.06092509 | 1.305194 | 0.09775409 | 1.305194 | 0.113052 | 1.305194
0.06169217 | 1.333568 |  | 0.06169217 | 1.333568 | 0.1010528 | 1.333568 | 0.1159785 | 1.333568
0.06245039 | 1.361942 |  | 0.06245039 | 1.361942 | 0.1013937 | 1.361942 | 0.1178161 | 1.361942
0.06341538 | 1.390316 |  | 0.06341538 | 1.390316 | 0.1038567 | 1.390316 | 0.1195764 | 1.390316
0.06473709 | 1.41869 |  | 0.06473709 | 1.41869 | 0.1036221 | 1.41869 | 0.1217751 | 1.41869
0.06500599 | 1.447063 |  | 0.06500599 | 1.447063 | 0.1052575 | 1.447063 | 0.1235324 | 1.447063
0.06576682 | 1.475437 |  | 0.06576682 | 1.475437 | 0.1059757 | 1.475437 | 0.1236264 | 1.475437
0.06640266 | 1.503811 |  | 0.06640266 | 1.503811 | 0.1082221 | 1.503811 | 0.124621 | 1.503811
0.06696961 | 1.532185 |  | 0.06696961 | 1.532185 | 0.1088629 | 1.532185 | 0.1268759 | 1.532185
0.06833645 | 1.560559 |  | 0.06833645 | 1.560559 | 0.1106179 | 1.560559 | 0.1283668 | 1.560559
0.06860773 | 1.588932 |  | 0.06860773 | 1.588932 | 0.1112122 | 1.588932 | 0.1279087 | 1.588932
0.0685888 | 1.617306 |  | 0.0685888 | 1.617306 | 0.111518 | 1.617306 | 0.1289443 | 1.617306
0.07030601 | 1.64568 |  | 0.07030601 | 1.64568 | 0.1126655 | 1.64568 | 0.1302983 | 1.64568
0.07060622 | 1.674054 |  | 0.07060622 | 1.674054 | 0.1137572 | 1.674054 | 0.1320894 | 1.674054
0.07139563 | 1.702428 |  | 0.07139563 | 1.702428 | 0.1139536 | 1.702428 | 0.1340204 | 1.702428
0.07101684 | 1.730801 |  | 0.07101684 | 1.730801 | 0.1144011 | 1.730801 | 0.1327989 | 1.730801
0.0720209 | 1.759175 |  | 0.0720209 | 1.759175 | 0.1168147 | 1.759175 | 0.1340605 | 1.759175
0.07258655 | 1.787549 |  | 0.07258655 | 1.787549 | 0.1179078 | 1.787549 | 0.134544 | 1.787549
0.07282766 | 1.815923 |  | 0.07282766 | 1.815923 | 0.1180408 | 1.815923 | 0.1376648 | 1.815923
0.07335265 | 1.844296 |  | 0.07335265 | 1.844296 | 0.1182859 | 1.844296 | 0.1383264 | 1.844296
0.07370212 | 1.87267 |  | 0.07370212 | 1.87267 | 0.1194701 | 1.87267 | 0.1396239 | 1.87267
0.07445132 | 1.901044 |  | 0.07445132 | 1.901044 | 0.1203355 | 1.901044 | 0.1407601 | 1.901044
0.07450158 | 1.929418 |  | 0.07450158 | 1.929418 | 0.1213353 | 1.929418 | 0.140144 | 1.929418
0.07468138 | 1.957792 |  | 0.07468138 | 1.957792 | 0.1225932 | 1.957792 | 0.1415283 | 1.957792
0.07602174 | 1.986165 |  | 0.07602174 | 1.986165 | 0.1224086 | 1.986165 | 0.1433719 | 1.986165
0.07604699 | 2.014539 |  | 0.07604699 | 2.014539 | 0.1244307 | 2.014539 | 0.1444234 | 2.014539
0.0768765 | 2.042913 |  | 0.0768765 | 2.042913 | 0.1229904 | 2.042913 | 0.1440493 | 2.042913
0.0776308 | 2.071287 |  | 0.0776308 | 2.071287 | 0.1245783 | 2.071287 | 0.1439314 | 2.071287
0.07769666 | 2.099661 |  | 0.07769666 | 2.099661 | 0.1248915 | 2.099661 | 0.1460949 | 2.099661
0.07758381 | 2.128034 |  | 0.07758381 | 2.128034 | 0.1248417 | 2.128034 | 0.1473744 | 2.128034
0.0774301 | 2.156408 |  | 0.0774301 | 2.156408 | 0.1259694 | 2.156408 | 0.1457861 | 2.156408
0.07795769 | 2.184782 |  | 0.07795769 | 2.184782 | 0.1278712 | 2.184782 | 0.1479009 | 2.184782
0.07929454 | 2.213156 |  | 0.07929454 | 2.213156 | 0.1281771 | 2.213156 | 0.1496334 | 2.213156
0.079548 | 2.24153 |  | 0.079548 | 2.24153 | 0.1280079 | 2.24153 | 0.1503509 | 2.24153
0.07949942 | 2.269903 |  | 0.07949942 | 2.269903 | 0.128648 | 2.269903 | 0.1504579 | 2.269903
0.08039213 | 2.298277 |  | 0.08039213 | 2.298277 | 0.1304571 | 2.298277 | 0.1500813 | 2.298277
0.0809205 | 2.326651 |  | 0.0809205 | 2.326651 | 0.1308327 | 2.326651 | 0.1511156 | 2.326651
0.07995988 | 2.355025 |  | 0.07995988 | 2.355025 | 0.1308806 | 2.355025 | 0.1520775 | 2.355025
0.08079267 | 2.383399 |  | 0.08079267 | 2.383399 | 0.1322087 | 2.383399 | 0.1510207 | 2.383399
0.08091437 | 2.411772 |  | 0.08091437 | 2.411772 | 0.1317921 | 2.411772 | 0.1538984 | 2.411772
0.08153794 | 2.440146 |  | 0.08153794 | 2.440146 | 0.1311829 | 2.440146 | 0.1539905 | 2.440146
0.08231645 | 2.46852 |  | 0.08231645 | 2.46852 | 0.1309217 | 2.46852 | 0.1544745 | 2.46852
0.08163945 | 2.496894 |  | 0.08163945 | 2.496894 | 0.1329461 | 2.496894 | 0.1537551 | 2.496894
0.08203681 | 2.525267 |  | 0.08203681 | 2.525267 | 0.1334986 | 2.525267 | 0.1550107 | 2.525267
0.08139654 | 2.553641 |  | 0.08139654 | 2.553641 | 0.1328878 | 2.553641 | 0.1547197 | 2.553641
0.08207348 | 2.582015 |  | 0.08207348 | 2.582015 | 0.13392 | 2.582015 | 0.1549437 | 2.582015
0.0819646 | 2.610389 |  | 0.0819646 | 2.610389 | 0.1335312 | 2.610389 | 0.1539198 | 2.610389
0.08330145 | 2.638763 |  | 0.08330145 | 2.638763 | 0.1337335 | 2.638763 | 0.1555017 | 2.638763
0.08280178 | 2.667136 |  | 0.08280178 | 2.667136 | 0.1331231 | 2.667136 | 0.1566717 | 2.667136
0.08236883 | 2.69551 |  | 0.08236883 | 2.69551 | 0.1346302 | 2.69551 | 0.1561693 | 2.69551
0.08265425 | 2.723884 |  | 0.08265425 | 2.723884 | 0.1339814 | 2.723884 | 0.1553085 | 2.723884
0.08300057 | 2.752258 |  | 0.08300057 | 2.752258 | 0.1343686 | 2.752258 | 0.1557418 | 2.752258
0.08244315 | 2.780632 |  | 0.08244315 | 2.780632 | 0.1350456 | 2.780632 | 0.1542287 | 2.780632
0.08244618 | 2.809005 |  | 0.08244618 | 2.809005 | 0.1331756 | 2.809005 | 0.1566245 | 2.809005
0.08173872 | 2.837379 |  | 0.08173872 | 2.837379 | 0.1324438 | 2.837379 | 0.1549216 | 2.837379
0.0816344 | 2.865753 |  | 0.0816344 | 2.865753 | 0.1343589 | 2.865753 | 0.1543214 | 2.865753
0.08189316 | 2.894127 |  | 0.08189316 | 2.894127 | 0.1337615 | 2.894127 | 0.1537238 | 2.894127
0.08145404 | 2.922501 |  | 0.08145404 | 2.922501 | 0.134353 | 2.922501 | 0.1557084 | 2.922501
0.08240408 | 2.950874 |  | 0.08240408 | 2.950874 | 0.1332303 | 2.950874 | 0.1544841 | 2.950874
0.08164266 | 2.979248 |  | 0.08164266 | 2.979248 | 0.1328852 | 2.979248 | 0.1523164 | 2.979248
0.0807818 | 3.007622 |  | 0.0807818 | 3.007622 | 0.133049 | 3.007622 | 0.1533079 | 3.007622
0.08136115 | 3.035996 |  | 0.08136115 | 3.035996 | 0.1312522 | 3.035996 | 0.1529552 | 3.035996
0.08101641 | 3.06437 |  | 0.08101641 | 3.06437 | 0.1322994 | 3.06437 | 0.1528101 | 3.06437
0.08127663 | 3.092743 |  | 0.08127663 | 3.092743 | 0.1315779 | 3.092743 | 0.1534339 | 3.092743
0.08065377 | 3.121117 |  | 0.08065377 | 3.121117 | 0.1303338 | 3.121117 | 0.1517312 | 3.121117
0.08087562 | 3.149491 |  | 0.08087562 | 3.149491 | 0.1306559 | 3.149491 | 0.1510917 | 3.149491
0.07963051 | 3.177865 |  | 0.07963051 | 3.177865 | 0.1307906 | 3.177865 | 0.1512042 | 3.177865
0.08020931 | 3.206238 |  | 0.08020931 | 3.206238 | 0.128521 | 3.206238 | 0.1499813 | 3.206238
0.07964049 | 3.234612 |  | 0.07964049 | 3.234612 | 0.1285949 | 3.234612 | 0.1479028 | 3.234612
0.07923393 | 3.262986 |  | 0.07923393 | 3.262986 | 0.128322 | 3.262986 | 0.1492227 | 3.262986
0.07870534 | 3.29136 |  | 0.07870534 | 3.29136 | 0.1267399 | 3.29136 | 0.1472243 | 3.29136
0.07769759 | 3.319734 |  | 0.07769759 | 3.319734 | 0.1260481 | 3.319734 | 0.1456424 | 3.319734
0.0785441 | 3.348107 |  | 0.0785441 | 3.348107 | 0.127218 | 3.348107 | 0.1450134 | 3.348107
0.07689199 | 3.376481 |  | 0.07689199 | 3.376481 | 0.1256944 | 3.376481 | 0.1457023 | 3.376481
0.07696009 | 3.404855 |  | 0.07696009 | 3.404855 | 0.1255621 | 3.404855 | 0.1435679 | 3.404855
0.07727492 | 3.433229 |  | 0.07727492 | 3.433229 | 0.1232392 | 3.433229 | 0.1451431 | 3.433229
0.07645517 | 3.461603 |  | 0.07645517 | 3.461603 | 0.1224522 | 3.461603 | 0.1421301 | 3.461603
0.07551957 | 3.489976 |  | 0.07551957 | 3.489976 | 0.1221217 | 3.489976 | 0.1429404 | 3.489976
0.07507291 | 3.51835 |  | 0.07507291 | 3.51835 | 0.1231191 | 3.51835 | 0.1403986 | 3.51835
0.07425482 | 3.546724 |  | 0.07425482 | 3.546724 | 0.1222088 | 3.546724 | 0.1408469 | 3.546724
0.07467853 | 3.575098 |  | 0.07467853 | 3.575098 | 0.1209685 | 3.575098 | 0.1392603 | 3.575098
0.07321881 | 3.603472 |  | 0.07321881 | 3.603472 | 0.1204594 | 3.603472 | 0.1389954 | 3.603472
0.07351664 | 3.631845 |  | 0.07351664 | 3.631845 | 0.1188004 | 3.631845 | 0.1386494 | 3.631845
0.07251897 | 3.660219 |  | 0.07251897 | 3.660219 | 0.1185696 | 3.660219 | 0.1373749 | 3.660219
0.0724989 | 3.688593 |  | 0.0724989 | 3.688593 | 0.117696 | 3.688593 | 0.1352726 | 3.688593
0.07222819 | 3.716967 |  | 0.07222819 | 3.716967 | 0.1174196 | 3.716967 | 0.1362188 | 3.716967
0.07194864 | 3.745341 |  | 0.07194864 | 3.745341 | 0.1154438 | 3.745341 | 0.1349369 | 3.745341
0.07087145 | 3.773714 |  | 0.07087145 | 3.773714 | 0.1146971 | 3.773714 | 0.1350267 | 3.773714
0.07003073 | 3.802088 |  | 0.07003073 | 3.802088 | 0.1142522 | 3.802088 | 0.1326381 | 3.802088
0.07086291 | 3.830462 |  | 0.07086291 | 3.830462 | 0.1128182 | 3.830462 | 0.1313045 | 3.830462
0.07045433 | 3.858836 |  | 0.07045433 | 3.858836 | 0.1135266 | 3.858836 | 0.1322666 | 3.858836
0.06923165 | 3.88721 |  | 0.06923165 | 3.88721 | 0.1126845 | 3.88721 | 0.1302697 | 3.88721
0.06947175 | 3.915583 |  | 0.06947175 | 3.915583 | 0.1110375 | 3.915583 | 0.1301499 | 3.915583
0.06802498 | 3.943957 |  | 0.06802498 | 3.943957 | 0.1110225 | 3.943957 | 0.1296216 | 3.943957
0.06846992 | 3.972331 |  | 0.06846992 | 3.972331 | 0.1097089 | 3.972331 | 0.129078 | 3.972331
0.06722778 | 4.000705 |  | 0.06722778 | 4.000705 | 0.1099513 | 4.000705 | 0.1268304 | 4.000705
0.06785382 | 4.029078 |  | 0.06785382 | 4.029078 | 0.1087147 | 4.029078 | 0.1252617 | 4.029078
0.06692644 | 4.057452 |  | 0.06692644 | 4.057452 | 0.1079125 | 4.057452 | 0.1264592 | 4.057452
0.06606232 | 4.085826 |  | 0.06606232 | 4.085826 | 0.1066982 | 4.085826 | 0.1256682 | 4.085826
0.06585607 | 4.1142 |  | 0.06585607 | 4.1142 | 0.1075017 | 4.1142 | 0.1245766 | 4.1142
0.06590335 | 4.142574 |  | 0.06590335 | 4.142574 | 0.1062424 | 4.142574 | 0.1232775 | 4.142574
0.06598542 | 4.170947 |  | 0.06598542 | 4.170947 | 0.1063043 | 4.170947 | 0.1223413 | 4.170947
0.06484752 | 4.199321 |  | 0.06484752 | 4.199321 | 0.1045159 | 4.199321 | 0.1218494 | 4.199321
0.0650204 | 4.227695 |  | 0.0650204 | 4.227695 | 0.105649 | 4.227695 | 0.1204715 | 4.227695
0.06471444 | 4.256069 |  | 0.06471444 | 4.256069 | 0.1038464 | 4.256069 | 0.1218778 | 4.256069
0.06445052 | 4.284443 |  | 0.06445052 | 4.284443 | 0.1034441 | 4.284443 | 0.1208383 | 4.284443
0.06423551 | 4.312816 |  | 0.06423551 | 4.312816 | 0.1041249 | 4.312816 | 0.1194274 | 4.312816
0.06391202 | 4.34119 |  | 0.06391202 | 4.34119 | 0.1041263 | 4.34119 | 0.1205219 | 4.34119
0.0629005 | 4.369564 |  | 0.0629005 | 4.369564 | 0.1026386 | 4.369564 | 0.1199408 | 4.369564
0.0625213 | 4.397938 |  | 0.0625213 | 4.397938 | 0.1013666 | 4.397938 | 0.1179645 | 4.397938
0.06272289 | 4.426312 |  | 0.06272289 | 4.426312 | 0.1023351 | 4.426312 | 0.1187428 | 4.426312
0.06232165 | 4.454685 |  | 0.06232165 | 4.454685 | 0.1014892 | 4.454685 | 0.1175619 | 4.454685
0.0626901 | 4.483059 |  | 0.0626901 | 4.483059 | 0.101064 | 4.483059 | 0.1175027 | 4.483059
0.06225436 | 4.511433 |  | 0.06225436 | 4.511433 | 0.1006115 | 4.511433 | 0.1159151 | 4.511433
0.06139513 | 4.539807 |  | 0.06139513 | 4.539807 | 0.1000219 | 4.539807 | 0.1164198 | 4.539807
0.06173146 | 4.568181 |  | 0.06173146 | 4.568181 | 0.09965642 | 4.568181 | 0.1146979 | 4.568181
0.06189324 | 4.596554 |  | 0.06189324 | 4.596554 | 0.09906489 | 4.596554 | 0.1145688 | 4.596554
0.06162587 | 4.624928 |  | 0.06162587 | 4.624928 | 0.09995411 | 4.624928 | 0.1152331 | 4.624928
0.0603439 | 4.653302 |  | 0.0603439 | 4.653302 | 0.09964229 | 4.653302 | 0.1138789 | 4.653302
0.06038186 | 4.681676 |  | 0.06038186 | 4.681676 | 0.09906758 | 4.681676 | 0.1139142 | 4.681676
0.06068543 | 4.710049 |  | 0.06068543 | 4.710049 | 0.09780229 | 4.710049 | 0.1137564 | 4.710049
0.06007819 | 4.738423 |  | 0.06007819 | 4.738423 | 0.09804918 | 4.738423 | 0.1138941 | 4.738423
0.05998535 | 4.766797 |  | 0.05998535 | 4.766797 | 0.09661354 | 4.766797 | 0.1116884 | 4.766797
0.06004876 | 4.795171 |  | 0.06004876 | 4.795171 | 0.09594434 | 4.795171 | 0.1114187 | 4.795171
0.0599871 | 4.823545 |  | 0.0599871 | 4.823545 | 0.09723825 | 4.823545 | 0.1114088 | 4.823545
0.05919145 | 4.851918 |  | 0.05919145 | 4.851918 | 0.09584283 | 4.851918 | 0.1114443 | 4.851918
0.0594059 | 4.880292 |  | 0.0594059 | 4.880292 | 0.09615257 | 4.880292 | 0.1102378 | 4.880292
0.05914281 | 4.908666 |  | 0.05914281 | 4.908666 | 0.09448716 | 4.908666 | 0.1098813 | 4.908666
0.05803254 | 4.93704 |  | 0.05803254 | 4.93704 | 0.09481086 | 4.93704 | 0.1103653 | 4.93704
0.05858336 | 4.965414 |  | 0.05858336 | 4.965414 | 0.09407318 | 4.965414 | 0.1101448 | 4.965414
0.0585782 | 4.993787 |  | 0.0585782 | 4.993787 | 0.09484129 | 4.993787 | 0.1094462 | 4.993787
0.05779716 | 5.022161 |  | 0.05779716 | 5.022161 | 0.09331258 | 5.022161 | 0.1093423 | 5.022161
0.05813137 | 5.050535 |  | 0.05813137 | 5.050535 | 0.09380888 | 5.050535 | 0.1088716 | 5.050535
0.05746854 | 5.078909 |  | 0.05746854 | 5.078909 | 0.09314636 | 5.078909 | 0.1073571 | 5.078909
0.0571267 | 5.107283 |  | 0.0571267 | 5.107283 | 0.09304772 | 5.107283 | 0.1081068 | 5.107283
0.0571025 | 5.135656 |  | 0.0571025 | 5.135656 | 0.09329403 | 5.135656 | 0.1080372 | 5.135656
0.05667525 | 5.16403 |  | 0.05667525 | 5.16403 | 0.09154675 | 5.16403 | 0.1063331 | 5.16403
0.05693293 | 5.192404 |  | 0.05693293 | 5.192404 | 0.09274736 | 5.192404 | 0.1060182 | 5.192404
0.05696382 | 5.220778 |  | 0.05696382 | 5.220778 | 0.09081601 | 5.220778 | 0.105304 | 5.220778
0.05623496 | 5.249152 |  | 0.05623496 | 5.249152 | 0.09117434 | 5.249152 | 0.1051368 | 5.249152
0.05623118 | 5.277525 |  | 0.05623118 | 5.277525 | 0.09043983 | 5.277525 | 0.1064401 | 5.277525
0.05604404 | 5.305899 |  | 0.05604404 | 5.305899 | 0.08987571 | 5.305899 | 0.1054022 | 5.305899
0.05606598 | 5.334273 |  | 0.05606598 | 5.334273 | 0.0903124 | 5.334273 | 0.1045835 | 5.334273
0.05532737 | 5.362647 |  | 0.05532737 | 5.362647 | 0.09073958 | 5.362647 | 0.1045879 | 5.362647
0.05518263 | 5.39102 |  | 0.05518263 | 5.39102 | 0.09016012 | 5.39102 | 0.1039285 | 5.39102
0.05574767 | 5.419394 |  | 0.05574767 | 5.419394 | 0.09037515 | 5.419394 | 0.1042211 | 5.419394
0.0555011 | 5.447768 |  | 0.0555011 | 5.447768 | 0.08957364 | 5.447768 | 0.1037181 | 5.447768
0.05510404 | 5.476142 |  | 0.05510404 | 5.476142 | 0.08950089 | 5.476142 | 0.1031285 | 5.476142
0.0550944 | 5.504516 |  | 0.0550944 | 5.504516 | 0.08916526 | 5.504516 | 0.103194 | 5.504516
0.05422978 | 5.532889 |  | 0.05422978 | 5.532889 | 0.08764914 | 5.532889 | 0.1031292 | 5.532889
0.05458571 | 5.561263 |  | 0.05458571 | 5.561263 | 0.08737123 | 5.561263 | 0.1014528 | 5.561263
0.05476246 | 5.589637 |  | 0.05476246 | 5.589637 | 0.08789846 | 5.589637 | 0.102094 | 5.589637
0.05398263 | 5.618011 |  | 0.05398263 | 5.618011 | 0.08707537 | 5.618011 | 0.1019018 | 5.618011
0.05414265 | 5.646385 |  | 0.05414265 | 5.646385 | 0.08809677 | 5.646385 | 0.1020288 | 5.646385