## 1
Общество с ограниченной ответственностью "Инженерная геология" (ООО "ИнжГео")
Юр. адрес: 117279, г. Москва, ул. Миклухо-Маклая, 36 а, этаж 5, пом. XXIII к. 76-84
Телефон/факс +7 (495) 132-30-00, Адрес электронной почты inbox@inj-geo.ru
Испытательная лаборатория ООО «ИнжГео»
Адрес места осуществления деятельности лаборатории: г. Москва, просп. Вернадского, д. 51, стр. 1
Телефон +7(910)4557682, E-mail: slg85@mail.ru
Протокол испытаний № 13-63/39 от 07-12-2022
Наименование и адрес заказчика: ООО Регионстрой
Наименование объекта: Переход трубопровода через р. Енисей
Наименование используемого метода/методики: ГОСТ 12248.3-2020
Условия проведения испытания: температура окружающей среды (18 - 25)0С, влажность воздуха (40 - 75)%
Дата получение объекта подлежащего испытаниям: 10-11-2022
Дата испытания: 25.10.2022-19.11.2039
Испытание грунтов методом одноплоскостного среза
[6 empty] | Лабораторный номер: |  | 1074 |  |  |  | We, д.е. = | 0.568577864
[6 empty] | Номер скважины: |  | BH-006 |  |  |  | ρ, г/см3 = | 1.9
[6 empty] | Глубина отбора, м: |  | 1.6 |  |  |  | ρs, г/см3 = | 2.73
[6 empty] | Наименование грунта: |  | Суглинок, после оттаивания текучий, тяжелый песчанистый |  |  |  | e, д.е. = | 1.1
[6 empty] | Схема проведения опыта: |  | КД |  |  |  | IL, д.е. = | 3.153
Результаты испытаний
[7 empty] | Нормальное напряжение σ, МПа | Касательное напряжение t, МПа | tg ϕ | Угол внутреннего трения ϕ, град. | Удельное сцепление C, МПа
[7 empty] | 0.1 | 0.09085541
[7 empty] | 0.15 | 0.1270331
[7 empty] | 0.2 | 0.1662108
Эффективные значения угла внутреннего трения и удельного сцепления ϕ', С'
[7 empty] | ϕ', град. = | 37
[7 empty] | С', МПа = | 0.015
[7 empty] | Начальник исп. лаборатории: |  |  |  |  | Семиколенова Л.Г.
Лист 1 , всего листов 1
Частичное воспроизведение протокола испытаний без письменного разрешения ООО «ИнжГео» ЗАПРЕЩАЕТСЯ
второй график |  | первый график
dev | eps | sigma | dev1 | eps1 | dev2 | eps2 | dev3 | eps3
0 | 0 |  | 0 | 0 | 0 | 0 | 0 | 0
0.00156439 | 0.02837379 |  | 0.00156439 | 0.02837379 | 0.002185122 | 0.02837379 | 0.002896316 | 0.02837379
0.003110323 | 0.05674758 |  | 0.003110323 | 0.05674758 | 0.004400562 | 0.05674758 | 0.005683138 | 0.05674758
0.004679195 | 0.08512138 |  | 0.004679195 | 0.08512138 | 0.006533852 | 0.08512138 | 0.008607446 | 0.08512138
0.006265988 | 0.1134952 |  | 0.006265988 | 0.1134952 | 0.008827691 | 0.1134952 | 0.01151692 | 0.1134952
0.007892186 | 0.141869 |  | 0.007892186 | 0.141869 | 0.01093831 | 0.141869 | 0.01439206 | 0.141869
0.009373853 | 0.1702428 |  | 0.009373853 | 0.1702428 | 0.01310511 | 0.1702428 | 0.01718294 | 0.1702428
0.01102414 | 0.1986165 |  | 0.01102414 | 0.1986165 | 0.01522966 | 0.1986165 | 0.02008521 | 0.1986165
0.01260923 | 0.2269903 |  | 0.01260923 | 0.2269903 | 0.01767746 | 0.2269903 | 0.0231224 | 0.2269903
0.01402188 | 0.2553641 |  | 0.01402188 | 0.2553641 | 0.01986967 | 0.2553641 | 0.02580136 | 0.2553641
0.0155942 | 0.2837379 |  | 0.0155942 | 0.2837379 | 0.02192206 | 0.2837379 | 0.02892967 | 0.2837379
0.0171349 | 0.3121117 |  | 0.0171349 | 0.3121117 | 0.02398679 | 0.3121117 | 0.03145702 | 0.3121117
0.01863267 | 0.3404855 |  | 0.01863267 | 0.3404855 | 0.02619673 | 0.3404855 | 0.03431381 | 0.3404855
0.0203651 | 0.3688593 |  | 0.0203651 | 0.3688593 | 0.02873937 | 0.3688593 | 0.03695006 | 0.3688593
0.02192757 | 0.3972331 |  | 0.02192757 | 0.3972331 | 0.03059137 | 0.3972331 | 0.04013035 | 0.3972331
0.02337097 | 0.4256069 |  | 0.02337097 | 0.4256069 | 0.03289098 | 0.4256069 | 0.04345673 | 0.4256069
0.02499681 | 0.4539807 |  | 0.02499681 | 0.4539807 | 0.03529487 | 0.4539807 | 0.04578896 | 0.4539807
0.02663047 | 0.4823545 |  | 0.02663047 | 0.4823545 | 0.03763507 | 0.4823545 | 0.04923213 | 0.4823545
0.02827029 | 0.5107283 |  | 0.02827029 | 0.5107283 | 0.03979348 | 0.5107283 | 0.05224278 | 0.5107283
0.02980828 | 0.539102 |  | 0.02980828 | 0.539102 | 0.04178274 | 0.539102 | 0.05453125 | 0.539102
0.03182517 | 0.5674758 |  | 0.03182517 | 0.5674758 | 0.04468389 | 0.5674758 | 0.05856909 | 0.5674758
0.03305906 | 0.5958496 |  | 0.03305906 | 0.5958496 | 0.04707166 | 0.5958496 | 0.06048433 | 0.5958496
0.03479647 | 0.6242234 |  | 0.03479647 | 0.6242234 | 0.04855915 | 0.6242234 | 0.06404058 | 0.6242234
0.0363176 | 0.6525972 |  | 0.0363176 | 0.6525972 | 0.05076867 | 0.6525972 | 0.0672959 | 0.6525972
0.03849255 | 0.680971 |  | 0.03849255 | 0.680971 | 0.05282253 | 0.680971 | 0.06943429 | 0.680971
0.03944132 | 0.7093448 |  | 0.03944132 | 0.7093448 | 0.05545157 | 0.7093448 | 0.07245152 | 0.7093448
0.0407895 | 0.7377186 |  | 0.0407895 | 0.7377186 | 0.05721562 | 0.7377186 | 0.07594552 | 0.7377186
0.04221262 | 0.7660924 |  | 0.04221262 | 0.7660924 | 0.06000385 | 0.7660924 | 0.07747307 | 0.7660924
0.04413479 | 0.7944662 |  | 0.04413479 | 0.7944662 | 0.06127238 | 0.7944662 | 0.08006456 | 0.7944662
0.04559718 | 0.82284 |  | 0.04559718 | 0.82284 | 0.06381685 | 0.82284 | 0.08248742 | 0.82284
0.04633463 | 0.8512138 |  | 0.04633463 | 0.8512138 | 0.06537137 | 0.8512138 | 0.08576257 | 0.8512138
0.04762082 | 0.8795876 |  | 0.04762082 | 0.8795876 | 0.06725361 | 0.8795876 | 0.08856536 | 0.8795876
0.04946248 | 0.9079613 |  | 0.04946248 | 0.9079613 | 0.06874431 | 0.9079613 | 0.08941327 | 0.9079613
0.05078845 | 0.9363351 |  | 0.05078845 | 0.9363351 | 0.07021179 | 0.9363351 | 0.09263442 | 0.9363351
0.05221354 | 0.9647089 |  | 0.05221354 | 0.9647089 | 0.07322972 | 0.9647089 | 0.09579515 | 0.9647089
0.05287985 | 0.9930827 |  | 0.05287985 | 0.9930827 | 0.07462916 | 0.9930827 | 0.09837651 | 0.9930827
0.0548098 | 1.021457 |  | 0.0548098 | 1.021457 | 0.07660396 | 1.021457 | 0.09919986 | 1.021457
0.05639495 | 1.04983 |  | 0.05639495 | 1.04983 | 0.0786319 | 1.04983 | 0.1023197 | 1.04983
0.05745851 | 1.078204 |  | 0.05745851 | 1.078204 | 0.07969789 | 1.078204 | 0.1042458 | 1.078204
0.05796884 | 1.106578 |  | 0.05796884 | 1.106578 | 0.08145221 | 1.106578 | 0.1065511 | 1.106578
0.06023216 | 1.134952 |  | 0.06023216 | 1.134952 | 0.08300455 | 1.134952 | 0.1100903 | 1.134952
0.06091299 | 1.163325 |  | 0.06091299 | 1.163325 | 0.08451981 | 1.163325 | 0.1110213 | 1.163325
0.06214519 | 1.191699 |  | 0.06214519 | 1.191699 | 0.08662115 | 1.191699 | 0.1132104 | 1.191699
0.06301038 | 1.220073 |  | 0.06301038 | 1.220073 | 0.08878301 | 1.220073 | 0.1149232 | 1.220073
0.06441051 | 1.248447 |  | 0.06441051 | 1.248447 | 0.08952556 | 1.248447 | 0.1179388 | 1.248447
0.06581553 | 1.276821 |  | 0.06581553 | 1.276821 | 0.09270229 | 1.276821 | 0.1195977 | 1.276821
0.06660288 | 1.305194 |  | 0.06660288 | 1.305194 | 0.09328223 | 1.305194 | 0.1230285 | 1.305194
0.06788127 | 1.333568 |  | 0.06788127 | 1.333568 | 0.09428475 | 1.333568 | 0.124815 | 1.333568
0.06941144 | 1.361942 |  | 0.06941144 | 1.361942 | 0.09567316 | 1.361942 | 0.126074 | 1.361942
0.06930935 | 1.390316 |  | 0.06930935 | 1.390316 | 0.09698579 | 1.390316 | 0.1270757 | 1.390316
0.0709551 | 1.41869 |  | 0.0709551 | 1.41869 | 0.09922851 | 1.41869 | 0.1285745 | 1.41869
0.07202258 | 1.447063 |  | 0.07202258 | 1.447063 | 0.1006511 | 1.447063 | 0.1299476 | 1.447063
0.07295999 | 1.475437 |  | 0.07295999 | 1.475437 | 0.1020322 | 1.475437 | 0.1332738 | 1.475437
0.0726978 | 1.503811 |  | 0.0726978 | 1.503811 | 0.102107 | 1.503811 | 0.1341074 | 1.503811
0.07359967 | 1.532185 |  | 0.07359967 | 1.532185 | 0.10358 | 1.532185 | 0.1354161 | 1.532185
0.07456325 | 1.560559 |  | 0.07456325 | 1.560559 | 0.1036154 | 1.560559 | 0.1371314 | 1.560559
0.07576231 | 1.588932 |  | 0.07576231 | 1.588932 | 0.1059617 | 1.588932 | 0.1369152 | 1.588932
0.07636026 | 1.617306 |  | 0.07636026 | 1.617306 | 0.1057346 | 1.617306 | 0.1383577 | 1.617306
0.07589493 | 1.64568 |  | 0.07589493 | 1.64568 | 0.108087 | 1.64568 | 0.1407487 | 1.64568
0.07781267 | 1.674054 |  | 0.07781267 | 1.674054 | 0.1083543 | 1.674054 | 0.14139 | 1.674054
0.07854967 | 1.702428 |  | 0.07854967 | 1.702428 | 0.1096316 | 1.702428 | 0.1427312 | 1.702428
0.07885451 | 1.730801 |  | 0.07885451 | 1.730801 | 0.109925 | 1.730801 | 0.144457 | 1.730801
0.079309 | 1.759175 |  | 0.079309 | 1.759175 | 0.1100617 | 1.759175 | 0.143529 | 1.759175
0.07956628 | 1.787549 |  | 0.07956628 | 1.787549 | 0.1113488 | 1.787549 | 0.1466341 | 1.787549
0.07961376 | 1.815923 |  | 0.07961376 | 1.815923 | 0.1123331 | 1.815923 | 0.1474603 | 1.815923
0.08074365 | 1.844296 |  | 0.08074365 | 1.844296 | 0.1127598 | 1.844296 | 0.1478155 | 1.844296
0.08045552 | 1.87267 |  | 0.08045552 | 1.87267 | 0.1134671 | 1.87267 | 0.1483275 | 1.87267
0.08081017 | 1.901044 |  | 0.08081017 | 1.901044 | 0.1141405 | 1.901044 | 0.1482223 | 1.901044
0.08134347 | 1.929418 |  | 0.08134347 | 1.929418 | 0.1159272 | 1.929418 | 0.1488397 | 1.929418
0.08345523 | 1.957792 |  | 0.08345523 | 1.957792 | 0.1155422 | 1.957792 | 0.1526881 | 1.957792
0.08295776 | 1.986165 |  | 0.08295776 | 1.986165 | 0.1166418 | 1.986165 | 0.1528125 | 1.986165
0.0837013 | 2.014539 |  | 0.0837013 | 2.014539 | 0.1159075 | 2.014539 | 0.1540872 | 2.014539
0.08494187 | 2.042913 |  | 0.08494187 | 2.042913 | 0.1166945 | 2.042913 | 0.155408 | 2.042913
0.08431825 | 2.071287 |  | 0.08431825 | 2.071287 | 0.1184607 | 2.071287 | 0.1560162 | 2.071287
0.08427453 | 2.099661 |  | 0.08427453 | 2.099661 | 0.1201154 | 2.099661 | 0.1559925 | 2.099661
0.08490561 | 2.128034 |  | 0.08490561 | 2.128034 | 0.1188337 | 2.128034 | 0.1554983 | 2.128034
0.08592939 | 2.156408 |  | 0.08592939 | 2.156408 | 0.121131 | 2.156408 | 0.1566489 | 2.156408
0.08687606 | 2.184782 |  | 0.08687606 | 2.184782 | 0.1203341 | 2.184782 | 0.1579514 | 2.184782
0.08673716 | 2.213156 |  | 0.08673716 | 2.213156 | 0.1220757 | 2.213156 | 0.1596611 | 2.213156
0.08711845 | 2.24153 |  | 0.08711845 | 2.24153 | 0.1218813 | 2.24153 | 0.1604747 | 2.24153
0.08810534 | 2.269903 |  | 0.08810534 | 2.269903 | 0.1227351 | 2.269903 | 0.1617403 | 2.269903
0.08736683 | 2.298277 |  | 0.08736683 | 2.298277 | 0.1219957 | 2.298277 | 0.1612116 | 2.298277
0.08806727 | 2.326651 |  | 0.08806727 | 2.326651 | 0.1231594 | 2.326651 | 0.1601901 | 2.326651
0.08769887 | 2.355025 |  | 0.08769887 | 2.355025 | 0.1243903 | 2.355025 | 0.1630608 | 2.355025
0.0889424 | 2.383399 |  | 0.0889424 | 2.383399 | 0.1243335 | 2.383399 | 0.1638491 | 2.383399
0.08916576 | 2.411772 |  | 0.08916576 | 2.411772 | 0.123661 | 2.411772 | 0.1640331 | 2.411772
0.08936903 | 2.440146 |  | 0.08936903 | 2.440146 | 0.1255175 | 2.440146 | 0.1633935 | 2.440146
0.09005372 | 2.46852 |  | 0.09005372 | 2.46852 | 0.1253481 | 2.46852 | 0.1650394 | 2.46852
0.08927252 | 2.496894 |  | 0.08927252 | 2.496894 | 0.1245309 | 2.496894 | 0.1632822 | 2.496894
0.09060912 | 2.525267 |  | 0.09060912 | 2.525267 | 0.1265754 | 2.525267 | 0.1635354 | 2.525267
0.09010477 | 2.553641 |  | 0.09010477 | 2.553641 | 0.1269049 | 2.553641 | 0.1658449 | 2.553641
0.09094041 | 2.582015 |  | 0.09094041 | 2.582015 | 0.1276324 | 2.582015 | 0.1659031 | 2.582015
0.09137421 | 2.610389 |  | 0.09137421 | 2.610389 | 0.1260365 | 2.610389 | 0.1644264 | 2.610389
0.09068732 | 2.638763 |  | 0.09068732 | 2.638763 | 0.1265446 | 2.638763 | 0.1655052 | 2.638763
0.09087236 | 2.667136 |  | 0.09087236 | 2.667136 | 0.1270949 | 2.667136 | 0.1643823 | 2.667136
0.09063247 | 2.69551 |  | 0.09063247 | 2.69551 | 0.1276356 | 2.69551 | 0.164856 | 2.69551
0.09085541 | 2.723884 |  | 0.09085541 | 2.723884 | 0.1270331 | 2.723884 | 0.1662108 | 2.723884
0.0909726 | 2.752258 |  | 0.0909726 | 2.752258 | 0.126384 | 2.752258 | 0.1670402 | 2.752258
0.08994212 | 2.780632 |  | 0.08994212 | 2.780632 | 0.1258451 | 2.780632 | 0.1645567 | 2.780632
0.09061761 | 2.809005 |  | 0.09061761 | 2.809005 | 0.1277668 | 2.809005 | 0.1662408 | 2.809005
0.09063814 | 2.837379 |  | 0.09063814 | 2.837379 | 0.1271098 | 2.837379 | 0.1660456 | 2.837379
0.09139225 | 2.865753 |  | 0.09139225 | 2.865753 | 0.127885 | 2.865753 | 0.164624 | 2.865753
0.09098674 | 2.894127 |  | 0.09098674 | 2.894127 | 0.1271029 | 2.894127 | 0.1670303 | 2.894127
0.09109836 | 2.922501 |  | 0.09109836 | 2.922501 | 0.125542 | 2.922501 | 0.1668205 | 2.922501
0.08943587 | 2.950874 |  | 0.08943587 | 2.950874 | 0.1251869 | 2.950874 | 0.1664991 | 2.950874
0.09044477 | 2.979248 |  | 0.09044477 | 2.979248 | 0.1269744 | 2.979248 | 0.1639627 | 2.979248
0.08962226 | 3.007622 |  | 0.08962226 | 3.007622 | 0.1250331 | 3.007622 | 0.1648901 | 3.007622
0.08998849 | 3.035996 |  | 0.08998849 | 3.035996 | 0.1261336 | 3.035996 | 0.1631524 | 3.035996
0.08981293 | 3.06437 |  | 0.08981293 | 3.06437 | 0.1244411 | 3.06437 | 0.164108 | 3.06437
0.08924333 | 3.092743 |  | 0.08924333 | 3.092743 | 0.1234744 | 3.092743 | 0.1628065 | 3.092743
0.08841732 | 3.121117 |  | 0.08841732 | 3.121117 | 0.1233518 | 3.121117 | 0.1611673 | 3.121117
0.08834444 | 3.149491 |  | 0.08834444 | 3.149491 | 0.1223997 | 3.149491 | 0.1602776 | 3.149491
0.08749649 | 3.177865 |  | 0.08749649 | 3.177865 | 0.1237129 | 3.177865 | 0.1612236 | 3.177865
0.08816786 | 3.206238 |  | 0.08816786 | 3.206238 | 0.1229205 | 3.206238 | 0.159549 | 3.206238
0.08674091 | 3.234612 |  | 0.08674091 | 3.234612 | 0.1212924 | 3.234612 | 0.1595446 | 3.234612
0.08659257 | 3.262986 |  | 0.08659257 | 3.262986 | 0.1211578 | 3.262986 | 0.1573015 | 3.262986
0.08621247 | 3.29136 |  | 0.08621247 | 3.29136 | 0.1215313 | 3.29136 | 0.1570852 | 3.29136
0.08636927 | 3.319734 |  | 0.08636927 | 3.319734 | 0.1204603 | 3.319734 | 0.1576109 | 3.319734
0.08473875 | 3.348107 |  | 0.08473875 | 3.348107 | 0.1197001 | 3.348107 | 0.1562565 | 3.348107
0.08502319 | 3.376481 |  | 0.08502319 | 3.376481 | 0.1191402 | 3.376481 | 0.155837 | 3.376481
0.08377567 | 3.404855 |  | 0.08377567 | 3.404855 | 0.1178085 | 3.404855 | 0.1539091 | 3.404855
0.08437862 | 3.433229 |  | 0.08437862 | 3.433229 | 0.1182126 | 3.433229 | 0.1554396 | 3.433229
0.08365638 | 3.461603 |  | 0.08365638 | 3.461603 | 0.1172249 | 3.461603 | 0.1543266 | 3.461603
0.08343706 | 3.489976 |  | 0.08343706 | 3.489976 | 0.1171261 | 3.489976 | 0.1534767 | 3.489976
0.08315865 | 3.51835 |  | 0.08315865 | 3.51835 | 0.1147914 | 3.51835 | 0.1520245 | 3.51835
0.08144168 | 3.546724 |  | 0.08144168 | 3.546724 | 0.1141008 | 3.546724 | 0.1499068 | 3.546724
0.0823825 | 3.575098 |  | 0.0823825 | 3.575098 | 0.1131411 | 3.575098 | 0.1491407 | 3.575098
0.08156402 | 3.603472 |  | 0.08156402 | 3.603472 | 0.1127246 | 3.603472 | 0.1471478 | 3.603472
0.08035102 | 3.631845 |  | 0.08035102 | 3.631845 | 0.1120412 | 3.631845 | 0.1465806 | 3.631845
0.07977063 | 3.660219 |  | 0.07977063 | 3.660219 | 0.1120953 | 3.660219 | 0.1460351 | 3.660219
0.07949312 | 3.688593 |  | 0.07949312 | 3.688593 | 0.1122276 | 3.688593 | 0.1466351 | 3.688593
0.07912552 | 3.716967 |  | 0.07912552 | 3.716967 | 0.1099901 | 3.716967 | 0.1441146 | 3.716967
0.07936304 | 3.745341 |  | 0.07936304 | 3.745341 | 0.1089507 | 3.745341 | 0.1453595 | 3.745341
0.07766886 | 3.773714 |  | 0.07766886 | 3.773714 | 0.1102689 | 3.773714 | 0.1418155 | 3.773714
0.07760103 | 3.802088 |  | 0.07760103 | 3.802088 | 0.1086531 | 3.802088 | 0.1427736 | 3.802088
0.07793271 | 3.830462 |  | 0.07793271 | 3.830462 | 0.1076692 | 3.830462 | 0.1410303 | 3.830462
0.07647826 | 3.858836 |  | 0.07647826 | 3.858836 | 0.1075533 | 3.858836 | 0.1397268 | 3.858836
0.07684049 | 3.88721 |  | 0.07684049 | 3.88721 | 0.1059666 | 3.88721 | 0.1382567 | 3.88721
0.07612247 | 3.915583 |  | 0.07612247 | 3.915583 | 0.1062112 | 3.915583 | 0.1389535 | 3.915583
0.07586624 | 3.943957 |  | 0.07586624 | 3.943957 | 0.1047491 | 3.943957 | 0.1373573 | 3.943957
0.0741114 | 3.972331 |  | 0.0741114 | 3.972331 | 0.1047621 | 3.972331 | 0.137263 | 3.972331
0.07502865 | 4.000705 |  | 0.07502865 | 4.000705 | 0.1033238 | 4.000705 | 0.1349446 | 4.000705
0.07350719 | 4.029078 |  | 0.07350719 | 4.029078 | 0.1023636 | 4.029078 | 0.1343523 | 4.029078
0.07358174 | 4.057452 |  | 0.07358174 | 4.057452 | 0.1030354 | 4.057452 | 0.1340054 | 4.057452
0.07344279 | 4.085826 |  | 0.07344279 | 4.085826 | 0.1028096 | 4.085826 | 0.1336478 | 4.085826
0.07299348 | 4.1142 |  | 0.07299348 | 4.1142 | 0.1018251 | 4.1142 | 0.1329228 | 4.1142
0.07179937 | 4.142574 |  | 0.07179937 | 4.142574 | 0.1009852 | 4.142574 | 0.1324072 | 4.142574
0.07128209 | 4.170947 |  | 0.07128209 | 4.170947 | 0.1002889 | 4.170947 | 0.1326254 | 4.170947
0.07119604 | 4.199321 |  | 0.07119604 | 4.199321 | 0.1006153 | 4.199321 | 0.1318288 | 4.199321
0.0708742 | 4.227695 |  | 0.0708742 | 4.227695 | 0.1001999 | 4.227695 | 0.1291365 | 4.227695
0.07038491 | 4.256069 |  | 0.07038491 | 4.256069 | 0.09854018 | 4.256069 | 0.1304333 | 4.256069
0.0707961 | 4.284443 |  | 0.0707961 | 4.284443 | 0.09866111 | 4.284443 | 0.1292306 | 4.284443
0.0703634 | 4.312816 |  | 0.0703634 | 4.312816 | 0.09801822 | 4.312816 | 0.1277339 | 4.312816
0.07015564 | 4.34119 |  | 0.07015564 | 4.34119 | 0.0972013 | 4.34119 | 0.1281508 | 4.34119
0.06964302 | 4.369564 |  | 0.06964302 | 4.369564 | 0.09640052 | 4.369564 | 0.1276087 | 4.369564
0.06918256 | 4.397938 |  | 0.06918256 | 4.397938 | 0.09746735 | 4.397938 | 0.12707 | 4.397938
0.06852504 | 4.426312 |  | 0.06852504 | 4.426312 | 0.09646778 | 4.426312 | 0.1258272 | 4.426312
0.06884248 | 4.454685 |  | 0.06884248 | 4.454685 | 0.09708215 | 4.454685 | 0.1253236 | 4.454685
0.06899259 | 4.483059 |  | 0.06899259 | 4.483059 | 0.0948934 | 4.483059 | 0.1261147 | 4.483059
0.06791948 | 4.511433 |  | 0.06791948 | 4.511433 | 0.09484026 | 4.511433 | 0.1251509 | 4.511433
0.06794918 | 4.539807 |  | 0.06794918 | 4.539807 | 0.09547162 | 4.539807 | 0.1236719 | 4.539807
0.0678092 | 4.568181 |  | 0.0678092 | 4.568181 | 0.09389177 | 4.568181 | 0.1248925 | 4.568181
0.06680689 | 4.596554 |  | 0.06680689 | 4.596554 | 0.09499303 | 4.596554 | 0.1236478 | 4.596554
0.06731056 | 4.624928 |  | 0.06731056 | 4.624928 | 0.0931736 | 4.624928 | 0.1228183 | 4.624928
0.06736863 | 4.653302 |  | 0.06736863 | 4.653302 | 0.09338011 | 4.653302 | 0.1228891 | 4.653302
0.06611979 | 4.681676 |  | 0.06611979 | 4.681676 | 0.09376218 | 4.681676 | 0.1213985 | 4.681676
0.0666271 | 4.710049 |  | 0.0666271 | 4.710049 | 0.09216393 | 4.710049 | 0.1212802 | 4.710049
0.06635679 | 4.738423 |  | 0.06635679 | 4.738423 | 0.09210426 | 4.738423 | 0.1212599 | 4.738423
0.06559461 | 4.766797 |  | 0.06559461 | 4.766797 | 0.09199932 | 4.766797 | 0.1215658 | 4.766797
0.06598725 | 4.795171 |  | 0.06598725 | 4.795171 | 0.09097784 | 4.795171 | 0.1203448 | 4.795171
0.06529181 | 4.823545 |  | 0.06529181 | 4.823545 | 0.09207662 | 4.823545 | 0.1204496 | 4.823545
0.06489519 | 4.851918 |  | 0.06489519 | 4.851918 | 0.0905172 | 4.851918 | 0.1183259 | 4.851918
0.06552094 | 4.880292 |  | 0.06552094 | 4.880292 | 0.09069425 | 4.880292 | 0.1191279 | 4.880292
0.06431283 | 4.908666 |  | 0.06431283 | 4.908666 | 0.09038259 | 4.908666 | 0.1186592 | 4.908666
0.06493726 | 4.93704 |  | 0.06493726 | 4.93704 | 0.08950669 | 4.93704 | 0.1186194 | 4.93704
0.06421003 | 4.965414 |  | 0.06421003 | 4.965414 | 0.08930223 | 4.965414 | 0.1166439 | 4.965414
0.0645823 | 4.993787 |  | 0.0645823 | 4.993787 | 0.08994964 | 4.993787 | 0.1176906 | 4.993787
0.06326435 | 5.022161 |  | 0.06326435 | 5.022161 | 0.08921275 | 5.022161 | 0.116843 | 5.022161
0.06405166 | 5.050535 |  | 0.06405166 | 5.050535 | 0.08865993 | 5.050535 | 0.1159102 | 5.050535
0.0631201 | 5.078909 |  | 0.0631201 | 5.078909 | 0.08826273 | 5.078909 | 0.1149511 | 5.078909
0.06281386 | 5.107283 |  | 0.06281386 | 5.107283 | 0.08738507 | 5.107283 | 0.115638 | 5.107283
0.06296305 | 5.135656 |  | 0.06296305 | 5.135656 | 0.08789379 | 5.135656 | 0.1157935 | 5.135656
0.06197325 | 5.16403 |  | 0.06197325 | 5.16403 | 0.08726293 | 5.16403 | 0.1155149 | 5.16403
0.0624884 | 5.192404 |  | 0.0624884 | 5.192404 | 0.08642884 | 5.192404 | 0.1142135 | 5.192404
0.06226784 | 5.220778 |  | 0.06226784 | 5.220778 | 0.08661035 | 5.220778 | 0.1144585 | 5.220778
0.0618395 | 5.249152 |  | 0.0618395 | 5.249152 | 0.08674918 | 5.249152 | 0.1134918 | 5.249152
0.06149571 | 5.277525 |  | 0.06149571 | 5.277525 | 0.08685451 | 5.277525 | 0.1123534 | 5.277525
0.06200482 | 5.305899 |  | 0.06200482 | 5.305899 | 0.08584279 | 5.305899 | 0.1117656 | 5.305899
0.06148793 | 5.334273 |  | 0.06148793 | 5.334273 | 0.08568025 | 5.334273 | 0.1115884 | 5.334273
0.06083542 | 5.362647 |  | 0.06083542 | 5.362647 | 0.08565776 | 5.362647 | 0.1111245 | 5.362647
0.0608225 | 5.39102 |  | 0.0608225 | 5.39102 | 0.08483694 | 5.39102 | 0.1110346 | 5.39102
0.06040446 | 5.419394 |  | 0.06040446 | 5.419394 | 0.08442293 | 5.419394 | 0.1100261 | 5.419394
0.06073559 | 5.447768 |  | 0.06073559 | 5.447768 | 0.08433575 | 5.447768 | 0.1098801 | 5.447768
0.06059574 | 5.476142 |  | 0.06059574 | 5.476142 | 0.08396479 | 5.476142 | 0.1108207 | 5.476142
0.06033835 | 5.504516 |  | 0.06033835 | 5.504516 | 0.08479357 | 5.504516 | 0.1109774 | 5.504516
0.05953259 | 5.532889 |  | 0.05953259 | 5.532889 | 0.08357341 | 5.532889 | 0.1102918 | 5.532889
0.0594575 | 5.561263 |  | 0.0594575 | 5.561263 | 0.08321652 | 5.561263 | 0.1090779 | 5.561263
0.05965339 | 5.589637 |  | 0.05965339 | 5.589637 | 0.08348181 | 5.589637 | 0.1091626 | 5.589637
0.05932703 | 5.618011 |  | 0.05932703 | 5.618011 | 0.08351587 | 5.618011 | 0.1093053 | 5.618011
0.05920644 | 5.646385 |  | 0.05920644 | 5.646385 | 0.08281501 | 5.646385 | 0.1075637 | 5.646385