## 1
Общество с ограниченной ответственностью "Инженерная геология" (ООО "ИнжГео")
Юр. адрес: 117279, г. Москва, ул. Миклухо-Маклая, 36 а, этаж 5, пом. XXIII к. 76-84
Телефон/факс +7 (495) 132-30-00, Адрес электронной почты inbox@inj-geo.ru
Испытательная лаборатория ООО «ИнжГео»
Адрес места осуществления деятельности лаборатории: г. Москва, просп. Вернадского, д. 51, стр. 1
Телефон +7(910)4557682, E-mail: slg85@mail.ru
Протокол испытаний № 13-63/40 от 08-12-2022
Наименование и адрес заказчика: ООО Регионстрой
Наименование объекта: Переход трубопровода через р. Енисей
Наименование используемого метода/методики: ГОСТ 12248.3-2020
Условия проведения испытания: температура окружающей среды (18 - 25)0С, влажность воздуха (40 - 75)%
Дата получение объекта подлежащего испытаниям: 11-11-2022
Дата испытания: 25.10.2022-19.11.2040
Испытание грунтов методом одноплоскостного среза
[6 empty] | Лабораторный номер: |  | 1075 |  |  |  | We, д.е. = | 0.538958387
[6 empty] | Номер скважины: |  | BH-007 |  |  |  | ρ, г/см3 = | 1.9
[6 empty] | Глубина отбора, м: |  | 1 |  |  |  | ρs, г/см3 = | 2.72
[6 empty] | Наименование грунта: |  | Суглинок, после оттаивания текучий, легкий песчанистый |  |  |  | e, д.е. = | 1.1
[6 empty] | Схема проведения опыта: |  | КД |  |  |  | IL, д.е. = | 2.651
Результаты испытаний
[7 empty] | Нормальное напряжение σ, МПа | Касательное напряжение t, МПа | tg ϕ | Угол внутреннего трения ϕ, град. | Удельное сцепление C, МПа
[7 empty] | 0.1 | 0.09712856
[7 empty] | 0.15 | 0.1241928
[7 empty] | 0.2 | 0.1752571
Эффективные значения угла внутреннего трения и удельного сцепления ϕ', С'
[7 empty] | ϕ', град. = | 38
[7 empty] | С', МПа = | 0.015
[7 empty] | Начальник исп. лаборатории: |  |  |  |  | Семиколенова Л.Г.
Лист 1 , всего листов 1
Частичное воспроизведение протокола испытаний без письменного разрешения ООО «ИнжГео» ЗАПРЕЩАЕТСЯ
второй график |  | первый график
dev | eps | sigma | dev1 | eps1 | dev2 | eps2 | dev3 | eps3
0 | 0 |  | 0 | 0 | 0 | 0 | 0 | 0
0.001664861 | 0.02837379 |  | 0.001664861 | 0.02837379 | 0.002132837 | 0.02837379 | 0.003038527 | 0.02837379
0.003331447 | 0.05674758 |  | 0.003331447 | 0.05674758 | 0.004281168 | 0.05674758 | 0.006085007 | 0.05674758
0.005016856 | 0.08512138 |  | 0.005016856 | 0.08512138 | 0.006394838 | 0.08512138 | 0.009014218 | 0.08512138
0.006762997 | 0.1134952 |  | 0.006762997 | 0.1134952 | 0.008641464 | 0.1134952 | 0.01216553 | 0.1134952
0.00840777 | 0.141869 |  | 0.00840777 | 0.141869 | 0.01063158 | 0.141869 | 0.01509068 | 0.141869
0.009957708 | 0.1702428 |  | 0.009957708 | 0.1702428 | 0.01294714 | 0.1702428 | 0.01831779 | 0.1702428
0.0117724 | 0.1986165 |  | 0.0117724 | 0.1986165 | 0.01509021 | 0.1986165 | 0.02102593 | 0.1986165
0.01332964 | 0.2269903 |  | 0.01332964 | 0.2269903 | 0.01719991 | 0.2269903 | 0.02410017 | 0.2269903
0.01511827 | 0.2553641 |  | 0.01511827 | 0.2553641 | 0.01916883 | 0.2553641 | 0.02744795 | 0.2553641
0.01669774 | 0.2837379 |  | 0.01669774 | 0.2837379 | 0.02159055 | 0.2837379 | 0.03008676 | 0.2837379
0.0186149 | 0.3121117 |  | 0.0186149 | 0.3121117 | 0.02375938 | 0.3121117 | 0.03342202 | 0.3121117
0.02010024 | 0.3404855 |  | 0.02010024 | 0.3404855 | 0.02549782 | 0.3404855 | 0.03598538 | 0.3404855
0.02173416 | 0.3688593 |  | 0.02173416 | 0.3688593 | 0.02789058 | 0.3688593 | 0.03927574 | 0.3688593
0.02354485 | 0.3972331 |  | 0.02354485 | 0.3972331 | 0.02982636 | 0.3972331 | 0.04245428 | 0.3972331
0.02512806 | 0.4256069 |  | 0.02512806 | 0.4256069 | 0.03238724 | 0.4256069 | 0.04509093 | 0.4256069
0.02698619 | 0.4539807 |  | 0.02698619 | 0.4539807 | 0.03420667 | 0.4539807 | 0.04812587 | 0.4539807
0.02885851 | 0.4823545 |  | 0.02885851 | 0.4823545 | 0.03685217 | 0.4823545 | 0.05147262 | 0.4823545
0.03023438 | 0.5107283 |  | 0.03023438 | 0.5107283 | 0.03901253 | 0.5107283 | 0.05526162 | 0.5107283
0.03198535 | 0.539102 |  | 0.03198535 | 0.539102 | 0.04077867 | 0.539102 | 0.05858388 | 0.539102
0.03423617 | 0.5674758 |  | 0.03423617 | 0.5674758 | 0.04352441 | 0.5674758 | 0.06168951 | 0.5674758
0.03541296 | 0.5958496 |  | 0.03541296 | 0.5958496 | 0.04568636 | 0.5958496 | 0.06459988 | 0.5958496
0.03720649 | 0.6242234 |  | 0.03720649 | 0.6242234 | 0.04818108 | 0.6242234 | 0.06745188 | 0.6242234
0.03903241 | 0.6525972 |  | 0.03903241 | 0.6525972 | 0.05016855 | 0.6525972 | 0.0703377 | 0.6525972
0.04045704 | 0.680971 |  | 0.04045704 | 0.680971 | 0.0525957 | 0.680971 | 0.073103 | 0.680971
0.0420755 | 0.7093448 |  | 0.0420755 | 0.7093448 | 0.053805 | 0.7093448 | 0.07722902 | 0.7093448
0.04401065 | 0.7377186 |  | 0.04401065 | 0.7377186 | 0.05603764 | 0.7377186 | 0.08014251 | 0.7377186
0.04578288 | 0.7660924 |  | 0.04578288 | 0.7660924 | 0.05801602 | 0.7660924 | 0.08275773 | 0.7660924
0.04664161 | 0.7944662 |  | 0.04664161 | 0.7944662 | 0.06002262 | 0.7944662 | 0.0845155 | 0.7944662
0.0480821 | 0.82284 |  | 0.0480821 | 0.82284 | 0.06144273 | 0.82284 | 0.08795549 | 0.82284
0.04956872 | 0.8512138 |  | 0.04956872 | 0.8512138 | 0.06360383 | 0.8512138 | 0.09074516 | 0.8512138
0.05151903 | 0.8795876 |  | 0.05151903 | 0.8795876 | 0.06591384 | 0.8795876 | 0.09262698 | 0.8795876
0.05276168 | 0.9079613 |  | 0.05276168 | 0.9079613 | 0.06804301 | 0.9079613 | 0.09550662 | 0.9079613
0.0538783 | 0.9363351 |  | 0.0538783 | 0.9363351 | 0.06914037 | 0.9363351 | 0.09760784 | 0.9363351
0.05531303 | 0.9647089 |  | 0.05531303 | 0.9647089 | 0.07078961 | 0.9647089 | 0.100648 | 0.9647089
0.05647399 | 0.9930827 |  | 0.05647399 | 0.9930827 | 0.07337586 | 0.9930827 | 0.1024045 | 0.9930827
0.05816208 | 1.021457 |  | 0.05816208 | 1.021457 | 0.0749808 | 1.021457 | 0.1056104 | 1.021457
0.06031866 | 1.04983 |  | 0.06031866 | 1.04983 | 0.07599469 | 1.04983 | 0.108072 | 1.04983
0.0615481 | 1.078204 |  | 0.0615481 | 1.078204 | 0.07883107 | 1.078204 | 0.1108025 | 1.078204
0.06210891 | 1.106578 |  | 0.06210891 | 1.106578 | 0.07989493 | 1.106578 | 0.1128468 | 1.106578
0.06451868 | 1.134952 |  | 0.06451868 | 1.134952 | 0.08115687 | 1.134952 | 0.114261 | 1.134952
0.06567951 | 1.163325 |  | 0.06567951 | 1.163325 | 0.08322202 | 1.163325 | 0.1174286 | 1.163325
0.06680845 | 1.191699 |  | 0.06680845 | 1.191699 | 0.08475246 | 1.191699 | 0.1194681 | 1.191699
0.06755073 | 1.220073 |  | 0.06755073 | 1.220073 | 0.08579271 | 1.220073 | 0.1211781 | 1.220073
0.0689682 | 1.248447 |  | 0.0689682 | 1.248447 | 0.08874172 | 1.248447 | 0.1236978 | 1.248447
0.06956624 | 1.276821 |  | 0.06956624 | 1.276821 | 0.08998309 | 1.276821 | 0.126031 | 1.276821
0.07173702 | 1.305194 |  | 0.07173702 | 1.305194 | 0.09073097 | 1.305194 | 0.1286938 | 1.305194
0.07326455 | 1.333568 |  | 0.07326455 | 1.333568 | 0.09235291 | 1.333568 | 0.1302863 | 1.333568
0.07297425 | 1.361942 |  | 0.07297425 | 1.361942 | 0.09430613 | 1.361942 | 0.1340784 | 1.361942
0.07493888 | 1.390316 |  | 0.07493888 | 1.390316 | 0.09540947 | 1.390316 | 0.1340729 | 1.390316
0.07518048 | 1.41869 |  | 0.07518048 | 1.41869 | 0.09657433 | 1.41869 | 0.1374984 | 1.41869
0.07727908 | 1.447063 |  | 0.07727908 | 1.447063 | 0.09817524 | 1.447063 | 0.1395932 | 1.447063
0.07760965 | 1.475437 |  | 0.07760965 | 1.475437 | 0.09944342 | 1.475437 | 0.1392536 | 1.475437
0.07831339 | 1.503811 |  | 0.07831339 | 1.503811 | 0.1003054 | 1.503811 | 0.1411375 | 1.503811
0.07973534 | 1.532185 |  | 0.07973534 | 1.532185 | 0.101254 | 1.532185 | 0.1434727 | 1.532185
0.07947153 | 1.560559 |  | 0.07947153 | 1.560559 | 0.1014419 | 1.560559 | 0.1436713 | 1.560559
0.08110631 | 1.588932 |  | 0.08110631 | 1.588932 | 0.1026126 | 1.588932 | 0.1455025 | 1.588932
0.08115288 | 1.617306 |  | 0.08115288 | 1.617306 | 0.1049196 | 1.617306 | 0.1478833 | 1.617306
0.08201169 | 1.64568 |  | 0.08201169 | 1.64568 | 0.1050104 | 1.64568 | 0.1464284 | 1.64568
0.08193078 | 1.674054 |  | 0.08193078 | 1.674054 | 0.1060372 | 1.674054 | 0.1489067 | 1.674054
0.08286738 | 1.702428 |  | 0.08286738 | 1.702428 | 0.1065957 | 1.702428 | 0.1499295 | 1.702428
0.08434931 | 1.730801 |  | 0.08434931 | 1.730801 | 0.1078956 | 1.730801 | 0.1522589 | 1.730801
0.0837306 | 1.759175 |  | 0.0837306 | 1.759175 | 0.108248 | 1.759175 | 0.1533498 | 1.759175
0.08554414 | 1.787549 |  | 0.08554414 | 1.787549 | 0.108088 | 1.787549 | 0.1532202 | 1.787549
0.08579498 | 1.815923 |  | 0.08579498 | 1.815923 | 0.1083561 | 1.815923 | 0.1549305 | 1.815923
0.08622391 | 1.844296 |  | 0.08622391 | 1.844296 | 0.1096111 | 1.844296 | 0.1548973 | 1.844296
0.08623599 | 1.87267 |  | 0.08623599 | 1.87267 | 0.1108637 | 1.87267 | 0.1572295 | 1.87267
0.08793413 | 1.901044 |  | 0.08793413 | 1.901044 | 0.1104617 | 1.901044 | 0.1570925 | 1.901044
0.08782042 | 1.929418 |  | 0.08782042 | 1.929418 | 0.1117858 | 1.929418 | 0.1582557 | 1.929418
0.08748558 | 1.957792 |  | 0.08748558 | 1.957792 | 0.113535 | 1.957792 | 0.1593562 | 1.957792
0.08807221 | 1.986165 |  | 0.08807221 | 1.986165 | 0.1125789 | 1.986165 | 0.1592689 | 1.986165
0.08881874 | 2.014539 |  | 0.08881874 | 2.014539 | 0.1141164 | 2.014539 | 0.1629255 | 2.014539
0.08998824 | 2.042913 |  | 0.08998824 | 2.042913 | 0.1142349 | 2.042913 | 0.1623408 | 2.042913
0.09002246 | 2.071287 |  | 0.09002246 | 2.071287 | 0.1153264 | 2.071287 | 0.1642302 | 2.071287
0.09104817 | 2.099661 |  | 0.09104817 | 2.099661 | 0.1156391 | 2.099661 | 0.1624644 | 2.099661
0.09054856 | 2.128034 |  | 0.09054856 | 2.128034 | 0.1161885 | 2.128034 | 0.1663204 | 2.128034
0.09226671 | 2.156408 |  | 0.09226671 | 2.156408 | 0.1177178 | 2.156408 | 0.1660368 | 2.156408
0.09281907 | 2.184782 |  | 0.09281907 | 2.184782 | 0.1189305 | 2.184782 | 0.1650821 | 2.184782
0.09338458 | 2.213156 |  | 0.09338458 | 2.213156 | 0.1181009 | 2.213156 | 0.166878 | 2.213156
0.09400016 | 2.24153 |  | 0.09400016 | 2.24153 | 0.1187987 | 2.24153 | 0.168738 | 2.24153
0.09386109 | 2.269903 |  | 0.09386109 | 2.269903 | 0.1197038 | 2.269903 | 0.1690743 | 2.269903
0.09443271 | 2.298277 |  | 0.09443271 | 2.298277 | 0.1209501 | 2.298277 | 0.171071 | 2.298277
0.09400643 | 2.326651 |  | 0.09400643 | 2.326651 | 0.1215757 | 2.326651 | 0.169096 | 2.326651
0.09469134 | 2.355025 |  | 0.09469134 | 2.355025 | 0.120217 | 2.355025 | 0.170979 | 2.355025
0.09550147 | 2.383399 |  | 0.09550147 | 2.383399 | 0.1218087 | 2.383399 | 0.1725955 | 2.383399
0.0949601 | 2.411772 |  | 0.0949601 | 2.411772 | 0.1210302 | 2.411772 | 0.1728577 | 2.411772
0.09589324 | 2.440146 |  | 0.09589324 | 2.440146 | 0.1223811 | 2.440146 | 0.1722175 | 2.440146
0.0950734 | 2.46852 |  | 0.0950734 | 2.46852 | 0.1225823 | 2.46852 | 0.1725001 | 2.46852
0.09666633 | 2.496894 |  | 0.09666633 | 2.496894 | 0.1223363 | 2.496894 | 0.1738683 | 2.496894
0.09549772 | 2.525267 |  | 0.09549772 | 2.525267 | 0.1224647 | 2.525267 | 0.1737568 | 2.525267
0.0968086 | 2.553641 |  | 0.0968086 | 2.553641 | 0.1234506 | 2.553641 | 0.1729211 | 2.553641
0.09620442 | 2.582015 |  | 0.09620442 | 2.582015 | 0.1243585 | 2.582015 | 0.1738513 | 2.582015
0.09586313 | 2.610389 |  | 0.09586313 | 2.610389 | 0.1229833 | 2.610389 | 0.1749128 | 2.610389
0.09701673 | 2.638763 |  | 0.09701673 | 2.638763 | 0.1227361 | 2.638763 | 0.1732714 | 2.638763
0.09635112 | 2.667136 |  | 0.09635112 | 2.667136 | 0.1243153 | 2.667136 | 0.1735742 | 2.667136
0.09681257 | 2.69551 |  | 0.09681257 | 2.69551 | 0.1230192 | 2.69551 | 0.1743716 | 2.69551
0.09712856 | 2.723884 |  | 0.09712856 | 2.723884 | 0.1241928 | 2.723884 | 0.1752571 | 2.723884
0.09747725 | 2.752258 |  | 0.09747725 | 2.752258 | 0.1240301 | 2.752258 | 0.1755007 | 2.752258
0.09727862 | 2.780632 |  | 0.09727862 | 2.780632 | 0.1231679 | 2.780632 | 0.1742313 | 2.780632
0.09612708 | 2.809005 |  | 0.09612708 | 2.809005 | 0.1245131 | 2.809005 | 0.1768473 | 2.809005
0.09678963 | 2.837379 |  | 0.09678963 | 2.837379 | 0.1234495 | 2.837379 | 0.1744531 | 2.837379
0.09767341 | 2.865753 |  | 0.09767341 | 2.865753 | 0.1238121 | 2.865753 | 0.1731646 | 2.865753
0.09741403 | 2.894127 |  | 0.09741403 | 2.894127 | 0.1242363 | 2.894127 | 0.1729104 | 2.894127
0.0966739 | 2.922501 |  | 0.0966739 | 2.922501 | 0.1242904 | 2.922501 | 0.1729735 | 2.922501
0.09707543 | 2.950874 |  | 0.09707543 | 2.950874 | 0.1234104 | 2.950874 | 0.172571 | 2.950874
0.09590137 | 2.979248 |  | 0.09590137 | 2.979248 | 0.1229064 | 2.979248 | 0.1724011 | 2.979248
0.09541718 | 3.007622 |  | 0.09541718 | 3.007622 | 0.1227647 | 3.007622 | 0.1738991 | 3.007622
0.09471985 | 3.035996 |  | 0.09471985 | 3.035996 | 0.1230812 | 3.035996 | 0.1738781 | 3.035996
0.09582347 | 3.06437 |  | 0.09582347 | 3.06437 | 0.1219878 | 3.06437 | 0.1723003 | 3.06437
0.09510117 | 3.092743 |  | 0.09510117 | 3.092743 | 0.1216734 | 3.092743 | 0.1723361 | 3.092743
0.09435172 | 3.121117 |  | 0.09435172 | 3.121117 | 0.1221191 | 3.121117 | 0.1695804 | 3.121117
0.09370852 | 3.149491 |  | 0.09370852 | 3.149491 | 0.1198319 | 3.149491 | 0.1688648 | 3.149491
0.09406386 | 3.177865 |  | 0.09406386 | 3.177865 | 0.1204303 | 3.177865 | 0.1709987 | 3.177865
0.09289879 | 3.206238 |  | 0.09289879 | 3.206238 | 0.1187845 | 3.206238 | 0.1704781 | 3.206238
0.09299082 | 3.234612 |  | 0.09299082 | 3.234612 | 0.1181874 | 3.234612 | 0.1668833 | 3.234612
0.09285888 | 3.262986 |  | 0.09285888 | 3.262986 | 0.1179508 | 3.262986 | 0.1677203 | 3.262986
0.09257119 | 3.29136 |  | 0.09257119 | 3.29136 | 0.1189085 | 3.29136 | 0.1658514 | 3.29136
0.0911753 | 3.319734 |  | 0.0911753 | 3.319734 | 0.1176143 | 3.319734 | 0.1672333 | 3.319734
0.09121106 | 3.348107 |  | 0.09121106 | 3.348107 | 0.1167316 | 3.348107 | 0.1663442 | 3.348107
0.09146646 | 3.376481 |  | 0.09146646 | 3.376481 | 0.117139 | 3.376481 | 0.1656475 | 3.376481
0.0901388 | 3.404855 |  | 0.0901388 | 3.404855 | 0.1158914 | 3.404855 | 0.1641952 | 3.404855
0.09073526 | 3.433229 |  | 0.09073526 | 3.433229 | 0.1139825 | 3.433229 | 0.1634777 | 3.433229
0.08948614 | 3.461603 |  | 0.08948614 | 3.461603 | 0.1146611 | 3.461603 | 0.1606765 | 3.461603
0.08887786 | 3.489976 |  | 0.08887786 | 3.489976 | 0.1142799 | 3.489976 | 0.159792 | 3.489976
0.08794551 | 3.51835 |  | 0.08794551 | 3.51835 | 0.1132423 | 3.51835 | 0.1610804 | 3.51835
0.08869085 | 3.546724 |  | 0.08869085 | 3.546724 | 0.1113362 | 3.546724 | 0.158605 | 3.546724
0.08753773 | 3.575098 |  | 0.08753773 | 3.575098 | 0.1115386 | 3.575098 | 0.1587398 | 3.575098
0.08611026 | 3.603472 |  | 0.08611026 | 3.603472 | 0.1103153 | 3.603472 | 0.1581804 | 3.603472
0.08580397 | 3.631845 |  | 0.08580397 | 3.631845 | 0.1094479 | 3.631845 | 0.1541848 | 3.631845
0.08516695 | 3.660219 |  | 0.08516695 | 3.660219 | 0.1088324 | 3.660219 | 0.1537357 | 3.660219
0.08513516 | 3.688593 |  | 0.08513516 | 3.688593 | 0.1100017 | 3.688593 | 0.1549389 | 3.688593
0.08479202 | 3.716967 |  | 0.08479202 | 3.716967 | 0.108094 | 3.716967 | 0.1538224 | 3.716967
0.08481746 | 3.745341 |  | 0.08481746 | 3.745341 | 0.107752 | 3.745341 | 0.1517071 | 3.745341
0.0843442 | 3.773714 |  | 0.0843442 | 3.773714 | 0.1075896 | 3.773714 | 0.149519 | 3.773714
0.08252704 | 3.802088 |  | 0.08252704 | 3.802088 | 0.1063725 | 3.802088 | 0.1505143 | 3.802088
0.08298343 | 3.830462 |  | 0.08298343 | 3.830462 | 0.1049452 | 3.830462 | 0.1493168 | 3.830462
0.08147166 | 3.858836 |  | 0.08147166 | 3.858836 | 0.103995 | 3.858836 | 0.1478793 | 3.858836
0.0806871 | 3.88721 |  | 0.0806871 | 3.88721 | 0.103837 | 3.88721 | 0.1463993 | 3.88721
0.08097344 | 3.915583 |  | 0.08097344 | 3.915583 | 0.1029045 | 3.915583 | 0.1468524 | 3.915583
0.08025937 | 3.943957 |  | 0.08025937 | 3.943957 | 0.1032406 | 3.943957 | 0.1458207 | 3.943957
0.0796364 | 3.972331 |  | 0.0796364 | 3.972331 | 0.1012845 | 3.972331 | 0.1447193 | 3.972331
0.08006594 | 4.000705 |  | 0.08006594 | 4.000705 | 0.1015931 | 4.000705 | 0.1431642 | 4.000705
0.07951503 | 4.029078 |  | 0.07951503 | 4.029078 | 0.1000951 | 4.029078 | 0.1429337 | 4.029078
0.0781673 | 4.057452 |  | 0.0781673 | 4.057452 | 0.09952625 | 4.057452 | 0.141795 | 4.057452
0.07840433 | 4.085826 |  | 0.07840433 | 4.085826 | 0.1001913 | 4.085826 | 0.1410205 | 4.085826
0.07832073 | 4.1142 |  | 0.07832073 | 4.1142 | 0.09956832 | 4.1142 | 0.1413066 | 4.1142
0.07676452 | 4.142574 |  | 0.07676452 | 4.142574 | 0.09854955 | 4.142574 | 0.1401851 | 4.142574
0.07645735 | 4.170947 |  | 0.07645735 | 4.170947 | 0.09802698 | 4.170947 | 0.1372513 | 4.170947
0.07572196 | 4.199321 |  | 0.07572196 | 4.199321 | 0.09677256 | 4.199321 | 0.1378314 | 4.199321
0.07575253 | 4.227695 |  | 0.07575253 | 4.227695 | 0.09687996 | 4.227695 | 0.1371395 | 4.227695
0.07594117 | 4.256069 |  | 0.07594117 | 4.256069 | 0.09716947 | 4.256069 | 0.1365898 | 4.256069
0.07558628 | 4.284443 |  | 0.07558628 | 4.284443 | 0.09651302 | 4.284443 | 0.1371618 | 4.284443
0.07450871 | 4.312816 |  | 0.07450871 | 4.312816 | 0.09501102 | 4.312816 | 0.1357287 | 4.312816
0.07542562 | 4.34119 |  | 0.07542562 | 4.34119 | 0.09574483 | 4.34119 | 0.1346401 | 4.34119
0.07474933 | 4.369564 |  | 0.07474933 | 4.369564 | 0.09535884 | 4.369564 | 0.1351585 | 4.369564
0.07387775 | 4.397938 |  | 0.07387775 | 4.397938 | 0.0942358 | 4.397938 | 0.1343607 | 4.397938
0.07369208 | 4.426312 |  | 0.07369208 | 4.426312 | 0.09352719 | 4.426312 | 0.1322758 | 4.426312
0.07355897 | 4.454685 |  | 0.07355897 | 4.454685 | 0.09427203 | 4.454685 | 0.1339893 | 4.454685
0.07324341 | 4.483059 |  | 0.07324341 | 4.483059 | 0.09338996 | 4.483059 | 0.131908 | 4.483059
0.07341894 | 4.511433 |  | 0.07341894 | 4.511433 | 0.09293437 | 4.511433 | 0.1328314 | 4.511433
0.07293875 | 4.539807 |  | 0.07293875 | 4.539807 | 0.09250067 | 4.539807 | 0.1314914 | 4.539807
0.07262866 | 4.568181 |  | 0.07262866 | 4.568181 | 0.09290322 | 4.568181 | 0.1317291 | 4.568181
0.07165034 | 4.596554 |  | 0.07165034 | 4.596554 | 0.09190107 | 4.596554 | 0.1311581 | 4.596554
0.07124702 | 4.624928 |  | 0.07124702 | 4.624928 | 0.09109957 | 4.624928 | 0.128544 | 4.624928
0.07221329 | 4.653302 |  | 0.07221329 | 4.653302 | 0.09234424 | 4.653302 | 0.1292807 | 4.653302
0.07073494 | 4.681676 |  | 0.07073494 | 4.681676 | 0.09080928 | 4.681676 | 0.1285202 | 4.681676
0.0712345 | 4.710049 |  | 0.0712345 | 4.710049 | 0.09081126 | 4.710049 | 0.1271126 | 4.710049
0.0702808 | 4.738423 |  | 0.0702808 | 4.738423 | 0.0895567 | 4.738423 | 0.1287274 | 4.738423
0.07013067 | 4.766797 |  | 0.07013067 | 4.766797 | 0.08938393 | 4.766797 | 0.1281568 | 4.766797
0.06998902 | 4.795171 |  | 0.06998902 | 4.795171 | 0.09001144 | 4.795171 | 0.1268948 | 4.795171
0.07059683 | 4.823545 |  | 0.07059683 | 4.823545 | 0.08861461 | 4.823545 | 0.1258701 | 4.823545
0.06983554 | 4.851918 |  | 0.06983554 | 4.851918 | 0.08878723 | 4.851918 | 0.1256457 | 4.851918
0.06888625 | 4.880292 |  | 0.06888625 | 4.880292 | 0.08867534 | 4.880292 | 0.1257243 | 4.880292
0.06878099 | 4.908666 |  | 0.06878099 | 4.908666 | 0.08806128 | 4.908666 | 0.1251299 | 4.908666
0.06924184 | 4.93704 |  | 0.06924184 | 4.93704 | 0.08727652 | 4.93704 | 0.124566 | 4.93704
0.06832784 | 4.965414 |  | 0.06832784 | 4.965414 | 0.08820915 | 4.965414 | 0.1242305 | 4.965414
0.06830999 | 4.993787 |  | 0.06830999 | 4.993787 | 0.08785984 | 4.993787 | 0.1240961 | 4.993787
0.06868135 | 5.022161 |  | 0.06868135 | 5.022161 | 0.08725293 | 5.022161 | 0.121826 | 5.022161
0.06813482 | 5.050535 |  | 0.06813482 | 5.050535 | 0.08654747 | 5.050535 | 0.1216066 | 5.050535
0.06707254 | 5.078909 |  | 0.06707254 | 5.078909 | 0.08651411 | 5.078909 | 0.1211588 | 5.078909
0.06751472 | 5.107283 |  | 0.06751472 | 5.107283 | 0.08677529 | 5.107283 | 0.1220656 | 5.107283
0.06704851 | 5.135656 |  | 0.06704851 | 5.135656 | 0.0855337 | 5.135656 | 0.122011 | 5.135656
0.06623885 | 5.16403 |  | 0.06623885 | 5.16403 | 0.08621016 | 5.16403 | 0.1198824 | 5.16403
0.06725634 | 5.192404 |  | 0.06725634 | 5.192404 | 0.08525519 | 5.192404 | 0.1211998 | 5.192404
0.06630136 | 5.220778 |  | 0.06630136 | 5.220778 | 0.08442748 | 5.220778 | 0.1206522 | 5.220778
0.06622182 | 5.249152 |  | 0.06622182 | 5.249152 | 0.08457251 | 5.249152 | 0.1195732 | 5.249152
0.06538532 | 5.277525 |  | 0.06538532 | 5.277525 | 0.08476912 | 5.277525 | 0.1184446 | 5.277525
0.06620704 | 5.305899 |  | 0.06620704 | 5.305899 | 0.08474775 | 5.305899 | 0.1176825 | 5.305899
0.06566783 | 5.334273 |  | 0.06566783 | 5.334273 | 0.08435139 | 5.334273 | 0.1190578 | 5.334273
0.06567626 | 5.362647 |  | 0.06567626 | 5.362647 | 0.08309919 | 5.362647 | 0.1175146 | 5.362647
0.06517836 | 5.39102 |  | 0.06517836 | 5.39102 | 0.0830484 | 5.39102 | 0.1172071 | 5.39102
0.06471796 | 5.419394 |  | 0.06471796 | 5.419394 | 0.08308333 | 5.419394 | 0.1179359 | 5.419394
0.06467019 | 5.447768 |  | 0.06467019 | 5.447768 | 0.08338537 | 5.447768 | 0.117776 | 5.447768
0.06491511 | 5.476142 |  | 0.06491511 | 5.476142 | 0.08249176 | 5.476142 | 0.1155366 | 5.476142
0.06431145 | 5.504516 |  | 0.06431145 | 5.504516 | 0.08260159 | 5.504516 | 0.1170988 | 5.504516
0.06362381 | 5.532889 |  | 0.06362381 | 5.532889 | 0.08209027 | 5.532889 | 0.1165839 | 5.532889
0.06331339 | 5.561263 |  | 0.06331339 | 5.561263 | 0.08130686 | 5.561263 | 0.1142416 | 5.561263
0.06340238 | 5.589637 |  | 0.06340238 | 5.589637 | 0.08189248 | 5.589637 | 0.1156907 | 5.589637
0.06400183 | 5.618011 |  | 0.06400183 | 5.618011 | 0.08106329 | 5.618011 | 0.1138663 | 5.618011
0.06356064 | 5.646385 |  | 0.06356064 | 5.646385 | 0.08185506 | 5.646385 | 0.11399 | 5.646385