## 1
Общество с ограниченной ответственностью "Инженерная геология" (ООО "ИнжГео")
Юр. адрес: 117279, г. Москва, ул. Миклухо-Маклая, 36 а, этаж 5, пом. XXIII к. 76-84
Телефон/факс +7 (495) 132-30-00, Адрес электронной почты inbox@inj-geo.ru
Испытательная лаборатория ООО «ИнжГео»
Адрес места осуществления деятельности лаборатории: г. Москва, просп. Вернадского, д. 51, стр. 1
Телефон +7(910)4557682, E-mail: slg85@mail.ru
Протокол испытаний № 13-63/41 от 09-12-2022
Наименование и адрес заказчика: ООО Регионстрой
Наименование объекта: Переход трубопровода через р. Енисей
Наименование используемого метода/методики: ГОСТ 12248.3-2020
Условия проведения испытания: температура окружающей среды (18 - 25)0С, влажность воздуха (40 - 75)%
Дата получение объекта подлежащего испытаниям: 12-11-2022
Дата испытания: 25.10.2022-19.11.2041
Испытание грунтов методом одноплоскостного среза
[6 empty] | Лабораторный номер: |  | 1076 |  |  |  | We, д.е. = | 0.473392464
[6 empty] | Номер скважины: |  | BH-007 |  |  |  | ρ, г/см3 = | 1.9
[6 empty] | Глубина отбора, м: |  | 2.9 |  |  |  | ρs, г/см3 = | 2.71
[6 empty] | Наименование грунта: |  | Суглинок, после оттаивания текучий, легкий песчанистый |  |  |  | e, д.е. = | 1.1
[6 empty] | Схема проведения опыта: |  | КД |  |  |  | IL, д.е. = | 2.488
Результаты испытаний
[7 empty] | Нормальное напряжение σ, МПа | Касательное напряжение t, МПа | tg ϕ | Угол внутреннего трения ϕ, град. | Удельное сцепление C, МПа
[7 empty] | 0.1 | 0.0974784
[7 empty] | 0.15 | 0.1334676
[7 empty] | 0.2 | 0.1784568
Эффективные значения угла внутреннего трения и удельного сцепления ϕ', С'
[7 empty] | ϕ', град. = | 39
[7 empty] | С', МПа = | 0.015
[7 empty] | Начальник исп. лаборатории: |  |  |  |  | Семиколенова Л.Г.
Лист 1 , всего листов 1
Частичное воспроизведение протокола испытаний без письменного разрешения ООО «ИнжГео» ЗАПРЕЩАЕТСЯ
второй график |  | первый график
dev | eps | sigma | dev1 | eps1 | dev2 | eps2 | dev3 | eps3
0 | 0 |  | 0 | 0 | 0 | 0 | 0 | 0
0.001688185 | 0.02837379 |  | 0.001688185 | 0.02837379 | 0.002315612 | 0.02837379 | 0.003064435 | 0.02837379
0.003354886 | 0.05674758 |  | 0.003354886 | 0.05674758 | 0.004638663 | 0.05674758 | 0.006167767 | 0.05674758
0.00509549 | 0.08512138 |  | 0.00509549 | 0.08512138 | 0.00697399 | 0.08512138 | 0.009303528 | 0.08512138
0.006701219 | 0.1134952 |  | 0.006701219 | 0.1134952 | 0.009138465 | 0.1134952 | 0.01225705 | 0.1134952
0.008395994 | 0.141869 |  | 0.008395994 | 0.141869 | 0.0115891 | 0.141869 | 0.01538313 | 0.141869
0.0100602 | 0.1702428 |  | 0.0100602 | 0.1702428 | 0.01378688 | 0.1702428 | 0.01849329 | 0.1702428
0.01179478 | 0.1986165 |  | 0.01179478 | 0.1986165 | 0.01610105 | 0.1986165 | 0.02159092 | 0.1986165
0.01333323 | 0.2269903 |  | 0.01333323 | 0.2269903 | 0.01845492 | 0.2269903 | 0.0245377 | 0.2269903
0.01506067 | 0.2553641 |  | 0.01506067 | 0.2553641 | 0.02072476 | 0.2553641 | 0.02758314 | 0.2553641
0.01698334 | 0.2837379 |  | 0.01698334 | 0.2837379 | 0.02285738 | 0.2837379 | 0.03056213 | 0.2837379
0.01853758 | 0.3121117 |  | 0.01853758 | 0.3121117 | 0.02551853 | 0.3121117 | 0.03380181 | 0.3121117
0.02005553 | 0.3404855 |  | 0.02005553 | 0.3404855 | 0.02743518 | 0.3404855 | 0.03680131 | 0.3404855
0.021994 | 0.3688593 |  | 0.021994 | 0.3688593 | 0.03014717 | 0.3688593 | 0.04017701 | 0.3688593
0.0237121 | 0.3972331 |  | 0.0237121 | 0.3972331 | 0.03237312 | 0.3972331 | 0.04333287 | 0.3972331
0.0252211 | 0.4256069 |  | 0.0252211 | 0.4256069 | 0.0347921 | 0.4256069 | 0.04643659 | 0.4256069
0.02673264 | 0.4539807 |  | 0.02673264 | 0.4539807 | 0.03670952 | 0.4539807 | 0.04936509 | 0.4539807
0.02894521 | 0.4823545 |  | 0.02894521 | 0.4823545 | 0.03932895 | 0.4823545 | 0.0521073 | 0.4823545
0.03070004 | 0.5107283 |  | 0.03070004 | 0.5107283 | 0.0420262 | 0.5107283 | 0.05541642 | 0.5107283
0.03224251 | 0.539102 |  | 0.03224251 | 0.539102 | 0.04430552 | 0.539102 | 0.05939357 | 0.539102
0.03393412 | 0.5674758 |  | 0.03393412 | 0.5674758 | 0.04649993 | 0.5674758 | 0.06269119 | 0.5674758
0.03601649 | 0.5958496 |  | 0.03601649 | 0.5958496 | 0.04906394 | 0.5958496 | 0.06559584 | 0.5958496
0.03745684 | 0.6242234 |  | 0.03745684 | 0.6242234 | 0.05145554 | 0.6242234 | 0.06902687 | 0.6242234
0.03920439 | 0.6525972 |  | 0.03920439 | 0.6525972 | 0.05336708 | 0.6525972 | 0.07197389 | 0.6525972
0.04104067 | 0.680971 |  | 0.04104067 | 0.680971 | 0.05599122 | 0.680971 | 0.07537421 | 0.680971
0.04251651 | 0.7093448 |  | 0.04251651 | 0.7093448 | 0.05877903 | 0.7093448 | 0.07744667 | 0.7093448
0.04413825 | 0.7377186 |  | 0.04413825 | 0.7377186 | 0.06037371 | 0.7377186 | 0.08061127 | 0.7377186
0.04609401 | 0.7660924 |  | 0.04609401 | 0.7660924 | 0.06262397 | 0.7660924 | 0.08335677 | 0.7660924
0.0472577 | 0.7944662 |  | 0.0472577 | 0.7944662 | 0.06425971 | 0.7944662 | 0.0860067 | 0.7944662
0.04847396 | 0.82284 |  | 0.04847396 | 0.82284 | 0.06599803 | 0.82284 | 0.08884958 | 0.82284
0.05027255 | 0.8512138 |  | 0.05027255 | 0.8512138 | 0.06847023 | 0.8512138 | 0.09190733 | 0.8512138
0.05190016 | 0.8795876 |  | 0.05190016 | 0.8795876 | 0.07041353 | 0.8795876 | 0.09477973 | 0.8795876
0.0530152 | 0.9079613 |  | 0.0530152 | 0.9079613 | 0.07219015 | 0.9079613 | 0.09695008 | 0.9079613
0.05459939 | 0.9363351 |  | 0.05459939 | 0.9363351 | 0.07479479 | 0.9363351 | 0.09859411 | 0.9363351
0.05606431 | 0.9647089 |  | 0.05606431 | 0.9647089 | 0.07599221 | 0.9647089 | 0.1027 | 0.9647089
0.05676318 | 0.9930827 |  | 0.05676318 | 0.9930827 | 0.07804128 | 0.9930827 | 0.1054048 | 0.9930827
0.05844189 | 1.021457 |  | 0.05844189 | 1.021457 | 0.08062051 | 1.021457 | 0.1062726 | 1.021457
0.06028991 | 1.04983 |  | 0.06028991 | 1.04983 | 0.08291053 | 1.04983 | 0.1100122 | 1.04983
0.06141373 | 1.078204 |  | 0.06141373 | 1.078204 | 0.08470979 | 1.078204 | 0.1114318 | 1.078204
0.06229496 | 1.106578 |  | 0.06229496 | 1.106578 | 0.08604196 | 1.106578 | 0.1137466 | 1.106578
0.063783 | 1.134952 |  | 0.063783 | 1.134952 | 0.08723525 | 1.134952 | 0.1176264 | 1.134952
0.06505229 | 1.163325 |  | 0.06505229 | 1.163325 | 0.09044057 | 1.163325 | 0.119273 | 1.163325
0.06677545 | 1.191699 |  | 0.06677545 | 1.191699 | 0.09161183 | 1.191699 | 0.1214781 | 1.191699
0.06739273 | 1.220073 |  | 0.06739273 | 1.220073 | 0.0937364 | 1.220073 | 0.1240878 | 1.220073
0.06860015 | 1.248447 |  | 0.06860015 | 1.248447 | 0.0947146 | 1.248447 | 0.1274779 | 1.248447
0.06978862 | 1.276821 |  | 0.06978862 | 1.276821 | 0.0959407 | 1.276821 | 0.1298674 | 1.276821
0.07196674 | 1.305194 |  | 0.07196674 | 1.305194 | 0.09753622 | 1.305194 | 0.1309253 | 1.305194
0.07328091 | 1.333568 |  | 0.07328091 | 1.333568 | 0.0995788 | 1.333568 | 0.1341044 | 1.333568
0.07318536 | 1.361942 |  | 0.07318536 | 1.361942 | 0.101015 | 1.361942 | 0.1355522 | 1.361942
0.07493144 | 1.390316 |  | 0.07493144 | 1.390316 | 0.1025655 | 1.390316 | 0.1369049 | 1.390316
0.07619583 | 1.41869 |  | 0.07619583 | 1.41869 | 0.1033184 | 1.41869 | 0.1389238 | 1.41869
0.07738815 | 1.447063 |  | 0.07738815 | 1.447063 | 0.1056439 | 1.447063 | 0.1394654 | 1.447063
0.07858991 | 1.475437 |  | 0.07858991 | 1.475437 | 0.1061663 | 1.475437 | 0.1436205 | 1.475437
0.07933544 | 1.503811 |  | 0.07933544 | 1.503811 | 0.1079148 | 1.503811 | 0.1450257 | 1.503811
0.07886936 | 1.532185 |  | 0.07886936 | 1.532185 | 0.1079881 | 1.532185 | 0.1461795 | 1.532185
0.07970158 | 1.560559 |  | 0.07970158 | 1.560559 | 0.1101278 | 1.560559 | 0.1478522 | 1.560559
0.08076688 | 1.588932 |  | 0.08076688 | 1.588932 | 0.1105085 | 1.588932 | 0.149582 | 1.588932
0.08132278 | 1.617306 |  | 0.08132278 | 1.617306 | 0.1117719 | 1.617306 | 0.1493881 | 1.617306
0.08271817 | 1.64568 |  | 0.08271817 | 1.64568 | 0.1119295 | 1.64568 | 0.1516756 | 1.64568
0.08273114 | 1.674054 |  | 0.08273114 | 1.674054 | 0.1145005 | 1.674054 | 0.1512311 | 1.674054
0.08286547 | 1.702428 |  | 0.08286547 | 1.702428 | 0.1134824 | 1.702428 | 0.1535528 | 1.702428
0.08472876 | 1.730801 |  | 0.08472876 | 1.730801 | 0.1142961 | 1.730801 | 0.1553926 | 1.730801
0.0851665 | 1.759175 |  | 0.0851665 | 1.759175 | 0.1161465 | 1.759175 | 0.1535304 | 1.759175
0.08561357 | 1.787549 |  | 0.08561357 | 1.787549 | 0.1173623 | 1.787549 | 0.1570476 | 1.787549
0.08574348 | 1.815923 |  | 0.08574348 | 1.815923 | 0.1178585 | 1.815923 | 0.1571776 | 1.815923
0.08601594 | 1.844296 |  | 0.08601594 | 1.844296 | 0.117501 | 1.844296 | 0.1591967 | 1.844296
0.08729479 | 1.87267 |  | 0.08729479 | 1.87267 | 0.119012 | 1.87267 | 0.160116 | 1.87267
0.08724383 | 1.901044 |  | 0.08724383 | 1.901044 | 0.119922 | 1.901044 | 0.1595277 | 1.901044
0.08890345 | 1.929418 |  | 0.08890345 | 1.929418 | 0.121232 | 1.929418 | 0.1609352 | 1.929418
0.08851011 | 1.957792 |  | 0.08851011 | 1.957792 | 0.1221717 | 1.957792 | 0.1627364 | 1.957792
0.08883553 | 1.986165 |  | 0.08883553 | 1.986165 | 0.1225377 | 1.986165 | 0.1626014 | 1.986165
0.09049386 | 2.014539 |  | 0.09049386 | 2.014539 | 0.1225526 | 2.014539 | 0.1647499 | 2.014539
0.09088105 | 2.042913 |  | 0.09088105 | 2.042913 | 0.1232727 | 2.042913 | 0.164528 | 2.042913
0.09131798 | 2.071287 |  | 0.09131798 | 2.071287 | 0.1254553 | 2.071287 | 0.1670458 | 2.071287
0.09138524 | 2.099661 |  | 0.09138524 | 2.099661 | 0.1255747 | 2.099661 | 0.1659652 | 2.099661
0.09215915 | 2.128034 |  | 0.09215915 | 2.128034 | 0.1263227 | 2.128034 | 0.1695585 | 2.128034
0.09211954 | 2.156408 |  | 0.09211954 | 2.156408 | 0.1256883 | 2.156408 | 0.1683085 | 2.156408
0.0935055 | 2.184782 |  | 0.0935055 | 2.184782 | 0.1256554 | 2.184782 | 0.1707764 | 2.184782
0.09305995 | 2.213156 |  | 0.09305995 | 2.213156 | 0.1285268 | 2.213156 | 0.1719869 | 2.213156
0.09352515 | 2.24153 |  | 0.09352515 | 2.24153 | 0.1271329 | 2.24153 | 0.1716132 | 2.24153
0.0937014 | 2.269903 |  | 0.0937014 | 2.269903 | 0.1281418 | 2.269903 | 0.1730552 | 2.269903
0.09440507 | 2.298277 |  | 0.09440507 | 2.298277 | 0.1286011 | 2.298277 | 0.1722088 | 2.298277
0.0947237 | 2.326651 |  | 0.0947237 | 2.326651 | 0.1295533 | 2.326651 | 0.1739509 | 2.326651
0.0957735 | 2.355025 |  | 0.0957735 | 2.355025 | 0.1297933 | 2.355025 | 0.1728134 | 2.355025
0.09618867 | 2.383399 |  | 0.09618867 | 2.383399 | 0.1317017 | 2.383399 | 0.1749611 | 2.383399
0.09644989 | 2.411772 |  | 0.09644989 | 2.411772 | 0.1318105 | 2.411772 | 0.175068 | 2.411772
0.09566304 | 2.440146 |  | 0.09566304 | 2.440146 | 0.1311002 | 2.440146 | 0.1770828 | 2.440146
0.09592567 | 2.46852 |  | 0.09592567 | 2.46852 | 0.1319211 | 2.46852 | 0.174399 | 2.46852
0.09705308 | 2.496894 |  | 0.09705308 | 2.496894 | 0.1331493 | 2.496894 | 0.1758597 | 2.496894
0.09632495 | 2.525267 |  | 0.09632495 | 2.525267 | 0.1324309 | 2.525267 | 0.1760266 | 2.525267
0.09697328 | 2.553641 |  | 0.09697328 | 2.553641 | 0.1333594 | 2.553641 | 0.1790214 | 2.553641
0.09678377 | 2.582015 |  | 0.09678377 | 2.582015 | 0.132118 | 2.582015 | 0.1764569 | 2.582015
0.09793787 | 2.610389 |  | 0.09793787 | 2.610389 | 0.1325003 | 2.610389 | 0.1786576 | 2.610389
0.09757045 | 2.638763 |  | 0.09757045 | 2.638763 | 0.1323283 | 2.638763 | 0.1777883 | 2.638763
0.09716554 | 2.667136 |  | 0.09716554 | 2.667136 | 0.132066 | 2.667136 | 0.1780445 | 2.667136
0.09721973 | 2.69551 |  | 0.09721973 | 2.69551 | 0.1335937 | 2.69551 | 0.1766454 | 2.69551
0.0974784 | 2.723884 |  | 0.0974784 | 2.723884 | 0.1334676 | 2.723884 | 0.1784568 | 2.723884
0.09810128 | 2.752258 |  | 0.09810128 | 2.752258 | 0.1329724 | 2.752258 | 0.1769203 | 2.752258
0.09710275 | 2.780632 |  | 0.09710275 | 2.780632 | 0.1333269 | 2.780632 | 0.1780724 | 2.780632
0.09657071 | 2.809005 |  | 0.09657071 | 2.809005 | 0.133265 | 2.809005 | 0.1792736 | 2.809005
0.09797515 | 2.837379 |  | 0.09797515 | 2.837379 | 0.1324423 | 2.837379 | 0.1794553 | 2.837379
0.09680051 | 2.865753 |  | 0.09680051 | 2.865753 | 0.132779 | 2.865753 | 0.1796536 | 2.865753
0.09699815 | 2.894127 |  | 0.09699815 | 2.894127 | 0.1340459 | 2.894127 | 0.1783772 | 2.894127
0.09747747 | 2.922501 |  | 0.09747747 | 2.922501 | 0.1329224 | 2.922501 | 0.1776747 | 2.922501
0.09757012 | 2.950874 |  | 0.09757012 | 2.950874 | 0.1312896 | 2.950874 | 0.1783238 | 2.950874
0.09574515 | 2.979248 |  | 0.09574515 | 2.979248 | 0.1328512 | 2.979248 | 0.1769085 | 2.979248
0.09561652 | 3.007622 |  | 0.09561652 | 3.007622 | 0.1315902 | 3.007622 | 0.1750306 | 3.007622
0.09633719 | 3.035996 |  | 0.09633719 | 3.035996 | 0.1308409 | 3.035996 | 0.1769648 | 3.035996
0.09511633 | 3.06437 |  | 0.09511633 | 3.06437 | 0.1298536 | 3.06437 | 0.1742901 | 3.06437
0.09533882 | 3.092743 |  | 0.09533882 | 3.092743 | 0.131713 | 3.092743 | 0.1744176 | 3.092743
0.09506212 | 3.121117 |  | 0.09506212 | 3.121117 | 0.1294567 | 3.121117 | 0.1742942 | 3.121117
0.09493586 | 3.149491 |  | 0.09493586 | 3.149491 | 0.1292994 | 3.149491 | 0.1748939 | 3.149491
0.09375206 | 3.177865 |  | 0.09375206 | 3.177865 | 0.1279007 | 3.177865 | 0.173223 | 3.177865
0.09479214 | 3.206238 |  | 0.09479214 | 3.206238 | 0.1280025 | 3.206238 | 0.1735046 | 3.206238
0.09278349 | 3.234612 |  | 0.09278349 | 3.234612 | 0.1283963 | 3.234612 | 0.1717787 | 3.234612
0.09386347 | 3.262986 |  | 0.09386347 | 3.262986 | 0.1286072 | 3.262986 | 0.1699986 | 3.262986
0.09219132 | 3.29136 |  | 0.09219132 | 3.29136 | 0.1279281 | 3.29136 | 0.1683197 | 3.29136
0.09220431 | 3.319734 |  | 0.09220431 | 3.319734 | 0.126158 | 3.319734 | 0.1690376 | 3.319734
0.09151207 | 3.348107 |  | 0.09151207 | 3.348107 | 0.1267427 | 3.348107 | 0.166409 | 3.348107
0.09064617 | 3.376481 |  | 0.09064617 | 3.376481 | 0.1260744 | 3.376481 | 0.1671683 | 3.376481
0.09138925 | 3.404855 |  | 0.09138925 | 3.404855 | 0.1238006 | 3.404855 | 0.1658304 | 3.404855
0.09092667 | 3.433229 |  | 0.09092667 | 3.433229 | 0.1239779 | 3.433229 | 0.1660327 | 3.433229
0.08996105 | 3.461603 |  | 0.08996105 | 3.461603 | 0.1221547 | 3.461603 | 0.1644809 | 3.461603
0.08937648 | 3.489976 |  | 0.08937648 | 3.489976 | 0.1226922 | 3.489976 | 0.1643433 | 3.489976
0.08934481 | 3.51835 |  | 0.08934481 | 3.51835 | 0.1212862 | 3.51835 | 0.1622993 | 3.51835
0.08812822 | 3.546724 |  | 0.08812822 | 3.546724 | 0.12046 | 3.546724 | 0.1604025 | 3.546724
0.08702886 | 3.575098 |  | 0.08702886 | 3.575098 | 0.1195922 | 3.575098 | 0.1621034 | 3.575098
0.08716114 | 3.603472 |  | 0.08716114 | 3.603472 | 0.1184344 | 3.603472 | 0.1599356 | 3.603472
0.08681454 | 3.631845 |  | 0.08681454 | 3.631845 | 0.118167 | 3.631845 | 0.1593622 | 3.631845
0.08530157 | 3.660219 |  | 0.08530157 | 3.660219 | 0.1182681 | 3.660219 | 0.1574406 | 3.660219
0.08588655 | 3.688593 |  | 0.08588655 | 3.688593 | 0.1166943 | 3.688593 | 0.1556381 | 3.688593
0.08519941 | 3.716967 |  | 0.08519941 | 3.716967 | 0.1162945 | 3.716967 | 0.1560551 | 3.716967
0.08370424 | 3.745341 |  | 0.08370424 | 3.745341 | 0.1147814 | 3.745341 | 0.1551571 | 3.745341
0.08333061 | 3.773714 |  | 0.08333061 | 3.773714 | 0.1159002 | 3.773714 | 0.1527557 | 3.773714
0.08396652 | 3.802088 |  | 0.08396652 | 3.802088 | 0.1150584 | 3.802088 | 0.1537049 | 3.802088
0.08269413 | 3.830462 |  | 0.08269413 | 3.830462 | 0.1131229 | 3.830462 | 0.1518154 | 3.830462
0.08272821 | 3.858836 |  | 0.08272821 | 3.858836 | 0.1127081 | 3.858836 | 0.1498105 | 3.858836
0.08209832 | 3.88721 |  | 0.08209832 | 3.88721 | 0.1114012 | 3.88721 | 0.1494914 | 3.88721
0.08138701 | 3.915583 |  | 0.08138701 | 3.915583 | 0.1114241 | 3.915583 | 0.149474 | 3.915583
0.08042729 | 3.943957 |  | 0.08042729 | 3.943957 | 0.1101322 | 3.943957 | 0.1472852 | 3.943957
0.08033265 | 3.972331 |  | 0.08033265 | 3.972331 | 0.1089914 | 3.972331 | 0.1458918 | 3.972331
0.0802905 | 4.000705 |  | 0.0802905 | 4.000705 | 0.1087103 | 4.000705 | 0.1465083 | 4.000705
0.07945247 | 4.029078 |  | 0.07945247 | 4.029078 | 0.1091991 | 4.029078 | 0.1465161 | 4.029078
0.07915843 | 4.057452 |  | 0.07915843 | 4.057452 | 0.1076714 | 4.057452 | 0.1456829 | 4.057452
0.07834966 | 4.085826 |  | 0.07834966 | 4.085826 | 0.1084035 | 4.085826 | 0.1424614 | 4.085826
0.07806498 | 4.1142 |  | 0.07806498 | 4.1142 | 0.1060436 | 4.1142 | 0.1430587 | 4.1142
0.07753715 | 4.142574 |  | 0.07753715 | 4.142574 | 0.1061322 | 4.142574 | 0.1405731 | 4.142574
0.07703347 | 4.170947 |  | 0.07703347 | 4.170947 | 0.1046403 | 4.170947 | 0.140223 | 4.170947
0.07614813 | 4.199321 |  | 0.07614813 | 4.199321 | 0.1053651 | 4.199321 | 0.139154 | 4.199321
0.07693381 | 4.227695 |  | 0.07693381 | 4.227695 | 0.1053275 | 4.227695 | 0.1401324 | 4.227695
0.07660219 | 4.256069 |  | 0.07660219 | 4.256069 | 0.1032298 | 4.256069 | 0.1378178 | 4.256069
0.07553328 | 4.284443 |  | 0.07553328 | 4.284443 | 0.1041142 | 4.284443 | 0.1390705 | 4.284443
0.07530432 | 4.312816 |  | 0.07530432 | 4.312816 | 0.1034678 | 4.312816 | 0.1383308 | 4.312816
0.07443705 | 4.34119 |  | 0.07443705 | 4.34119 | 0.1020734 | 4.34119 | 0.1380321 | 4.34119
0.07463006 | 4.369564 |  | 0.07463006 | 4.369564 | 0.1013346 | 4.369564 | 0.1357796 | 4.369564
0.07515584 | 4.397938 |  | 0.07515584 | 4.397938 | 0.1011103 | 4.397938 | 0.1362552 | 4.397938
0.07431325 | 4.426312 |  | 0.07431325 | 4.426312 | 0.1010395 | 4.426312 | 0.1344602 | 4.426312
0.07391987 | 4.454685 |  | 0.07391987 | 4.454685 | 0.1003218 | 4.454685 | 0.1363545 | 4.454685
0.07294845 | 4.483059 |  | 0.07294845 | 4.483059 | 0.101371 | 4.483059 | 0.1344239 | 4.483059
0.07321472 | 4.511433 |  | 0.07321472 | 4.511433 | 0.1009576 | 4.511433 | 0.1341303 | 4.511433
0.07237725 | 4.539807 |  | 0.07237725 | 4.539807 | 0.1001776 | 4.539807 | 0.1328639 | 4.539807
0.07275223 | 4.568181 |  | 0.07275223 | 4.568181 | 0.09978158 | 4.568181 | 0.1338681 | 4.568181
0.07210379 | 4.596554 |  | 0.07210379 | 4.596554 | 0.09914078 | 4.596554 | 0.1327048 | 4.596554
0.07135948 | 4.624928 |  | 0.07135948 | 4.624928 | 0.09898853 | 4.624928 | 0.1308248 | 4.624928
0.07113794 | 4.653302 |  | 0.07113794 | 4.653302 | 0.098749 | 4.653302 | 0.1311415 | 4.653302
0.07197668 | 4.681676 |  | 0.07197668 | 4.681676 | 0.09801202 | 4.681676 | 0.1319402 | 4.681676
0.07151245 | 4.710049 |  | 0.07151245 | 4.710049 | 0.0975443 | 4.710049 | 0.1297202 | 4.710049
0.07092426 | 4.738423 |  | 0.07092426 | 4.738423 | 0.09753716 | 4.738423 | 0.1296484 | 4.738423
0.07024188 | 4.766797 |  | 0.07024188 | 4.766797 | 0.09629146 | 4.766797 | 0.1306777 | 4.766797
0.06996646 | 4.795171 |  | 0.06996646 | 4.795171 | 0.097341 | 4.795171 | 0.1287345 | 4.795171
0.06967949 | 4.823545 |  | 0.06967949 | 4.823545 | 0.09579912 | 4.823545 | 0.1272048 | 4.823545
0.06991235 | 4.851918 |  | 0.06991235 | 4.851918 | 0.09590593 | 4.851918 | 0.1288096 | 4.851918
0.07027627 | 4.880292 |  | 0.07027627 | 4.880292 | 0.09510697 | 4.880292 | 0.1270126 | 4.880292
0.06908422 | 4.908666 |  | 0.06908422 | 4.908666 | 0.09531208 | 4.908666 | 0.1269446 | 4.908666
0.06885542 | 4.93704 |  | 0.06885542 | 4.93704 | 0.09534625 | 4.93704 | 0.1258281 | 4.93704
0.06884249 | 4.965414 |  | 0.06884249 | 4.965414 | 0.09478721 | 4.965414 | 0.1263599 | 4.965414
0.06828848 | 4.993787 |  | 0.06828848 | 4.993787 | 0.09411127 | 4.993787 | 0.1261482 | 4.993787
0.06871 | 5.022161 |  | 0.06871 | 5.022161 | 0.09306707 | 5.022161 | 0.123925 | 5.022161
0.06759018 | 5.050535 |  | 0.06759018 | 5.050535 | 0.09324399 | 5.050535 | 0.1245874 | 5.050535
0.06835244 | 5.078909 |  | 0.06835244 | 5.078909 | 0.09256617 | 5.078909 | 0.1247498 | 5.078909
0.06779847 | 5.107283 |  | 0.06779847 | 5.107283 | 0.09231129 | 5.107283 | 0.124777 | 5.107283
0.06689244 | 5.135656 |  | 0.06689244 | 5.135656 | 0.09261336 | 5.135656 | 0.123449 | 5.135656
0.06722278 | 5.16403 |  | 0.06722278 | 5.16403 | 0.09233576 | 5.16403 | 0.1238536 | 5.16403
0.06756551 | 5.192404 |  | 0.06756551 | 5.192404 | 0.09093491 | 5.192404 | 0.1225428 | 5.192404
0.06689361 | 5.220778 |  | 0.06689361 | 5.220778 | 0.09065951 | 5.220778 | 0.1214265 | 5.220778
0.06595524 | 5.249152 |  | 0.06595524 | 5.249152 | 0.09183479 | 5.249152 | 0.1220604 | 5.249152
0.06609773 | 5.277525 |  | 0.06609773 | 5.277525 | 0.09103622 | 5.277525 | 0.1210436 | 5.277525
0.06583815 | 5.305899 |  | 0.06583815 | 5.305899 | 0.09064286 | 5.305899 | 0.1205683 | 5.305899
0.06539112 | 5.334273 |  | 0.06539112 | 5.334273 | 0.08965977 | 5.334273 | 0.1212675 | 5.334273
0.06541437 | 5.362647 |  | 0.06541437 | 5.362647 | 0.08965528 | 5.362647 | 0.121137 | 5.362647
0.06497511 | 5.39102 |  | 0.06497511 | 5.39102 | 0.08901775 | 5.39102 | 0.118964 | 5.39102
0.06567441 | 5.419394 |  | 0.06567441 | 5.419394 | 0.08859206 | 5.419394 | 0.1197789 | 5.419394
0.06442241 | 5.447768 |  | 0.06442241 | 5.447768 | 0.08852748 | 5.447768 | 0.1201046 | 5.447768
0.06489636 | 5.476142 |  | 0.06489636 | 5.476142 | 0.08806704 | 5.476142 | 0.118879 | 5.476142
0.06468512 | 5.504516 |  | 0.06468512 | 5.504516 | 0.08858467 | 5.504516 | 0.1185157 | 5.504516
0.06405251 | 5.532889 |  | 0.06405251 | 5.532889 | 0.08752455 | 5.532889 | 0.1189481 | 5.532889
0.06394575 | 5.561263 |  | 0.06394575 | 5.561263 | 0.08856515 | 5.561263 | 0.1176315 | 5.561263
0.06360515 | 5.589637 |  | 0.06360515 | 5.589637 | 0.08775415 | 5.589637 | 0.1165963 | 5.589637
0.06363259 | 5.618011 |  | 0.06363259 | 5.618011 | 0.08750151 | 5.618011 | 0.1178025 | 5.618011
0.06336329 | 5.646385 |  | 0.06336329 | 5.646385 | 0.08684425 | 5.646385 | 0.1163739 | 5.646385