## 1
ИСПЫТАТЕЛЬНАЯ ЛАБОРАТОРИЯ
Испытательная лаборатория ООО «ИнжГео»
Адрес места осуществления деятельности лаборатории: г. Москва, просп. Вернадского, д. 51, стр. 1
Юр. адрес: 117279, г. Москва, ул. Миклухо-Маклая, 36 а, этаж 5, пом. XXIII к. 76-84
Телефон +7(910)4557682, E-mail: slg85@mail.ru
Протокол испытаний № 13-63/24 от 22-11-2022
| Объект: |  |  | Наименование объекта: Переход трубопровода через р. Енисей
| Заказчик: |  |  | Наименование и адрес заказчика: ООО Регионстрой
| Наименование выработки и ее №: |  |  | BH-050
| Глубина отбора монолита, м: |  |  | 3
| Лабораторный номер пробы: |  |  | 1059
РЕЗУЛЬТАТЫ ЛАБОРАТОРНОГО ОПРЕДЕЛЕНИЯ ПАРАМЕТРОВ ПЕРЕУПЛОТНЕНИЯ ПО ГОСТ 58326-2018
| Площадь образца, см2 | Плотность частиц грунта, г/см3 | Влажность грунта, % | Плотность сухого грунта, г/см3 | Плотность грунта природная, г/см3 | Степень влажности, д.е. | Коэффициент пористости, д.е. | Влажность на границе текучести, % | Влажность на границе раската, % | Число пластичности | Показатель текучести
| 13.85 | 2.74 | 0.322852279 | 1.9 | 1.92 | 0.986043 | 1.1 |  |  |  | 1.061
Метод Казагранде
Метод Казагранде
| Нагрузка, МПа | Относительная дефоормация, д.е. | Коэффициент пористости грунта, д.е. | [8 empty] | CAS_1_X | CAS_1_Y | first_line_x | first_line_y | second_line_x | second_line_y | third_line_x | third_line_y | point_X_GG | point_Y_GG | perp_GG_X | perp_GG_Y | CAS_B_X | CAS_B_Y
| 0.0125 | 0 | 1.012761 | [8 empty] | 0.0125 | 1.156617 | 0.04039345 | 0.9766159 | 0.04039345 | 0.9766159 | 0.04039345 | 0.9766159 | 0.1324896 | 0.9378421 | 0.1324896 | 0.9378421 | 0.0125 | 1.053191
| 0.025 | 0.04154258 | 1.007939 | [8 empty] | 6.4 | 0.5785064 | 0.05 | 0.9766159 | 0.05 | 0.9696515 | 0.05 | 0.9626871 | 0.1324896 | 0.9378421 | 0.1324896 | 0 | 4.00625 | 0.6765052
| 0.05 | 0.04383855 | 0.9626871 | [8 empty] | 8 | 0.5578275 | 8 | 0.9766159 | 8 | 0.8039855 | 8 | 0.6313552 | 0.1324896 | 0.9378421 | 0.1324896 | 0 | 8 | 0.6313552
| 0.1 | 0.06538712 | 0.9204141
| 0.2 | 0.08551708 | 0.8705595
| 0.4 | 0.1092574 | 0.816251
| 0.8 | 0.1351186 | 0.7594399
| 1.6 | 0.1621715 | 0.7005248 |  | Давление предуплотнения σp, МПа |  |  |  |  | 0.1324896
| 3.2 | 0.1902263 | 0.640029 |  | Бытовое (эффективное) давление σ0, МПа |  |  |  |  | 0.05
| 6.4 | 0.2190338 | 0.5785064 |  | Коэффициент переуплотнения OCR |  |  |  |  | 2.649792
| 8 | 0.2483303 | 0.5578275 |  | Давление переуплотнения POP, МПа |  |  |  |  | 0.08248958
Метод Беккера
Метод Беккера
| Нагрузка, МПа | Работа на единицу объёма ΔА, кДж/м3 | Суммарная работа А, кДж/м3 | [8 empty] | high_line_x | high_line_y | low_line_x | low_line_y | Sigma_Beccer | Y_Beccer
| 0 | 0 | 0 | [8 empty] | 0.25 | 0.5 | 0 | 0 | 0.25 | 0.5
| 0.0125 | 0.2596411 | 0.2596411 | [8 empty] | 8 | 344.4976 | 0.25 | 0.5 | 0.25 | 0.5
| 0.025 | 0.04304932 | 0.3026905
| 0.05 | 0.8080714 | 1.110762
| 0.1 | 1.509747 | 2.620509
| 0.2 | 3.561049 | 6.181558
| 0.4 | 7.758346 | 13.9399
| 0.8 | 16.23175 | 30.17165 |  | Давление предуплотнения σp, МПа |  |  |  |  | 0.25
| 1.6 | 33.66577 | 63.83743 |  | Бытовое (эффективное) давление σ0, МПа |  |  |  |  | 0.05
| 3.2 | 69.13811 | 132.9755 |  | Коэффициент переуплотнения OCR |  |  |  |  | 5
| 6.4 | 140.623 | 273.5985 |  | Давление переуплотнения POP, МПа |  |  |  |  | 0.2
| 8 | 70.89907 | 344.4976
| Руководитель лаборатории: |  |  | Семиколенова Л.Г.
Результат относится только к объектам, прошедшим испытания,
Сведения и материалы для испытаний были предоставлены заказчиком,
Воспроизведение отчета испытаний не в полном объеме без письменного разрешения ООО «ИнжГео» ЗАПРЕЩАЕТСЯ
Страница 1 Всего страниц 1