## 1
ИСПЫТАТЕЛЬНАЯ ЛАБОРАТОРИЯ
Испытательная лаборатория ООО «ИнжГео»
Адрес места осуществления деятельности лаборатории: г. Москва, просп. Вернадского, д. 51, стр. 1
Юр. адрес: 117279, г. Москва, ул. Миклухо-Маклая, 36 а, этаж 5, пом. XXIII к. 76-84
Телефон +7(910)4557682, E-mail: slg85@mail.ru
Протокол испытаний № 13-63/26 от 24-11-2022
| Объект: |  |  | Наименование объекта: Переход трубопровода через р. Енисей
| Заказчик: |  |  | Наименование и адрес заказчика: ООО Регионстрой
| Наименование выработки и ее №: |  |  | BH-052
| Глубина отбора монолита, м: |  |  | 0.7
| Лабораторный номер пробы: |  |  | 1061
РЕЗУЛЬТАТЫ ЛАБОРАТОРНОГО ОПРЕДЕЛЕНИЯ ПАРАМЕТРОВ ПЕРЕУПЛОТНЕНИЯ ПО ГОСТ 58326-2018
| Площадь образца, см2 | Плотность частиц грунта, г/см3 | Влажность грунта, % | Плотность сухого грунта, г/см3 | Плотность грунта природная, г/см3 | Степень влажности, д.е. | Коэффициент пористости, д.е. | Влажность на границе текучести, % | Влажность на границе раската, % | Число пластичности | Показатель текучести
| 13.85 | 2.73 | 0.40178518 | 1.9 | 1.92 | 0.986043 | 1.1 |  |  |  | 1.038
Метод Казагранде
Метод Казагранде
| Нагрузка, МПа | Относительная дефоормация, д.е. | Коэффициент пористости грунта, д.е. | [8 empty] | CAS_1_X | CAS_1_Y | first_line_x | first_line_y | second_line_x | second_line_y | third_line_x | third_line_y | point_X_GG | point_Y_GG | perp_GG_X | perp_GG_Y | CAS_B_X | CAS_B_Y
| 0.0125 | 0 | 1.029074 | [8 empty] | 0.0125 | 1.200415 | 0.2066186 | 0.8990833 | 0.2066186 | 0.8990833 | 0.2066186 | 0.8990833 | 0.3934908 | 0.8767393 | 0.3934908 | 0.8767393 | 0.0125 | 1.093681
| 0.025 | 0.03377442 | 1.005432 | [8 empty] | 6.4 | 0.6150274 | 0.2 | 0.8990833 | 0.2 | 0.9002126 | 0.2 | 0.9013419 | 0.3934908 | 0.8767393 | 0.3934908 | 0 | 4.00625 | 0.6934144
| 0.05 | 0.04503256 | 0.9840244 | [8 empty] | 8 | 0.5940882 | 8 | 0.8990833 | 8 | 0.7722606 | 8 | 0.6454379 | 0.3934908 | 0.8767393 | 0.3934908 | 0 | 8 | 0.6454379
| 0.1 | 0.05522646 | 0.9494267
| 0.2 | 0.07170158 | 0.9013419
| 0.4 | 0.09459911 | 0.8510483
| 0.8 | 0.1185484 | 0.7959076
| 1.6 | 0.1448059 | 0.7375518 |  | Давление предуплотнения σp, МПа |  |  |  |  | 0.3934908
| 3.2 | 0.1725944 | 0.6770806 |  | Бытовое (эффективное) давление σ0, МПа |  |  |  |  | 0.05
| 6.4 | 0.2013902 | 0.6150274 |  | Коэффициент переуплотнения OCR |  |  |  |  | 7.869816
| 8 | 0.2309393 | 0.5940882 |  | Давление переуплотнения POP, МПа |  |  |  |  | 0.3434908
Метод Беккера
Метод Беккера
| Нагрузка, МПа | Работа на единицу объёма ΔА, кДж/м3 | Суммарная работа А, кДж/м3 | [8 empty] | high_line_x | high_line_y | low_line_x | low_line_y | Sigma_Beccer | Y_Beccer
| 0 | 0 | 0 | [8 empty] | 0.35 | 0.4 | 0 | 0 | 0.35 | 0.4
| 0.0125 | 0.2110901 | 0.2110901 | [8 empty] | 8 | 344.4976 | 0.35 | 0.4 | 0.35 | 0.4
| 0.025 | 0.2110901 | 0.4221803
| 0.05 | 0.3822712 | 0.8044515
| 0.1 | 1.235634 | 2.040085
| 0.2 | 3.43463 | 5.474715
| 0.4 | 7.184796 | 12.65951
| 0.8 | 15.75448 | 28.41399 |  | Давление предуплотнения σp, МПа |  |  |  |  | 0.35
| 1.6 | 33.34619 | 61.76018 |  | Бытовое (эффективное) давление σ0, МПа |  |  |  |  | 0.05
| 3.2 | 69.1099 | 130.8701 |  | Коэффициент переуплотнения OCR |  |  |  |  | 7
| 6.4 | 141.836 | 272.7061 |  | Давление переуплотнения POP, МПа |  |  |  |  | 0.3
| 8 | 71.79153 | 344.4976
| Руководитель лаборатории: |  |  | Семиколенова Л.Г.
Результат относится только к объектам, прошедшим испытания,
Сведения и материалы для испытаний были предоставлены заказчиком,
Воспроизведение отчета испытаний не в полном объеме без письменного разрешения ООО «ИнжГео» ЗАПРЕЩАЕТСЯ
Страница 1 Всего страниц 1