## 1
ИСПЫТАТЕЛЬНАЯ ЛАБОРАТОРИЯ
Испытательная лаборатория ООО «ИнжГео»
Адрес места осуществления деятельности лаборатории: г. Москва, просп. Вернадского, д. 51, стр. 1
Юр. адрес: 117279, г. Москва, ул. Миклухо-Маклая, 36 а, этаж 5, пом. XXIII к. 76-84
Телефон +7(910)4557682, E-mail: slg85@mail.ru
Протокол испытаний № 13-63/27 от 25-11-2022
| Объект: |  |  | Наименование объекта: Переход трубопровода через р. Енисей
| Заказчик: |  |  | Наименование и адрес заказчика: ООО Регионстрой
| Наименование выработки и ее №: |  |  | BH-087
| Глубина отбора монолита, м: |  |  | 2.7
| Лабораторный номер пробы: |  |  | 1062
РЕЗУЛЬТАТЫ ЛАБОРАТОРНОГО ОПРЕДЕЛЕНИЯ ПАРАМЕТРОВ ПЕРЕУПЛОТНЕНИЯ ПО ГОСТ 58326-2018
| Площадь образца, см2 | Плотность частиц грунта, г/см3 | Влажность грунта, % | Плотность сухого грунта, г/см3 | Плотность грунта природная, г/см3 | Степень влажности, д.е. | Коэффициент пористости, д.е. | Влажность на границе текучести, % | Влажность на границе раската, % | Число пластичности | Показатель текучести
| 13.85 | 2.71 | 0.322602453 | 1.9 | 1.92 | 0.986043 | 1.1 |  |  |  | 0.927
Метод Казагранде
Метод Казагранде
| Нагрузка, МПа | Относительная дефоормация, д.е. | Коэффициент пористости грунта, д.е. | [8 empty] | CAS_1_X | CAS_1_Y | first_line_x | first_line_y | second_line_x | second_line_y | third_line_x | third_line_y | point_X_GG | point_Y_GG | perp_GG_X | perp_GG_Y | CAS_B_X | CAS_B_Y
| 0.0125 | 0 | 1.031443 | [8 empty] | 0.0125 | 1.212253 | 0.2255819 | 0.9007679 | 0.2255819 | 0.9007679 | 0.2255819 | 0.9007679 | 0.4165575 | 0.8816498 | 0.4165575 | 0.8816498 | 0.0125 | 1.081117
| 0.025 | 0.03264635 | 1.00859 | [8 empty] | 6.4 | 0.6240508 | 0.2 | 0.9007679 | 0.2 | 0.9045198 | 0.2 | 0.9082717 | 0.4165575 | 0.8816498 | 0.4165575 | 0 | 4.00625 | 0.7214177
| 0.05 | 0.04352846 | 0.9911036 | [8 empty] | 8 | 0.6030109 | 8 | 0.9007679 | 8 | 0.7895358 | 8 | 0.6783036 | 0.4165575 | 0.8816498 | 0.4165575 | 0 | 8 | 0.6783036
| 0.1 | 0.05185545 | 0.9514831
| 0.2 | 0.07072234 | 0.9082717
| 0.4 | 0.09129921 | 0.859325
| 0.8 | 0.1146072 | 0.8048561
| 1.6 | 0.1405447 | 0.7467628 |  | Давление предуплотнения σp, МПа |  |  |  |  | 0.4165575
| 3.2 | 0.1682082 | 0.6863031 |  | Бытовое (эффективное) давление σ0, МПа |  |  |  |  | 0.05
| 6.4 | 0.1969985 | 0.6240508 |  | Коэффициент переуплотнения OCR |  |  |  |  | 8.331151
| 8 | 0.2266425 | 0.6030109 |  | Давление переуплотнения POP, МПа |  |  |  |  | 0.3665575
Метод Беккера
Метод Беккера
| Нагрузка, МПа | Работа на единицу объёма ΔА, кДж/м3 | Суммарная работа А, кДж/м3 | [8 empty] | high_line_x | high_line_y | low_line_x | low_line_y | Sigma_Beccer | Y_Beccer
| 0 | 0 | 0 | [8 empty] | 0.4 | 0.9 | 0 | 0 | 0.4 | 0.9
| 0.0125 | 0.2040397 | 0.2040397 | [8 empty] | 8 | 344.4976 | 0.4 | 0.9 | 0.4 | 0.9
| 0.025 | 0.2040397 | 0.4080793
| 0.05 | 0.312262 | 0.7203413
| 0.1 | 1.415017 | 2.135358
| 0.2 | 3.08653 | 5.221888
| 0.4 | 6.992385 | 12.21427
| 0.8 | 15.56254 | 27.77682 |  | Давление предуплотнения σp, МПа |  |  |  |  | 0.4
| 1.6 | 33.19617 | 60.97299 |  | Бытовое (эффективное) давление σ0, МПа |  |  |  |  | 0.05
| 3.2 | 69.09672 | 130.0697 |  | Коэффициент переуплотнения OCR |  |  |  |  | 8
| 6.4 | 142.2911 | 272.3609 |  | Давление переуплотнения POP, МПа |  |  |  |  | 0.35
| 8 | 72.13675 | 344.4976
| Руководитель лаборатории: |  |  | Семиколенова Л.Г.
Результат относится только к объектам, прошедшим испытания,
Сведения и материалы для испытаний были предоставлены заказчиком,
Воспроизведение отчета испытаний не в полном объеме без письменного разрешения ООО «ИнжГео» ЗАПРЕЩАЕТСЯ
Страница 1 Всего страниц 1