## 1
ИСПЫТАТЕЛЬНАЯ ЛАБОРАТОРИЯ
Испытательная лаборатория ООО «ИнжГео»
Адрес места осуществления деятельности лаборатории: г. Москва, просп. Вернадского, д. 51, стр. 1
Юр. адрес: 117279, г. Москва, ул. Миклухо-Маклая, 36 а, этаж 5, пом. XXIII к. 76-84
Телефон +7(910)4557682, E-mail: slg85@mail.ru
Протокол испытаний № 13-63/28 от 26-11-2022
| Объект: |  |  | Наименование объекта: Переход трубопровода через р. Енисей
| Заказчик: |  |  | Наименование и адрес заказчика: ООО Регионстрой
| Наименование выработки и ее №: |  |  | BH-087
| Глубина отбора монолита, м: |  |  | 3.4
| Лабораторный номер пробы: |  |  | 1063
РЕЗУЛЬТАТЫ ЛАБОРАТОРНОГО ОПРЕДЕЛЕНИЯ ПАРАМЕТРОВ ПЕРЕУПЛОТНЕНИЯ ПО ГОСТ 58326-2018
| Площадь образца, см2 | Плотность частиц грунта, г/см3 | Влажность грунта, % | Плотность сухого грунта, г/см3 | Плотность грунта природная, г/см3 | Степень влажности, д.е. | Коэффициент пористости, д.е. | Влажность на границе текучести, % | Влажность на границе раската, % | Число пластичности | Показатель текучести
| 13.85 | 2.7 | 0.331811285 | 1.9 | 1.92 | 0.986043 | 1.1 |  |  |  | 0.855
Метод Казагранде
Метод Казагранде
| Нагрузка, МПа | Относительная дефоормация, д.е. | Коэффициент пористости грунта, д.е. | [8 empty] | CAS_1_X | CAS_1_Y | first_line_x | first_line_y | second_line_x | second_line_y | third_line_x | third_line_y | point_X_GG | point_Y_GG | perp_GG_X | perp_GG_Y | CAS_B_X | CAS_B_Y
| 0.0125 | 0 | 1.035996 | [8 empty] | 0.0125 | 1.232781 | 0.2570926 | 0.9078475 | 0.2570926 | 0.9078475 | 0.2570926 | 0.9078475 | 0.461372 | 0.8905182 | 0.461372 | 0.8905182 | 0.0125 | 1.08706
| 0.025 | 0.0304779 | 1.014662 | [8 empty] | 6.4 | 0.6410782 | 0.2 | 0.9078475 | 0.2 | 0.9152893 | 0.2 | 0.922731 | 0.461372 | 0.8905182 | 0.461372 | 0 | 4.00625 | 0.7450845
| 0.05 | 0.0406372 | 1.001841 | [8 empty] | 8 | 0.6199131 | 8 | 0.9078475 | 8 | 0.8059712 | 8 | 0.7040949 | 0.461372 | 0.8905182 | 0.461372 | 0 | 8 | 0.7040949
| 0.1 | 0.04674243 | 0.9638132
| 0.2 | 0.06485088 | 0.922731
| 0.4 | 0.08441379 | 0.8754294
| 0.8 | 0.1069384 | 0.8217905
| 1.6 | 0.1324807 | 0.7640227 |  | Давление предуплотнения σp, МПа |  |  |  |  | 0.461372
| 3.2 | 0.1599892 | 0.7035778 |  | Бытовое (эффективное) давление σ0, МПа |  |  |  |  | 0.05
| 6.4 | 0.1887725 | 0.6410782 |  | Коэффициент переуплотнения OCR |  |  |  |  | 9.22744
| 8 | 0.2185342 | 0.6199131 |  | Давление переуплотнения POP, МПа |  |  |  |  | 0.411372
Метод Беккера
Метод Беккера
| Нагрузка, МПа | Работа на единицу объёма ΔА, кДж/м3 | Суммарная работа А, кДж/м3 | [8 empty] | high_line_x | high_line_y | low_line_x | low_line_y | Sigma_Beccer | Y_Beccer
| 0 | 0 | 0 | [8 empty] | 0.45 | 1 | 0 | 0 | 0.45 | 1
| 0.0125 | 0.1904869 | 0.1904869 | [8 empty] | 8 | 344.4976 | 0.45 | 1 | 0.45 | 1
| 0.025 | 0.1904869 | 0.3809737
| 0.05 | 0.2289463 | 0.60992
| 0.1 | 1.358133 | 1.968053
| 0.2 | 2.934437 | 4.902491
| 0.4 | 6.757382 | 11.65987
| 0.8 | 15.32539 | 26.98526 |  | Давление предуплотнения σp, МПа |  |  |  |  | 0.45
| 1.6 | 33.01014 | 59.99541 |  | Бытовое (эффективное) давление σ0, МПа |  |  |  |  | 0.05
| 3.2 | 69.07997 | 129.0754 |  | Коэффициент переуплотнения OCR |  |  |  |  | 9
| 6.4 | 142.8563 | 271.9317 |  | Давление переуплотнения POP, МПа |  |  |  |  | 0.4
| 8 | 72.56595 | 344.4976
| Руководитель лаборатории: |  |  | Семиколенова Л.Г.
Результат относится только к объектам, прошедшим испытания,
Сведения и материалы для испытаний были предоставлены заказчиком,
Воспроизведение отчета испытаний не в полном объеме без письменного разрешения ООО «ИнжГео» ЗАПРЕЩАЕТСЯ
Страница 1 Всего страниц 1