## 1
ИСПЫТАТЕЛЬНАЯ ЛАБОРАТОРИЯ
Испытательная лаборатория ООО «ИнжГео»
Адрес места осуществления деятельности лаборатории: г. Москва, просп. Вернадского, д. 51, стр. 1
Юр. адрес: 117279, г. Москва, ул. Миклухо-Маклая, 36 а, этаж 5, пом. XXIII к. 76-84
Телефон +7(910)4557682, E-mail: slg85@mail.ru
Протокол испытаний № 13-63/31 от 29-11-2022
| Объект: |  |  | Наименование объекта: Переход трубопровода через р. Енисей
| Заказчик: |  |  | Наименование и адрес заказчика: ООО Регионстрой
| Наименование выработки и ее №: |  |  | BH-102
| Глубина отбора монолита, м: |  |  | 1.4
| Лабораторный номер пробы: |  |  | 1066
РЕЗУЛЬТАТЫ ЛАБОРАТОРНОГО ОПРЕДЕЛЕНИЯ ПАРАМЕТРОВ ПЕРЕУПЛОТНЕНИЯ ПО ГОСТ 58326-2018
| Площадь образца, см2 | Плотность частиц грунта, г/см3 | Влажность грунта, % | Плотность сухого грунта, г/см3 | Плотность грунта природная, г/см3 | Степень влажности, д.е. | Коэффициент пористости, д.е. | Влажность на границе текучести, % | Влажность на границе раската, % | Число пластичности | Показатель текучести
| 13.85 | 2.71 | 0.386134585 | 1.9 | 1.92 | 0.986043 | 1.1 |  |  |  | 0.977
Метод Казагранде
Метод Казагранде
| Нагрузка, МПа | Относительная дефоормация, д.е. | Коэффициент пористости грунта, д.е. | [8 empty] | CAS_1_X | CAS_1_Y | first_line_x | first_line_y | second_line_x | second_line_y | third_line_x | third_line_y | point_X_GG | point_Y_GG | perp_GG_X | perp_GG_Y | CAS_B_X | CAS_B_Y
| 0.0125 | 0 | 1.047323 | [8 empty] | 0.0125 | 1.289061 | 0.3631713 | 0.9231351 | 0.3631713 | 0.9231351 | 0.3631713 | 0.9231351 | 0.677372 | 0.9032778 | 0.677372 | 0.9032778 | 0.0125 | 1.13779
| 0.025 | 0.02508426 | 1.029764 | [8 empty] | 6.4 | 0.6862692 | 0.4 | 0.9231351 | 0.4 | 0.9200581 | 0.4 | 0.9169812 | 0.677372 | 0.9032778 | 0.677372 | 0 | 4.00625 | 0.7701793
| 0.05 | 0.03344568 | 1.02971 | [8 empty] | 8 | 0.6647075 | 8 | 0.9231351 | 8 | 0.824626 | 8 | 0.7261169 | 0.677372 | 0.9032778 | 0.677372 | 0 | 8 | 0.7261169
| 0.1 | 0.0334716 | 0.9959427
| 0.2 | 0.04955108 | 0.961143
| 0.4 | 0.06612237 | 0.9169812
| 0.8 | 0.08715182 | 0.8661603
| 1.6 | 0.1113522 | 0.8098868 |  | Давление предуплотнения σp, МПа |  |  |  |  | 0.677372
| 3.2 | 0.1381492 | 0.7495342 |  | Бытовое (эффективное) давление σ0, МПа |  |  |  |  | 0.05
| 6.4 | 0.1668885 | 0.6862692 |  | Коэффициент переуплотнения OCR |  |  |  |  | 13.54744
| 8 | 0.1970147 | 0.6647075 |  | Давление переуплотнения POP, МПа |  |  |  |  | 0.627372
Метод Беккера
Метод Беккера
| Нагрузка, МПа | Работа на единицу объёма ΔА, кДж/м3 | Суммарная работа А, кДж/м3 | [8 empty] | high_line_x | high_line_y | low_line_x | low_line_y | Sigma_Beccer | Y_Beccer
| 0 | 0 | 0 | [8 empty] | 0.6 | 1.1 | 0 | 0 | 0.6 | 1.1
| 0.0125 | 0.1567766 | 0.1567766 | [8 empty] | 8 | 344.4976 | 0.6 | 1.1 | 0.6 | 1.1
| 0.025 | 0.1567766 | 0.3135533
| 0.05 | 0.0009721576 | 0.3145254
| 0.1 | 1.20596 | 1.520486
| 0.2 | 2.485695 | 4.00618
| 0.4 | 6.308834 | 10.31501
| 0.8 | 14.52024 | 24.83526 |  | Давление предуплотнения σp, МПа |  |  |  |  | 0.6
| 1.6 | 32.15633 | 56.99158 |  | Бытовое (эффективное) давление σ0, МПа |  |  |  |  | 0.05
| 3.2 | 68.97435 | 125.9659 |  | Коэффициент переуплотнения OCR |  |  |  |  | 12
| 6.4 | 144.6057 | 270.5716 |  | Давление переуплотнения POP, МПа |  |  |  |  | 0.55
| 8 | 73.92597 | 344.4976
| Руководитель лаборатории: |  |  | Семиколенова Л.Г.
Результат относится только к объектам, прошедшим испытания,
Сведения и материалы для испытаний были предоставлены заказчиком,
Воспроизведение отчета испытаний не в полном объеме без письменного разрешения ООО «ИнжГео» ЗАПРЕЩАЕТСЯ
Страница 1 Всего страниц 1