## 1
ИСПЫТАТЕЛЬНАЯ ЛАБОРАТОРИЯ
Испытательная лаборатория ООО «ИнжГео»
Адрес места осуществления деятельности лаборатории: г. Москва, просп. Вернадского, д. 51, стр. 1
Юр. адрес: 117279, г. Москва, ул. Миклухо-Маклая, 36 а, этаж 5, пом. XXIII к. 76-84
Телефон +7(910)4557682, E-mail: slg85@mail.ru
Протокол испытаний № 13-63/33 от 01-12-2022
| Объект: |  |  | Наименование объекта: Переход трубопровода через р. Енисей
| Заказчик: |  |  | Наименование и адрес заказчика: ООО Регионстрой
| Наименование выработки и ее №: |  |  | BH-002
| Глубина отбора монолита, м: |  |  | 1.3
| Лабораторный номер пробы: |  |  | 1068
РЕЗУЛЬТАТЫ ЛАБОРАТОРНОГО ОПРЕДЕЛЕНИЯ ПАРАМЕТРОВ ПЕРЕУПЛОТНЕНИЯ ПО ГОСТ 58326-2018
| Площадь образца, см2 | Плотность частиц грунта, г/см3 | Влажность грунта, % | Плотность сухого грунта, г/см3 | Плотность грунта природная, г/см3 | Степень влажности, д.е. | Коэффициент пористости, д.е. | Влажность на границе текучести, % | Влажность на границе раската, % | Число пластичности | Показатель текучести
| 13.85 | 2.74 | 0.59878421 | 1.9 | 1.92 | 0.986043 | 1.1 |  |  |  | 3.69
Метод Казагранде
Метод Казагранде
| Нагрузка, МПа | Относительная дефоормация, д.е. | Коэффициент пористости грунта, д.е. | [8 empty] | CAS_1_X | CAS_1_Y | first_line_x | first_line_y | second_line_x | second_line_y | third_line_x | third_line_y | point_X_GG | point_Y_GG | perp_GG_X | perp_GG_Y | CAS_B_X | CAS_B_Y
| 0.0125 | 0 | 1.052647 | [8 empty] | 0.0125 | 1.322102 | 0.4453226 | 0.9335949 | 0.4453226 | 0.9335949 | 0.4453226 | 0.9335949 | 0.7901273 | 0.91641 | 0.7901273 | 0.91641 | 0.0125 | 1.147767
| 0.025 | 0.02254899 | 1.036863 | [8 empty] | 6.4 | 0.7117418 | 0.4 | 0.9335949 | 0.4 | 0.9368117 | 0.4 | 0.9400285 | 0.7901273 | 0.91641 | 0.7901273 | 0 | 4.00625 | 0.8019167
| 0.05 | 0.03006533 | 1.043972 | [8 empty] | 8 | 0.6899093 | 8 | 0.9335949 | 8 | 0.8470288 | 8 | 0.7604626 | 0.7901273 | 0.91641 | 0.7901273 | 0 | 8 | 0.7604626
| 0.1 | 0.02668008 | 1.012507
| 0.2 | 0.04166325 | 0.9815762
| 0.4 | 0.05639229 | 0.9400285
| 0.8 | 0.07617688 | 0.8911043
| 1.6 | 0.09947412 | 0.8357611 |  | Давление предуплотнения σp, МПа |  |  |  |  | 0.7901273
| 3.2 | 0.125828 | 0.7755124 |  | Бытовое (эффективное) давление σ0, МПа |  |  |  |  | 0.05
| 6.4 | 0.1545179 | 0.7117418 |  | Коэффициент переуплотнения OCR |  |  |  |  | 15.80255
| 8 | 0.1848849 | 0.6899093 |  | Давление переуплотнения POP, МПа |  |  |  |  | 0.7401273
Метод Беккера
Метод Беккера
| Нагрузка, МПа | Работа на единицу объёма ΔА, кДж/м3 | Суммарная работа А, кДж/м3 | [8 empty] | high_line_x | high_line_y | low_line_x | low_line_y | Sigma_Beccer | Y_Beccer
| 0 | 0 | 0 | [8 empty] | 0.7 | 1.2 | 0 | 0 | 0.7 | 1.2
| 0.0125 | 0.1409312 | 0.1409312 | [8 empty] | 8 | 344.4976 | 0.7 | 1.2 | 0.7 | 1.2
| 0.025 | 0.1409312 | 0.2818624
| 0.05 | -0.1269466 | 0.1549158
| 0.1 | 1.123737 | 1.278653
| 0.2 | 2.209357 | 3.48801
| 0.4 | 5.935377 | 9.423387
| 0.8 | 13.97834 | 23.40173 |  | Давление предуплотнения σp, МПа |  |  |  |  | 0.7
| 1.6 | 31.62471 | 55.02644 |  | Бытовое (эффективное) давление σ0, МПа |  |  |  |  | 0.05
| 3.2 | 68.85571 | 123.8821 |  | Коэффициент переуплотнения OCR |  |  |  |  | 14
| 6.4 | 145.7614 | 269.6435 |  | Давление переуплотнения POP, МПа |  |  |  |  | 0.65
| 8 | 74.85411 | 344.4976
| Руководитель лаборатории: |  |  | Семиколенова Л.Г.
Результат относится только к объектам, прошедшим испытания,
Сведения и материалы для испытаний были предоставлены заказчиком,
Воспроизведение отчета испытаний не в полном объеме без письменного разрешения ООО «ИнжГео» ЗАПРЕЩАЕТСЯ
Страница 1 Всего страниц 1