## 1
ИСПЫТАТЕЛЬНАЯ ЛАБОРАТОРИЯ
Испытательная лаборатория ООО «ИнжГео»
Адрес места осуществления деятельности лаборатории: г. Москва, просп. Вернадского, д. 51, стр. 1
Юр. адрес: 117279, г. Москва, ул. Миклухо-Маклая, 36 а, этаж 5, пом. XXIII к. 76-84
Телефон +7(910)4557682, E-mail: slg85@mail.ru
Протокол испытаний № 13-63/35 от 03-12-2022
| Объект: |  |  | Наименование объекта: Переход трубопровода через р. Енисей
| Заказчик: |  |  | Наименование и адрес заказчика: ООО Регионстрой
| Наименование выработки и ее №: |  |  | BH-003
| Глубина отбора монолита, м: |  |  | 4
| Лабораторный номер пробы: |  |  | 1070
РЕЗУЛЬТАТЫ ЛАБОРАТОРНОГО ОПРЕДЕЛЕНИЯ ПАРАМЕТРОВ ПЕРЕУПЛОТНЕНИЯ ПО ГОСТ 58326-2018
| Площадь образца, см2 | Плотность частиц грунта, г/см3 | Влажность грунта, % | Плотность сухого грунта, г/см3 | Плотность грунта природная, г/см3 | Степень влажности, д.е. | Коэффициент пористости, д.е. | Влажность на границе текучести, % | Влажность на границе раската, % | Число пластичности | Показатель текучести
| 13.85 | 2.7 | 0.44425755 | 1.9 | 1.92 | 0.986043 | 1.1 |  |  |  | 2.257
Метод Казагранде
Метод Казагранде
| Нагрузка, МПа | Относительная дефоормация, д.е. | Коэффициент пористости грунта, д.е. | [8 empty] | CAS_1_X | CAS_1_Y | first_line_x | first_line_y | second_line_x | second_line_y | third_line_x | third_line_y | point_X_GG | point_Y_GG | perp_GG_X | perp_GG_Y | CAS_B_X | CAS_B_Y
| 0.0125 | 0 | 1.056917 | [8 empty] | 0.0125 | 1.352602 | 0.5373716 | 0.9435987 | 0.5373716 | 0.9435987 | 0.5373716 | 0.9435987 | 0.8970582 | 0.9291768 | 0.8970582 | 0.9291768 | 0.0125 | 1.155296
| 0.025 | 0.0205155 | 1.042557 | [8 empty] | 6.4 | 0.734483 | 0.4 | 0.9435987 | 0.4 | 0.9519075 | 0.4 | 0.9602163 | 0.8970582 | 0.9291768 | 0.8970582 | 0 | 4.00625 | 0.8305202
| 0.05 | 0.027354 | 1.055993 | [8 empty] | 8 | 0.712373 | 8 | 0.9435987 | 8 | 0.8675954 | 8 | 0.7915921 | 0.8970582 | 0.9291768 | 0.8970582 | 0 | 8 | 0.7915921
| 0.1 | 0.02095562 | 1.026525
| 0.2 | 0.03498808 | 0.9992323
| 0.4 | 0.0479846 | 0.9602163
| 0.8 | 0.06656364 | 0.9132237
| 1.6 | 0.0889411 | 0.8588697 |  | Давление предуплотнения σp, МПа |  |  |  |  | 0.8970582
| 3.2 | 0.114824 | 0.7987584 |  | Бытовое (эффективное) давление σ0, МПа |  |  |  |  | 0.05
| 6.4 | 0.1434484 | 0.734483 |  | Коэффициент переуплотнения OCR |  |  |  |  | 17.94116
| 8 | 0.1740557 | 0.712373 |  | Давление переуплотнения POP, МПа |  |  |  |  | 0.8470582
Метод Беккера
Метод Беккера
| Нагрузка, МПа | Работа на единицу объёма ΔА, кДж/м3 | Суммарная работа А, кДж/м3 | [8 empty] | high_line_x | high_line_y | low_line_x | low_line_y | Sigma_Beccer | Y_Beccer
| 0 | 0 | 0 | [8 empty] | 0.8 | 1.3 | 0 | 0 | 0.8 | 1.3
| 0.0125 | 0.1282219 | 0.1282219 | [8 empty] | 8 | 344.4976 | 0.8 | 1.3 | 0.8 | 1.3
| 0.025 | 0.1282219 | 0.2564438
| 0.05 | -0.2399394 | 0.01650437
| 0.1 | 1.052434 | 1.068939
| 0.2 | 1.949479 | 3.018418
| 0.4 | 5.573712 | 8.59213
| 0.8 | 13.42647 | 22.0186 |  | Давление предуплотнения σp, МПа |  |  |  |  | 0.8
| 1.6 | 31.05944 | 53.07804 |  | Бытовое (эффективное) давление σ0, МПа |  |  |  |  | 0.05
| 3.2 | 68.69861 | 121.7767 |  | Коэффициент переуплотнения OCR |  |  |  |  | 16
| 6.4 | 146.9152 | 268.6919 |  | Давление переуплотнения POP, МПа |  |  |  |  | 0.75
| 8 | 75.80572 | 344.4976
| Руководитель лаборатории: |  |  | Семиколенова Л.Г.
Результат относится только к объектам, прошедшим испытания,
Сведения и материалы для испытаний были предоставлены заказчиком,
Воспроизведение отчета испытаний не в полном объеме без письменного разрешения ООО «ИнжГео» ЗАПРЕЩАЕТСЯ
Страница 1 Всего страниц 1